## Sheet2
订料时间10-29
状态 | 规格 | 内径下公差 | 内径上公差 | 外径下公差 | 外径上公差 | 壁厚 | 平均壁厚下限 | 平均壁厚上限 | 平均壁厚下公差 | 平均壁厚上公差 | 特殊要求一 | 来料0018 | 来料0008 | 一般贸易 | 要求交期 | 备注
Note on H2: 平均壁厚
Note on I2: 平均壁厚
Note on J2: 壁厚极限偏差（下）
Note on K2: 壁厚极限偏差（上）

## 汇总 (hidden)
|  |  | GB/T17791-2017 EN1254-1:1998 |  |  |  | Y 9030 M2 9031 | [13 empty] | 老尺寸要求不使用，暂不删除
新来料物料 | 新A物料 | 产品名称 （短描述） | 产品名称 （描述） | 款式 | 车间控制目标单重（g） | 报价单重（g） | 投料单重（g） | 下料长度（mm） | 下料下限单重（g） | 下料单重标准（g） | 下料上限单重（g） | 对应图纸图号 | 铜管名称 | 牌号 | 状态 | 原材料规格 | 原材料定长 | 下料设备 | 更改原材料规格 | 生产工厂 | 要求 | 外径上差 | 外径下差 | 壁厚极上差 | 壁厚极下差 | 外径 | 内径下公差 | 内径上公差 | 外径下公差 | 外径上公差 | 壁厚 | 平均壁厚下限 | 平均壁厚上限 | 平均壁厚下公差 | 平均壁厚上公差 | 圆度下限 | 圆度上限 | 特殊要求一 | 特殊要求二 | 特殊要求三 | 订料余量标准 | 新修订的订料余量标准 | 原材料料长 | 全部数据更改时间 | 备注 | 是否已排查投料 | 退火工艺更改时间 | 是否退火 | 退火温度℃
C7200000800000018 | A720000080000 | T6-AB | 正三通6-AB | AB | 5.5 | 5.665 | 6 | 50 | 5.622974 | 5.796881 | 5.825865 | 04201-6-AB | 直管 | TP2 | H80 | 7.33*0.6 | 6000 | 0 |  | 9030 | [5 empty] | 7.33 | 6.1 | 6.15 |  |  | 0.6 | 0.58 | 0.6 | 0.55 | 0.63 |  |  |  | 0.03 | 0.028 | #N/A | 44087 |  |  |  | 退火 | 500-510℃，32min | #N/A
C7200000800010018 | A720000080001 | T8-AB | 正三通8-AB | AB | 6.1 | 6.283 | 6.8 | 43.5 | 6.342495 | 6.538655 | 6.571348 | 04201-8-AB | 直管 | TP2 | H80 | 9.3*0.6 | 4950 | 0 |  | 9030 | 内孔8.1+0.04/0（要求按EN1254通规通止规止） |  |  |  |  | 9.3 |  |  | 9.28 | 9.33 | 0.6 | 0.58 | 0.6 | 0.54 | 0.64 |  |  |  | 0.03 | 0.011 | #N/A |  |  | 是 |  | 退火 | 500-510℃，32min | #N/A
C7200000800020018 | A720000080002 | T10-AB | 正三通10-AB | AB | 9.5 | 9.785 | 10.76 | 53 | 10.14642 | 10.46023 | 10.51253 | 04201-10-AB | 直管 | TP2 | H80 | 10.8*0.68 | 5000 | 0 |  | 9030 | [5 empty] | 10.8 |  |  | 10.78 | 10.83 | 0.68 | 0.66 | 0.68 | 0.62 | 0.72 |  |  |  | 0.03 | 0.013 | #N/A | 44013 |  | 是 |  | 退火 | 500-510℃，32min | #N/A
C7200000800030018 | A720000080003 | T12-AB | 正三通12-AB | AB | 13.2 | 13.596 | 14.7 | 62 | 13.47319 | 13.88989 | 13.95934 | 04201-12-AB | 直管 | TP2 | H80 | 12.7*0.65 | 5000 | 0 |  | 9030 | [5 empty] | 12.7 |  |  | 12.68 | 12.73 | 0.65 | 0.63 | 0.65 | 0.59 | 0.69 |  |  |  | 0.03 | 0.01 | #N/A | 44604 |  | 是 |  | 退火 | 500-510℃，32min | #N/A
C7200000800040018 | A720000080004 | T14-AB | 正三通14-AB | AB | 16.3 | 16.789 | 18.8 | 67 | 17.539 | 18.08144 | 18.17185 | 04201-14-AB | 直管 | TP2 | H80 | 15.4*0.64 | 5000 | 0 |  | 9030 | [5 empty] | 15.4 |  |  | 15.38 | 15.43 | 0.64 | 0.62 | 0.64 | 0.58 | 0.68 |  |  |  | 0.03 | 0.01 | #N/A | 43892 |  |  |  | 退火 | 500-510℃，32min | #N/A
C7200000800060018 | A720000080006 | T15-AL | 正三通15-AL | AL | 27 | 27.81 | 29.5 | 81 | 28.12115 | 28.99088 | 29.13583 | 04201-15-AL | 盘管 | TP2 | O50 | 16.5*0.8 | 无 | 0 |  | 9031 | 壁厚极限公差±0.05 |  |  |  |  | 16.5 |  |  | 16.49 | 16.53 | 0.8 | 0.78 | 0.8 | 0.74 | 0.84 |  |  |  | 0.03 | 0.01 | #N/A |  |  |  |  | 不退火 |  | #N/A
C7200000800080018 | A720000080008 | T15-RQ | 正三通15-RQ | RQ | 39.3 | 40.479 | 46.2 | 90 | 44.12797 | 45.49275 | 45.72022 | RQ-04201-15-AB | 直管 | TP2 | H80 | 16*1.2 | 5000 | 0 |  | 9030 | [5 empty] | 16 |  |  | 15.98 | 16.03 | 1.2 | 1.18 | 1.2 | 1.11 | 1.27 |  |  |  | 0.03 | 0.03 | #N/A |  |  |  |  | 退火 | 500-510℃，32min | #N/A
C7200000800090018 | A720000080009 | T16-AB | 正三通16-AB | AB | 22.5 | 23.175 | 25 | 69 | 23.70464 | 24.43777 | 24.55996 | 04201-16-AB | 直管 | TP2 | H80 | 17.5*0.74 | 无 | 0 |  | 9031 | [5 empty] | 17.5 | 16 | 16.03 |  |  | 0.74 | 0.72 | 0.74 | 0.67 | 0.79 |  |  | 要求按ASME B16.22-2013通规通止规止 （生产三通时原材料无需检测内孔，生产直接大小头产品时外径无需检测） | 0.03 | 0.01 | #N/A | 44669 |  |  |  | 退火 | 500-510℃，32min | #N/A
C7200000800110018 | A720000080011 | T20-AB | 正三通20-AB | AB | 49.5 | 50.985 | 55 | 97 | 50.74143 | 52.31076 | 52.57231 | 04201-20-AB | 直管 | TP2 | H80 | 21.97*0.9 | 5000 | 0 |  | 9030 | 外径21.97±0.02（要求按EN1254-1：1998环规通规通止规止） 内孔20.17±0.02（要求按EN1254-1：1998通规通止规止） |  |  |  |  | 21.97 |  |  | 21.95 | 21.99 | 0.9 | 0.88 | 0.9 | 0.82 | 0.96 |  |  | 1、要求按EN1254-1：1998环规通规通止规止 要求按EN1254-1：1998通规通止规止 2、做正三通20-AB、P弯、U弯规格时要求外径符合公差要求，无需使用检具测量，壁厚需符合要求 | 0.03 | 0.02 | #N/A | 44195 |  |  |  | 退火 | 500-510℃，32min | #N/A
C7200000800120018 | A720000080012 | T22-AL | 正三通22-AL | AL | 64 | 65.92 | 73.5 | 114 | 69.161 | 71.3 | 71.6565 | 04201-22-AL | 直管 | TP2 | H80 | 23.8*0.96 | 5150 | 0 |  | 9030 | [5 empty] | 23.8 |  |  | 23.78 | 23.83 | 0.96 | 0.94 | 0.96 | 0.9 | 1 |  |  |  | 0.03 | 0.03 | #N/A | 45033 |  |  |  | 退火 | 500-510℃，32min | #N/A
C7200000800130018 | A720000080013 | T22-AL-AB | 正三通22-AL-AB | AL-AB | 55 | 56.65 | 61.7 | 94.5 | 57.17423 | 58.9425 | 59.23722 | 04201-22-AL-AB | 直管 | TP2 | H80 | 23.8*0.96 | 5150 | 0 |  | 9030 | 23.80*0.96（±0.05） |  |  |  |  | 23.8 |  |  | 23.78 | 23.83 | 0.96 | 0.94 | 0.96 | 0.9 | 1 |  |  |  | 0.035 | 0.03 | #N/A | 44153 |  |  |  | 退火 | 500-510℃，32min | #N/A
C7200000800140018 | A720000080014 | T28-AL-AB | 正三通28-AL-AB | AL-AB | 88.5 | 91.155 | 100 | 116 | 92.64318 | 95.50844 | 95.98598 | 04201-28-AL-AB | 直管 | TP2 | H80 | 30*1 | 5000 | 激光下料 |  | 9030 | [5 empty] | 30 |  |  | 29.95 | 30.08 | 1 | 0.96 | 1 | 0.9 | 1.06 |  |  |  | 0.03 | 0.035 | #N/A | 44087 |  |  |  | 退火 | 500-510℃，32min | #N/A
C7200000800150018 | A720000080015 | T28-AL | 正三通28-AL | AL | 98 | 100.94 | 107.8 | 130 | 103.7287 | 106.9368 | 107.4715 | 04201-28-AL | 直管 | TP2 | H80 | 30*1 | 5000 | 激光下料 |  | 9030 | [5 empty] | 30 |  |  | 29.95 | 30.08 | 1 | 0.96 | 1 | 0.9 | 1.06 |  |  |  | 0.03 | 0.025 | #N/A |  |  |  |  | 退火 | 500-510℃，32min | #N/A
C7200000800160018 | A720000080016 | T32-AB | 正三通32-AB | AB | 142 | 146.26 | 162.3 | 156 | 148.3112 | 152.8982 | 153.6626 | 04201-32-AB | 直管 | TP2 | H80 | 34*1.05 | 5000 | 0 |  | 9030 | 内孔31.9-0.02（要求按ASME B16.22-2013通规通止规止） |  |  |  |  | 34 | 31.88 | 31.92 | 0 | 0 | 1.05 | 1.03 | 1.05 | 0.9373 | 1.1445 |  |  |  | 0.03 | 0.04 | #N/A | 44879 |  |  |  | 退火 | 500-510℃，32min | 34*1.05
C7200000800170018 | A720000080017 | T35-AL-AB | 正三通35-AL-AB | AL-AB | 150 | 154.5 | 170.6 | 146 | 161.2937 | 166.2822 | 167.1136 | 04201-35-AL-AB | 直管 | TP2 | H80 | 37*1.12 | 5000 | 0 |  | 9031 | [5 empty] | 37 | 0 | 0 | 36.95 | 37.08 | 1.12 | 1.1 | 1.12 | 1.001 | 1.2208 |  |  |  | 0.03 | 0.015 | #N/A | 44879 |  |  |  | 退火 | 500-510℃，32min | 37*1.12
C7200000800180018 | A720000080018 | T35-AB | 正三通35-AB | AB | 146 | 150.38 | 165.8 | 145 | 151.868 | 156.565 | 157.3478 | 04201-35-AB | 直管 | TP2 | O50 | 37*1.06 | 4980 | 0 |  | 9031 | [5 empty] | 37 | 0 | 0 | 36.95 | 37.08 | 1.06 | 1.04 | 1.06 | 0.9464 | 1.1554 |  |  | 500-510℃，32min | 0.03 | 0.013 | #N/A | 44879 |  |  |  | 不退火 |  | 37*1.06
C7200000800190018 | A720000080019 | T40-AB | 正三通40-AB | AB | 207 | 213.21 | 232.1 | 168.5 | 222.7121 | 229.6001 | 230.7481 | 04201-40-AB | 直管 | TP2 | H80 | 42.3*1.17 | 5000 | 0 |  | 9031 | [5 empty] | 42.3 | 0 | 0 | 42.25 | 42.38 | 1.17 | 1.13 | 1.17 | 1.0283 | 1.2753 |  |  |  | 0.035 | 0.05 | #N/A | 44879 |  |  |  | 不退火 | 500-510° | 42.3*1.17
C7200000800200018 | A720000080020 | T42-AB | 正三通42-AB | AB | 217 | 223.51 | 258.3 | 169 | 234.2307 | 241.475 | 242.6823 | 04201-42-AB | 直管 | TP2 | O50 | 44.3*1.17 | 5000 | 0 |  | 9031 |  | 0.08 | 0.05 | 0.09 | 0.09 | 44.3 | 0 | 0 | 44.25 | 44.38 | 1.17 | 1.13 | 1.17 | 1.0283 | 1.2753 |  |  | 软管退火500-510℃，32min | 0.035 | 0.035 | #N/A | 44879 |  |  |  | 不退火 |  | 44.3*1.17
C7200000800210018 | A720000080021 | T42-AL-AB | 正三通42-AL-AB | AL-AB | 225 | 231.75 | 246.8 | 159 | 235.0892 | 242.3601 | 243.5719 | 04201-42-AL-AB | 直管 | TP2 | O50 | 44.3*1.25 | 4950 | 0 |  | 9031 |  | 0.08 | 0.05 | 0.11 | 0.11 | 44.3 | 0 | 0 | 44.25 | 44.38 | 1.25 | 1.21 | 1.25 | 1.1011 | 1.3625 |  |  | 软管退火500-510℃，32min | 0.035 | 0.028 | #N/A | 44879 |  |  |  | 不退火 |  | 44.3*1.25
C7200000800220018 | A720000080022 | T42-FB-AB | 正三通42-FB-AB | FB-AB | 253.6 | 261.208 | 280.5 | 170 | 270.7214 | 279.0943 | 280.4897 | 04201-42-FB-AB | 直管 | TP2 | O50 | 44.3*1.35 | 4900 | 0 |  | 9031 |  | 0.08 | 0.05 | 0.1 | 0.1 | 44.3 |  |  | 44.24 | 44.38 | 1.35 | 1.32 | 1.35 | 1.235 | 1.435 |  |  | 软管退火500-510℃，32min | 0.035 | 0.022 | #N/A |  |  |  |  | 不退火 |  | #N/A
C7200000800230018 | A720000080023 | T52-FB-AB | 正三通52-FB-AB | FB-AB | 381 | 392.43 | 416.4 | 216 | 402.5709 | 415.0215 | 417.0967 | 04201-52-FB-AB | 直管 | TP2 | O50 | 53.96*1.29 | 5100 | 0 |  | 9031 |  | 0.08 | 0.08 | 0.1 | 0.1 | 53.96 |  |  | 53.94 | 53.98 | 1.29 | 1.27 | 1.29 | 1.2 | 1.36 |  |  |  | 0.035 | 0.039 | #N/A | 44103 |  |  |  | 不退火 |  | #N/A
C7200000800240018 | A720000080024 | T54-AB | 正三通54-AB | AB | 385 | 396.55 | 455.6 | 210.5 | 411.2893 | 424.0096 | 426.1297 | 04201-54-AB | 直管 | TP2 | O50 | 56.5*1.29 | 5000 | 0 |  | 9031 |  | 0.08 | 0.08 | 0.1 | 0.1 | 56.5 | 0 | 0 | 56.42 | 56.58 | 1.29 | 1.23 | 1.29 | 1.1193 | 1.4061 |  |  |  | 0.035 | 0.03 | #N/A | 44879 |  |  |  | 不退火 |  | 56.5*1.29
C7200000800250018 | A720000080025 | T64-FB-AB | 正三通64-FB-AB | FB-AB | 597 | 614.91 | 681.2 | 228 | 630.4405 | 649.9386 | 653.1883 | 04201-64-FB-AB | 直管 | TP2 | O50 | 66.6*1.55 | 5120 | 0 |  | 9031 |  | 0.08 | 0.08 | 0.12 | 0.12 | 66.6 |  |  | 66.52 | 66.68 | 1.55 | 1.51 | 1.55 | 1.41 | 1.65 |  |  |  | 0.035 | 0.039 | #N/A | 44130 |  |  |  | 不退火 |  | #N/A
C7200000800260018 | A720000080026 | T66.7-AB | 正三通66.7-AB | AB | 604.5 | 622.635 | 727.7 | 234 | 666.875 | 687.5 | 690.9375 | 04201-66.7-AB | 直管 | TP2 | H80 | 70*1.51 | 5050 | 0 |  | 9031 | [5 empty] | 70 | 66.95 | 67.03 |  |  | 1.51 | 1.46 | 1.51 | 1.385 | 1.585 |  |  | 要求按EN1254通规通止规止（用于三通时原材料无需通规通止规止，需测量外径/壁厚；生产直接时原材料外径无需检测） | 0.035 | 0.05 | #N/A | 45051 |  |  |  | 退火 | 540-580℃，32min | #N/A
C7200000800270018 | A720000080027 | T67-AB | 正三通67-AB | AB | 598 | 615.94 | 656.4 | 224 | 635.3547 | 655.0048 | 658.2799 | 04201-67-AB | 直管 | TP2 | H80 | 70*1.51 | 5050 | 0 |  | 9031 | [5 empty] | 70 | 66.95 | 67.03 |  |  | 1.51 | 1.46 | 1.51 | 1.385 | 1.585 |  |  | 要求按EN1254通规通止规止（用于三通时原材料无需通规通止规止，需测量外径/壁厚；生产直接时原材料外径无需检测） | 0.04 | 0.03 | #N/A | 44469 |  |  |  | 退火 | 540-580℃，32min | #N/A
A720000080028 | A720000080028 | T76-AB | 正三通76-AB | AB | 820 | 844.6 | 978.4 | 240 | 869.1938 | 896.076 | 900.5564 | 04201-76-AB | 直管 | TP2 | H80 | 79.4*1.7 | 4950 | 0 |  | 9031 | 平均壁厚+0/-0.06，极限壁厚+/-0.14，平均外径+/-0.08 | 0.14 | 0.14 | 0.08 | 0.08 | 79.4 |  |  | 79.2 | 79.6 | 1.7 | 1.64 | 1.7 | 1.53 | 1.81 |  |  |  | 0.055 | 0.08 | #N/A |  |  |  |  | 退火 | 540-580℃，32min | #N/A
A720000080029 | A720000080029 | T89-AB | 正三通89-AB | AB | 1320 | 1359.6 | 1590 | 280 | 1390.254 | 1433.251 | 1440.418 | 04201-89-AB | 直管 | TP2 | H80 | 92.6*2 | 4900 |  |  | 9031 | 平均壁厚+0/-0.06，极限壁厚+/-0.16，平均外径+/-0.08 | 0.08 | 0.08 | 0.16 | 0.16 | 92.6 |  |  | 92.52 | 92.68 | 2 | 1.94 | 2 | 1.81 | 2.13 |  |  |  | 0.055 | 0.05 | #N/A |  |  |  |  | 退火 | 540-580℃，32min | #N/A
A720000080030 | A720000080030 | T108-AB | 正三通108-AB | AB | 2250 | 2317.5 | 2681.8 | 355 | 2407.815 | 2482.284 | 2494.695 | 04201-108-AB | 直管 | TP2 | H80 | 110*2.3 | 5100 | 0 |  | 9031 | 平均壁厚+0/-0.06，极限壁厚+/-0.18，平均外径+/-0.08 | 0.08 | 0.08 | 0.18 | 0.18 | 110 |  |  | 110.29 | 110.61 | 2.3 | 2.22 | 2.3 | 2.09 | 2.45 |  |  |  | 0.055 | 0.08 | #N/A | 2023.2.15 |  |  |  | 退火 | 540-580℃，32min | #N/A
C7200000800620018 | A720000080062 | 正三通18-BF | 正三通18-BF | BF | 28.9 | 29.767 | 33 | 80 | 31.1012 | 32.06309 | 32.22341 | 04201-18-BF | 直管 | TP2 | H80 | 19.5*0.75 | 5000 | 0 |  | 9030 | [5 empty] | 19.5 |  |  | 19.45 | 19.55 | 0.75 | 0.73 | 0.75 | 0.68 | 0.8 |  |  |  | 0.03 | 0.02 | #N/A | 45075 | 18AB与2023.5.29更名为18BF |  |  | 退火 | 500-510℃，32min | #N/A
C7200000800560018 | A720000080056 | 自制紫铜焊接正三通54-BF | 自制紫铜焊接正三通54-BF | BF | 385 | 396.55 | 435.8 | 210.5 | 411.3 | 424 | 426.1 | 04201-54-BF | 直管 | TP2 | O50 | 56.5*1.29 | [9 empty] | 56.5 |  |  | 56.42 | 56.58 | 1.29 | 1.23 | 1.29 | 1.1193 | 1.4061
C7200000820000018 | A720000082000 | T15*10-AB | 中小三通15*10-AB | AB | 17.6 | 18.128 | 18.7 | 62 | 17.722 | 18.27011 | 18.36146 | 04202-15*10-AB | 盘管 | TP2 | O50 | 16.5*0.65 | 无 | 0 |  | 9031 | [5 empty] | 16.5 |  |  | 16.49 | 16.53 | 0.65 | 0.63 | 0.65 | 0.6 | 0.68 |  |  |  | 0.028 | 0.02 | #N/A | 44087 |  |  |  | 不退火 |  | #N/A
C7200000820010018 | A720000082001 | T15*12-AB | 中小三通15*12-AB | AB | 17.5 | 18.025 | 18.7 | 62 | 17.722 | 18.27011 | 18.36146 | 04202-15*12-AB | 盘管 | TP2 | O50 | 16.5*0.65 | 无 | 0 |  | 9031 | [5 empty] | 16.5 |  |  | 16.49 | 16.53 | 0.65 | 0.63 | 0.65 | 0.6 | 0.68 |  |  |  | 0.028 | 0.013 | #N/A | 44087 |  |  |  | 不退火 |  | #N/A
C7200000820020018 | A720000082002 | T16*14-AB | 中小三通16*14-AB | AB | 22.4 | 23.072 | 24.9 | 68 | 23.366 | 24.08866 | 24.20911 | 04202-16*14-AB | 直管 | TP2 | H80 | 17.5*0.74 | 5000 | 0 |  | 9031 | 内孔16.02+0.01/-0.02（要求按ASME B16.22-2013通规通止规止） |  |  |  |  | 17.5 | 16 | 16.03 |  |  | 0.74 | 0.72 | 0.74 | 0.67 | 0.79 |  |  | 要求按ASME B16.22-2013通规通止规止 （生产三通时原材料无需检测内孔，生产直接大小头产品时外径无需检测） | 0.028 | 0.01 | #N/A | 44103 |  |  |  | 退火 | 500-510℃，32min | #N/A
C7200000820030018 | A720000082003 | T18*14-AB | 中小三通18*14-AB | AB | 30.5 | 31.415 | 33.7 | 74 | 32.09828 | 33.09101 | 33.25647 | 04202-18*14-AB | 直管 | TP2 | H80 | 19.5*0.84 | 5000 | 0 |  | 9030 | [5 empty] | 19.5 |  |  | 19.45 | 19.55 | 0.84 | 0.82 | 0.84 | 0.77 | 0.89 |  |  |  | 0.028 | 0.01 | #N/A |  |  |  |  | 退火 | 500-510℃，32min | #N/A
C7200000820040018 | A720000082004 | T18*15-AB | 中小三通18*15-AB | AB | 27.3 | 28.119 | 30.1 | 73 | 28.41344 | 29.29221 | 29.43867 | 04202-18*15-AB | 直管 | TP2 | H80 | 19.5*0.75 | 5000 | 0 |  | 9030 | [5 empty] | 19.5 |  |  | 19.45 | 19.55 | 0.75 | 0.73 | 0.75 | 0.68 | 0.8 |  |  |  | 0.028 | 0.01 | #N/A | 44261 |  |  |  | 退火 | 500-510℃，32min | #N/A
C7200000820500018 | A720000082050 | T22*10-AB | 中小三通22*10-AB | AB | 36.5 | 37.595 | 38.2 | 72 | 36.19665 | 37.31613 | 37.50271 | 04202-22*10-AB | 盘管 | TP2 | O50 | 23.5*0.8 | [9 empty] | 23.5 |  |  | 23.43 | 23.5 | 0.8 | 0.78 | 0.8 | 0.74 | 0.84 | [12 empty] | #N/A
C7200000820050018 | A720000082005 | T22*12-AB | 中小三通22*12-AB | AB | 35 | 36.05 | 36.46 | 69 | 34.70911 | 35.78259 | 35.9615 | 04202-22*12-AB | 盘管 | TP2 | O50 | 23.5*0.8 | 无 | 0 |  | 9030 | [5 empty] | 23.5 |  |  | 23.43 | 23.5 | 0.8 | 0.78 | 0.8 | 0.74 | 0.84 |  |  |  | 0.03 | 0.02 | #N/A | 44087 |  |  |  | 不退火 |  | #N/A
C7200000820060018 | A720000082006 | T22*14-AB | 中小三通22*14-AB | AB | 40 | 41.2 | 45.7 | 80 | 39.71134 | 40.93953 | 41.14422 | 04202-22*14-AB | 直管 | TP2 | H80 | 23.8*0.78 | 5000 | 0 |  | 9030 | [5 empty] | 23.8 |  |  | 23.78 | 23.83 | 0.78 | 0.76 | 0.78 | 0.71 | 0.83 |  |  |  | 0.03 | 0.01 | #N/A | 44287 |  |  |  | 退火 | 500-510℃，32min | #N/A
C7200000820070018 | A720000082007 | T22*15-AL | 中小三通22*15-AL | AL | 45 | 46.35 | 47.9 | 91.5 | 45.34937 | 46.75193 | 46.98569 | 04202-22*15-AL | 直管 | TP2 | H80 | 23.8*0.78 | 5000 | 0 |  | 9030 | [5 empty] | 23.8 |  |  | 23.78 | 23.83 | 0.78 | 0.76 | 0.78 | 0.71 | 0.83 |  |  |  | 0.03 | 0.01 | #N/A | 44203 |  |  |  | 退火 | 500-510℃，32min | #N/A
C7200000820080018 | A720000082008 | T22*15-AL-AB | 中小三通22*15-AL-AB | AL-AB | 39 | 40.17 | 40.9 | 77.5 | 38.92379 | 40.12762 | 40.32826 | 04202-22*15-AL-AB | 盘管 | TP2 | O50 | 23.5*0.8 | 无 | 0 |  | 9031 | [5 empty] | 23.5 |  |  | 23.43 | 23.5 | 0.8 | 0.78 | 0.8 | 0.74 | 0.84 |  |  |  | 0.03 | 0.02 | #N/A | 44069 |  |  |  | 不退火 |  | #N/A
C7200000820090018 | A720000082009 | T22*16-AB | 中小三通22*16-AB | AB | 41.4 | 42.642 | 47.7 | 90 | 44.61398 | 45.99379 | 46.22376 | 04202-22*16-AB | 直管 | TP2 | H80 | 23.8*0.78 | 5000 | 0 |  | 9030 | [5 empty] | 23.8 |  |  | 23.78 | 23.83 | 0.78 | 0.76 | 0.78 | 0.71 | 0.83 |  |  |  | 0.03 | 0.05 | #N/A | 44653 |  |  |  | 退火 | 500-510℃，32min | #N/A
C7200000820100018 | A720000082010 | T22*18-AB | 中小三通22*18-AB | AB | 44.4 | 45.732 | 47.4 | 86 | 45.2885 | 46.68918 | 46.92262 | 04202-22*18-AB | 直管 | TP2 | H80 | 23.8*0.83 | 5000 | 0 |  | 9030 | [5 empty] | 23.8 |  |  | 23.78 | 23.83 | 0.83 | 0.81 | 0.83 | 0.75 | 0.89 |  |  |  | 0.03 | 0.048 | #N/A | 44087 |  |  |  | 退火 | 500-510℃，32min | #N/A
C7200000820110018 | A720000082011 | T28*12-AB | 中小三通28*12-AB | AB | 49.5 | 50.985 | 52.5 | 85 | 50.14829 | 51.69927 | 51.95776 | 04202-28*12-AB | 直管 | TP2 | H80 | 29.6*0.74 | 5000 | 0 |  | 9030 | [5 empty] | 29.6 | 0 | 0 | 29.58 | 29.63 | 0.74 | 0.72 | 0.74 | 0.6552 | 0.8066 |  |  |  | 0.03 | 0.025 | #N/A | 44879 |  |  |  | 退火 | 500-510℃，32min | 29.6*0.74
C7200000820120018 | A720000082012 | T28*14-AB | 中小三通28*14-AB | AB | 56 | 57.68 | 58.3 | 82 | 54.49219 | 56.17752 | 56.45841 | 04202-28*14-AB | 直管 | TP2 | H80 | 29.8*0.83 | 5000 | 0 |  | 9030 | [5 empty] | 29.8 | 28.14 | 28.18 | 0 | 0 | 0.83 | 0.81 | 0.83 | 0.7371 | 0.9047 |  |  | 要求按EN1254通规通止规止(用于三通时原材料无需通规通止规止） | 0.03 | 0.01 | #N/A | 44879 |  |  |  | 退火 | 500-510℃，32min | 29.8*0.83
C7200000820130018 | A720000082013 | T28*15-AL | 中小三通28*15-AL | AL | 62 | 63.86 | 67 | 99 | 62.9089 | 64.85454 | 65.17881 | 04202-28*15-AL | 直管 | TP2 | H80 | 29.6*0.8 | 5000 | 0 |  | 9030 | [5 empty] | 29.6 | 0 | 0 | 29.58 | 29.63 | 0.8 | 0.78 | 0.8 | 0.7098 | 0.872 |  |  |  | 0.03 | 0.01 | #N/A | 44879 |  |  |  | 退火 | 500-510℃，32min | 29.6*0.8
C7200000820140018 | A720000082014 | T28*15-AL-AB | 中小三通28*15-AL-AB | AL-AB | 53 | 54.59 | 56.9 | 82 | 52.21439 | 53.82926 | 54.09841 | 04202-28*15-AL-AB | 直管 | TP2 | H80 | 29.6*0.8 | 5000 | 0 |  | 9030 | [5 empty] | 29.6 | 0 | 0 | 29.58 | 29.63 | 0.8 | 0.78 | 0.8 | 0.7098 | 0.872 |  |  |  | 0.03 | 0.015 | #N/A | 44879 |  | 是 |  | 退火 | 500-510℃，32min | 29.6*0.8
C7200000820150018 | A720000082015 | T28*16-AB | 中小三通28*16-AB | AB | 56.3 | 57.989 | 58.3 | 83 | 55.14873 | 56.85436 | 57.13863 | 04202-28*16-AB | 直管 | TP2 | H80 | 29.8*0.83 | 5000 | 0 |  | 9030 | [5 empty] | 29.8 | 28.14 | 28.18 | 0 | 0 | 0.83 | 0.81 | 0.83 | 0.7371 | 0.9047 |  |  | 要求按EN1254通规通止规止(用于三通时原材料无需通规通止规止） | 0.03 | 0.02 | #N/A | 44879 |  |  |  | 退火 | 500-510℃，32min | 29.8*0.83
C7200000820160018 | A720000082016 | T28*18-AB | 中小三通28*18-AB | AB | 57.3 | 59.019 | 63.4 | 88 | 58.43139 | 60.23855 | 60.53974 | 04202-28*18-AB | 直管 | TP2 | H80 | 29.8*0.83 | 5000 | 0 |  | 9030 | 内孔28.14+0.04/0（要求按ASME B16.22-2013通规通止规止） |  |  |  |  | 29.8 | 28.14 | 28.18 | 0 | 0 | 0.83 | 0.81 | 0.83 | 0.7371 | 0.9047 |  |  | 要求按EN1254通规通止规止(用于三通时原材料无需通规通止规止） | 0.03 | 0.01 | #N/A | 44935 |  |  |  | 退火 | 500-510℃，32min | 29.8*0.83
C7200000820170018 | A720000082017 | T28*22-AL | 中小三通28*22-AL | AL | 88 | 90.64 | 101.4 | 118 | 94.22683 | 97.14106 | 97.62677 | 04202-28*22-AL | 直管 | TP2 | H80 | 30*1 | 5000 | 激光下料 |  | 9030 | [5 empty] | 30 |  |  | 29.95 | 30.08 | 1 | 0.96 | 1 | 0.9 | 1.06 |  |  |  | 0.03 | 0.013 | #N/A |  |  |  |  | 退火 | 500-510℃，32min | #N/A
C7200000820180018 | A720000082018 | T28*22-AL-AB | 中小三通28*22-AL-AB | AL-AB | 74.6 | 76.838 | 84.5 | 95.5 | 76.41083 | 78.77405 | 79.16792 | 04202-28*22-AL-AB | 直管 | TP2 | H80 | 30*1 | 5000 | 激光下料 |  | 9030 | [5 empty] | 30 |  |  | 29.95 | 30.08 | 1 | 0.96 | 1 | 0.9 | 1.06 |  |  |  | 0.03 | 0.025 | #N/A | 43951 |  | 是 |  | 退火 | 500-510℃，32min | #N/A
C7200000820190018 | A720000082019 | T32*22-AB | 中小三通32*22-AB | AB | 101 | 104.03 | 109.1 | 120 | 104.7915 | 108.0325 | 108.5727 | 04202-32*22-AB | 直管 | TP2 | H80 | 34*0.96 | 5000 | 0 |  | 9031 | [5 empty] | 34 | 0 | 0 | 33.95 | 34.08 | 0.96 | 0.94 | 0.96 | 0.8554 | 1.0464 |  |  |  | 0.035 | 0.01 | #N/A | 44879 |  |  |  | 退火 | 500-510℃，32min | 34*0.96
C7200000820200018 | A720000082020 | T32*28-AB | 中小三通32*28-AB | AB | 108.5 | 111.755 | 118 | 130 | 113.452 | 116.9608 | 117.5456 | 04202-32*28-AB | 直管 | TP2 | H80 | 34*0.96 | 5000 | 0 |  | 9031 | [5 empty] | 34 | 0 | 0 | 33.95 | 34.08 | 0.96 | 0.94 | 0.96 | 0.8554 | 1.0464 |  |  |  | 0.035 | 0.05 | #N/A | 44879 |  |  |  | 退火 | 500-510℃，32min | 34*0.96
C7200000820210018 | A720000082021 | T35*15-AB | 中小三通35*15-AB | AB | 100 | 103 | 105.1 | 92.5 | 97.25796 | 100.2659 | 100.7673 | 04202-35*15-AB | 直管 | TP2 | O50 | 37*1.06 | 4980 | 0 |  | 9031 | [5 empty] | 37 | 0 | 0 | 36.95 | 37.08 | 1.06 | 1.04 | 1.06 | 0.9464 | 1.1554 |  |  |  | 0.035 | 0.02 | #N/A | 44879 |  |  |  | 不退火 |  | 37*1.06
C7200000820220018 | A720000082022 | T35*18-AB | 中小三通35*18-AB | AB | 114.5 | 117.935 | 120.4 | 131 | 115.83 | 119.4124 | 120.0094 | 04202-35*18-AB | 直管 | TP2 | O50 | 37*0.89 | 4980 | 0 |  | 9031 | [5 empty] | 37 | 0 | 0 | 36.95 | 37.08 | 0.89 | 0.87 | 0.89 | 0.7917 | 0.9701 |  |  |  | 0.035 | 0.05 | #N/A | 44879 |  |  |  | 不退火 |  | 37*0.89
C7200000820230018 | A720000082023 | T35*22-AB | 中小三通35*22-AB | AB | 111.2 | 114.536 | 121.9 | 107.5 | 112.8608 | 116.3514 | 116.9331 | 04202-35*22-AB | 直管 | TP2 | O50 | 37*1.06 | 4980 | 0 |  | 9031 | [5 empty] | 37 | 0 | 0 | 36.95 | 37.08 | 1.06 | 1.04 | 1.06 | 0.9464 | 1.1554 |  |  |  | 0.03 | 0.011 | #N/A | 44879 |  | 是 |  | 不退火 |  | 37*1.06
C7200000820240018 | A720000082024 | T35*28-AB | 中小三通35*28-AB | AB | 129.5 | 133.385 | 146.2 | 126 | 132.1044 | 136.1901 | 136.8711 | 04202-35*28-AB | 直管 | TP2 | O50 | 37*1.06 | 4980 | 0 |  | 9031 | [5 empty] | 37 | 0 | 0 | 36.95 | 37.08 | 1.06 | 1.04 | 1.06 | 0.9464 | 1.1554 |  |  |  | 0.035 | 0.037 | #N/A | 44879 |  | 是 |  | 不退火 |  | 37*1.06
C7200000820250018 | A720000082025 | T40*22-AB | 中小三通40*22-AB | AB | 145 | 149.35 | 154.2 | 137 | 148.4524 | 153.0437 | 153.809 | 04202-40*22-AB | 直管 | TP2 | O50 | 42*0.96 | 5000 | 0 |  | 9031 | [5 empty] | 42 | 0 | 0 | 41.95 | 42.08 | 0.96 | 0.92 | 0.96 | 0.8372 | 1.0464 |  |  |  | 0.04 | 0.028 | #N/A | 44879 |  |  |  | 不退火 |  | 42*0.96
C7200000820260018 | A720000082026 | T40*28-AB | 中小三通40*28-AB | AB | 150.8 | 155.324 | 157.5 | 140 | 151.6796 | 156.3708 | 157.1526 | 04202-40*28-AB | 直管 | TP2 | O50 | 42*0.96 | 5000 | 0 |  | 9031 | [5 empty] | 42 | 0 | 0 | 41.95 | 42.08 | 0.96 | 0.92 | 0.96 | 0.8372 | 1.0464 |  |  |  | 0.04 | 0.05 | #N/A | 44879 |  |  |  | 不退火 |  | 42*0.96
C7200000820270018 | A720000082027 | T42*15-AB | 中小三通42*15-AB | AB | 132.2 | 136.166 | 144.1 | 113 | 133.8452 | 137.9848 | 138.6747 | 04202-42*15-AB | 直管 | TP2 | O50 | 44*1 | 5000 | 0 |  | 9031 |  | 0.08 | 0.05 | 0.08 | 0.08 | 44 | 0 | 0 | 43.95 | 44.08 | 1 | 0.96 | 1 | 0.8736 | 1.09 |  |  | 软管退火500-510℃，32min | 0.045 | 0.011 | #N/A | 44879 |  | 是 |  | 不退火 |  | 44*1
C7200000820280018 | A720000082028 | T42*22-AB | 中小三通42*22-AB | AB | 142.5 | 146.775 | 154.4 | 118.5 | 140.3027 | 144.6419 | 145.3652 | 04202-42*22-AB | 直管 | TP2 | O50 | 44*1 | 5000 | 0 |  | 9031 |  | 0.08 | 0.05 | 0.08 | 0.08 | 44 | 0 | 0 | 43.95 | 44.08 | 1 | 0.96 | 1 | 0.8736 | 1.09 |  |  | 软管退火500-510℃，32min | 0.045 | 0.028 | #N/A | 44879 |  |  |  | 不退火 |  | 44*1
C7200000820290018 | A720000082029 | T42*28-AB | 中小三通42*28-AB | AB | 150 | 154.5 | 168.1 | 131 | 154.9787 | 159.7719 | 160.5707 | 04202-42*28-AB | 直管 | TP2 | O50 | 44*1 | 4900 | 0 |  | 9031 |  | 0.08 | 0.05 | 0.08 | 0.08 | 44 | 0 | 0 | 43.95 | 44.08 | 1 | 0.96 | 1 | 0.8736 | 1.09 |  |  | 软管退火500-510℃，32min | 0.045 | 0.05 | #N/A | 44879 |  | 是 |  | 不退火 |  | 44*1
C7200000820300018 | A720000082030 | T42*35-AB | 中小三通42*35-AB | AB | 185 | 190.55 | 207.4 | 155 | 193.8751 | 199.8713 | 200.8706 | 04202-42*35-AB | 直管 | TP2 | H80 | 44*1.06 | 5000 | 0 |  | 9031 |  | 0.08 | 0.05 | 0.08 | 0.08 | 44 | 0 | 0 | 43.95 | 44.08 | 1.06 | 1.02 | 1.06 | 0.9282 | 1.1554 |  |  |  | 0.045 | 0.011 | #N/A | 44879 |  |  |  | 退火 | 500-510℃，32min | 44*1.06
C7200000820310018 | A720000082031 | T54*15-AB | 中小三通54*15-AB | AB | 220.3 | 226.909 | 229.7 | 139.5 | 212.9114 | 219.4963 | 220.5938 | 04202-54*15-AB | 直管 | TP2 | H80 | 56.5*1 | 5100 | 0 |  | 9031 |  | 0.08 | 0.08 | 0.08 | 0.08 | 56.5 | 0 | 0 | 56.42 | 56.58 | 1 | 0.94 | 1 | 0.8554 | 1.09 |  |  |  | 0.05 | 0.03 | #N/A | 44879 |  | 是 |  | 不退火 |  | 56.5*1
C7200000820320018 | A720000082032 | T54*22-AB | 中小三通54*22-AB | AB | 231 | 237.93 | 236.7 | 144 | 219.7306 | 226.5264 | 227.6591 | 04202-54*22-AB | 直管 | TP2 | H80 | 56.5*1 | 5100 | 0 |  | 9031 |  | 0.08 | 0.08 | 0.08 | 0.08 | 56.5 | 0 | 0 | 56.42 | 56.58 | 1 | 0.94 | 1 | 0.8554 | 1.09 |  |  |  | 0.05 | 0.02 | #N/A | 44879 |  |  |  | 不退火 |  | 56.5*1
C7200000820880018 | A720000082088 | T54*28-AB | 中小三通54*28-AK | AK | 276.5 | 284.795 | 294.8 | 139 | 272.2483 | 280.6683 | 282.0716 | 04202-54*28-AK | 直管 | TP2 | O50 | 56.5*1.29 | 5000 | 0 |  | 9031 |  | 0.08 | 0.08 | 0.1 | 0.1 | 56.5 |  |  | 56.42 | 56.58 | 1.29 | 1.23 | 1.29 | 1.1193 | 1.4061 |  |  |  | 0.05 | 0.03 | #N/A | 44879 |  | 是 |  | 不退火 |  | #N/A
C7200000820340018 | A720000082034 | T54*35-AB | 中小三通54*35-AB | AB | 313.6 | 323.008 | 331.3 | 173 | 307.5568 | 317.0689 | 318.6543 | 04202-54*35-AB | 直管 | TP2 | H80 | 56.5*1.17 | 5000 | 0 |  | 9031 |  | 0.08 | 0.08 | 0.09 | 0.09 | 56.5 | 0 | 0 | 56.42 | 56.58 | 1.17 | 1.11 | 1.17 | 1.0101 | 1.2753 |  |  |  | 0.055 | 0.037 | #N/A | 44879 |  |  |  | 不退火 |  | 56.5*1.17
C7200000820350018 | A720000082035 | T54*42-AB | 中小三通54*42-AB | AB | 364 | 374.92 | 385.5 | 185 | 361.7013 | 372.8879 | 374.7523 | 04202-54*42-AB | 直管 | TP2 | O50 | 56.5*1.29 | 5000 | 0 |  | 9031 |  | 0.08 | 0.08 | 0.1 | 0.1 | 56.5 | 0 | 0 | 56.42 | 56.58 | 1.29 | 1.23 | 1.29 | 1.1193 | 1.4061 |  |  |  | 0.05 | 0.03 | #N/A | 44879 |  |  |  | 不退火 |  | 56.5*1.29
C7200000840120018 | A720000084012 | T12*12*15-AB | 中大三通12*12*15-AB | AB | 28.3 | 29.149 | 30.3 | 87 | 30.1788 | 31.11216 | 31.26772 | 04203-12*12*15-AB | 盘管 | TP2 | O50 | 16.5*0.8 | [9 empty] | 16.5 |  |  | 16.49 | 16.53 | 0.8 | 0.78 | 0.8 | 0.74 | 0.84 | [6 empty] | 44721 |  |  |  | 不退火 |  | #N/A
C7200000840000018 | A720000084000 | T14*14*16-AB | 中大三通14*14*16-AB | AB | 25.4 | 26.162 | 30.9 | 82 | 28.63089 | 29.51638 | 29.66396 | 04203-14*14*16-AB | 直管 | TP2 | H80 | 15.88*0.84 | 5000 | 0 |  | 9030 | [5 empty] | 15.88 |  |  | 15.83 | 15.88 | 0.84 | 0.81 | 0.84 | 0.765 | 0.885 |  |  |  | 0.03 | 0.01 | #N/A | 2020/3/7新增 |  |  |  | 退火 | 500-510℃，32min | #N/A
C7200000840010018 | A720000084001 | T15*15*22-AB | 中大三通15*15*22-AB | AB | 41 | 42.23 | 47.8 | 99 | 45.72773 | 47.14199 | 47.3777 | 04203-15*15*22-AB | 直管 | TP2 | H80 | 17*1.05 | 5000 | 0 |  | 9030 | [5 empty] | 17 |  |  | 16.96 | 17.04 | 1.05 | 1.03 | 1.05 | 0.96 | 1.12 |  |  |  | 0.035 | 0.04 | #N/A |  |  |  |  | 退火 | 500-510℃，32min | #N/A
C7200000840020018 | A720000084002 | T15*15*22-AL | 中大三通15*15*22-AL | AL | 50 | 51.5 | 58.6 | 118 | 54.41599 | 56.09896 | 56.37946 | 04203-15*15*22-AL | 直管 | TP2 | H80 | 17*1.05 | 5000 | 0 |  | 9030 | [5 empty] | 17 |  |  | 16.96 | 17.04 | 1.05 | 1.03 | 1.05 | 0.96 | 1.12 |  |  |  | 0.035 | 0.035 | #N/A |  |  |  |  | 退火 | 500-510℃，32min | #N/A
C7200000840030018 | A720000084003 | T18*18*22-AB | 中大三通18*18*22-AB | AB | 51 | 52.53 | 57.2 | 109 | 54.8985 | 56.59639 | 56.87937 | 04203-18*18*22-AB | 直管 | TP2 | H80 | 20*0.96 | 5000 | 0 |  | 9030 | [5 empty] | 20 |  |  | 19.98 | 20.03 | 0.96 | 0.94 | 0.96 | 0.87 | 1.03 |  |  |  | 0.03 | 0.039 | #N/A |  |  |  |  | 退火 | 500-510℃，32min | #N/A
C7200000840040018 | A720000084004 | T22*22*28-AB | 中大三通22*22*28-AB | AB | 83.7 | 86.211 | 94.3 | 137 | 90.79892 | 93.60714 | 94.07517 | 04203-22*22*28-AB | 直管 | TP2 | H80 | 24*1.05 | 5200 | 0 |  | 9030 | [5 empty] | 24 |  |  | 23.98 | 24.03 | 1.05 | 1.03 | 1.05 | 0.96 | 1.12 |  |  |  | 0.03 | 0.011 | #N/A |  |  |  |  | 退火 | 500-510℃，32min | #N/A
C7200000840050018 | A720000084005 | T35*35*42-AB | 中大三通35*35*42-AB | AB | 247 | 254.41 | 275.6 | 192 | 266.3313 | 274.5683 | 275.9412 | 04203-35*35*42-AB | 直管 | TP2 | O50 | 37.5*1.4 | 4900 | 0 |  | 9031 | [5 empty] | 37.5 | 0 | 0 | 37.48 | 37.53 | 1.4 | 1.38 | 1.4 | 1.2558 | 1.526 |  |  |  | 0.032 | 0.011 | #N/A | 44879 |  |  |  | 不退火 |  | 37.5*1.4
C7200000840060018 | A720000084006 | T42*42*54-AL-AB | 中大三通42*42*54-AL-AB | AL-AB | 398 | 409.94 | 452.4 | 222 | 437.8484 | 451.3901 | 453.6471 | 04203-42*42*54-AL-AB | 直管 | TP2 | O50 | 44*1.7 | 5000 | 0 |  | 9031 |  | 0.03 | 0.02 | 0.14 | 0.14 | 44 | 0 | 0 | 43.98 | 44.03 | 1.7 | 1.66 | 1.7 | 1.5106 | 1.853 |  |  | 软管退火500-510℃，32min | 0.035 | 0.011 | #N/A | 44879 |  |  |  | 不退火 |  | 44*1.7
C7200000860000018 | A720000086000 | T16*14*16-AB | 边小三通16*14*16-AB | AB | 24.5 | 25.235 | 27.9 | 76 | 26.07511 | 26.88155 | 27.01596 | 04204-16*14*16-AB | 直管 | TP2 | H80 | 17.5*0.74 | 无 | 0 |  | 9030 | [5 empty] | 17.5 | 16 | 16.03 |  |  | 0.74 | 0.72 | 0.74 | 0.67 | 0.79 |  |  | 要求按ASME B16.22-2013通规通止规止 （生产三通时原材料无需检测内孔，生产直接大小头产品时外径无需检测） | 0.03 | 0.039 | #N/A | 2020/3/7新增 | （液压缩口） |  |  | 不退火 |  | #N/A
C7200000860010018 | A720000086001 | T18*15*18-AB | 边小三通18*15*18-AB | AB | 34.6 | 35.638 | 38.9 | 96 | 37.24465 | 38.39655 | 38.58853 | 04204-18*15*18-AB | 直管 | TP2 | H80 | 19.5*0.75 | 5000 | 0 |  | 9030 | [5 empty] | 19.5 |  |  | 19.45 | 19.55 | 0.75 | 0.73 | 0.75 | 0.68 | 0.8 |  |  |  | 0.03 | 0.03 | #N/A | 44087 | （液压缩口） |  |  | 退火 | 500-510℃，32min | #N/A
C7200000860020018 | A720000086002 | T22*18*22-AB | 边小三通22*18*22-AB | AB | 58.5 | 60.255 | 66.8 | 113 | 64.15233 | 66.13643 | 66.46711 | 04204-22*18*22-AB | 直管 | TP2 | H80 | 23.8*0.9 | 5000 | 0 |  | 9030 | [5 empty] | 23.8 |  |  | 23.78 | 23.83 | 0.9 | 0.88 | 0.9 | 0.82 | 0.96 |  |  |  | 0.03 | 0.01 | #N/A |  | （冲床缩口） |  |  | 退火 | 500-510℃，32min | #N/A
C7200000860030018 | A720000086003 | T22*15*22-AL | 边小三通22*15*22-AL | AL | 64.5 | 66.435 | 77.1 | 119 | 72.168 | 74.4 | 74.772 | 04204-22*15*22-AL | 直管 | TP2 | H80 | 23.8*0.96 | 5150 | 0 |  | 9030 | [5 empty] | 23.8 |  |  | 23.78 | 23.83 | 0.96 | 0.94 | 0.96 | 0.9 | 1 |  |  |  | 0.03 | 0.02 | #N/A | 45033 |  |  |  | 退火 | 500-510℃，32min | #N/A
C7200000860040018 | A720000086004 | T22*15*22-AL-AB | 边小三通22*15*22-AL-AB | AL-AB | 60 | 61.8 | 67.4 | 105 | 63.4604 | 65.42309 | 65.75021 | 04204-22*15*22-AL-AB | 直管 | TP2 | H80 | 23.8*0.96 | 5150 | 0 |  | 9030 | [5 empty] | 23.8 |  |  | 23.78 | 23.83 | 0.96 | 0.94 | 0.96 | 0.9 | 1 |  |  |  | 0.03 | 0.035 | #N/A | 43973 | （冲床缩口） | 是 |  | 退火 | 500-510℃，32min | #N/A
C7200000860050018 | A720000086005 | T28*18*28-AL-AB | 边小三通28*18*28-AL-AB | AL-AB | 93 | 95.79 | 113.9 | 131 | 104.5205 | 107.7531 | 108.2919 | 04204-28*18*28-AL-AB | 直管 | TP2 | H80 | 30*1 | [9 empty] | 30 |  |  | 29.95 | 30.08 | 1 | 0.96 | 1 | 0.9 | 1.06 |  |  |  | 0.03 | 0.015 | [5 empty] | 退火 | 500-510℃，32min | #N/A
C7200000860060018 | A720000086006 | T28*22*28-AL-AB | 边小三通28*22*28-AL-AB | AL-AB | 89 | 91.67 | 106.5 | 121 | 96.6023 | 99.59 | 100.0879 | 04204-28*22*28-AL-AB | 直管 | TP2 | H80 | 30*1 | 5000 | 激光下料 |  | 9030 | [5 empty] | 30 |  |  | 29.95 | 30.08 | 1 | 0.96 | 1 | 0.9 | 1.06 |  |  |  | 0.03 | 0.048 | #N/A | 44467 | （数控缩口） |  |  | 退火 | 500-510℃，32min | #N/A
C7200000860070018 | A720000086007 | T28*15*28-AB | 边小三通28*15*28-AB | AB | 83.5 | 86.005 | 102 | 116 | 92.64318 | 95.50844 | 95.98598 | 04204-28*15*28-AB | 直管 | TP2 | H80 | 30*1 | 5000 | 激光下料 |  | 9030 | [5 empty] | 30 |  |  | 29.95 | 30.08 | 1 | 0.96 | 1 | 0.9 | 1.06 |  |  |  | 0.03 | 0.028 | #N/A | 44429 | （数控缩口） |  |  | 退火 | 500-510℃，32min | #N/A
C7200000860080018 | A720000086008 | T35*15*35-AL-AB | 边小三通35*15*35-AL-AB | AL-AB | 151.5 | 156.045 | 171.7 | 149 | 164.5854 | 169.6757 | 170.5241 | 04204-35*15*35-AL-AB | 直管 | TP2 | O50 | 37*1.12 | 5000 | 0 |  | 9031 | [5 empty] | 37 | 0 | 0 | 36.95 | 37.08 | 1.12 | 1.1 | 1.12 | 1.001 | 1.2208 |  |  |  | 0.03 | 0.04 | #N/A | 44879 | （数控缩口） |  |  | 不退火 |  | 37*1.12
C7200000860090018 | A720000086009 | T35*22*35-AL-AB | 边小三通35*22*35-AL-AB | AL-AB | 151 | 155.53 | 179.8 | 157 | 173.3633 | 178.725 | 179.6187 | 04204-35*22*35-AL-AB | 直管 | TP2 | O50 | 37*1.12 | 5000 | 0 |  | 9031 | [5 empty] | 37 | 0 | 0 | 36.95 | 37.08 | 1.12 | 1.1 | 1.12 | 1.001 | 1.2208 |  |  |  | 0.03 | 0.04 | #N/A | 44879 | （数控缩口） |  |  | 不退火 |  | 37*1.12
C7200000860100018 | A720000086010 | T35*28*35-AL-AB | 边小三通35*28*35-AL-AB | AL-AB | 150 | 154.5 | 178.7 | 156 | 172.2661 | 177.5939 | 178.4818 | 04204-35*28*35-AL-AB | 直管 | TP2 | O50 | 37*1.12 | 5000 | 0 |  | 9031 | [5 empty] | 37 | 0 | 0 | 36.95 | 37.08 | 1.12 | 1.1 | 1.12 | 1.001 | 1.2208 |  |  |  | 0.03 | 0.01 | #N/A | 44879 | （数控缩口） |  |  | 不退火 |  | 37*1.12
C7200000860110018 | A720000086011 | T42*35*42-AL-AB | 边小三通42*35*42-AL-AB | AL-AB | 237 | 244.11 | 291.5 | 180 | 265.9447 | 274.1698 | 275.5407 | 04204-42*35*42-AL-AB | 直管 | TP2 | O50 | 44.3*1.25 | 4950 | 0 |  | 9031 |  | 0.08 | 0.05 | 0.11 | 0.11 | 44.3 | 0 | 0 | 44.25 | 44.38 | 1.25 | 1.21 | 1.25 | 1.1011 | 1.3625 |  |  | 软管退火500-510℃，32min | 0.035 | 0.01 | #N/A | 44879 | （数控缩口） |  |  | 不退火 |  | 44.3*1.25
C7200000880000018 | A720000088000 | T12*10*10-AL-AB | 异径三通12*10*10-AL-AB | AL-AB | 13.5 | 13.905 | 14.7 | 64 | 13.90091 | 14.33084 | 14.40249 | 04205-12*10*10-AL-AB | 直管 | TP2 | H80 | 12.7*0.65 | 5000 | 0 |  | 9030 | [5 empty] | 12.7 |  |  | 12.68 | 12.73 | 0.65 | 0.63 | 0.65 | 0.59 | 0.69 |  |  |  | 0.028 | 0.022 | #N/A |  | （液压缩口） |  |  | 退火 | 500-510℃，32min | #N/A
C7200000880010018 | A720000088001 | T15*10*10-AL-AB | 异径三通15*10*10-AL-AB | AL-AB | 18.3 | 18.849 | 20.4 | 66 | 18.84721 | 19.43011 | 19.52726 | 04205-15*10*10-AL-AB | 盘管 | TP2 | O50 | 16.5*0.65 | 无 | 0 | [7 empty] | 16.5 |  |  | 16.49 | 16.53 | 0.65 | 0.63 | 0.65 | 0.6 | 0.68 |  |  |  | 0.03 | 0.048 | [5 empty] | 不退火 |  | #N/A
C7200000880020018 | A720000088002 | T16*14*14-AB | 异径三通16*14*14-AB | AB | 23.5 | 24.205 | 26.5 | 72 | 24.72055 | 25.48511 | 25.61253 | 04205-16*14*14-AB | 直管 | TP2 | H80 | 17.5*0.74 | 5000 | 0 |  | 9030 | [5 empty] | 17.5 | 16 | 16.03 |  |  | 0.74 | 0.72 | 0.74 | 0.67 | 0.79 |  |  | 要求按ASME B16.22-2013通规通止规止 （生产三通时原材料无需检测内孔，生产直接大小头产品时外径无需检测） | 0.028 | 0.01 | #N/A | 2020/3/7新增 | （液压缩口） |  |  | 退火 | 500-510℃，32min | #N/A
C7200000880030018 | A720000088003 | T18*15*15-AB | 异径三通18*15*15-AB | AB | 30.5 | 31.415 | 33.9 | 81 | 31.48517 | 32.45894 | 32.62123 | 04205-18*15*15-AB | 直管 | TP2 | H80 | 19.5*0.75 | 5000 | 0 |  | 9030 | [5 empty] | 19.5 |  |  | 19.45 | 19.55 | 0.75 | 0.73 | 0.75 | 0.68 | 0.8 |  |  |  | 0.028 | 0.02 | #N/A | 44649 | （液压缩口） |  |  | 退火 | 500-510℃，32min | #N/A
C7200000880040018 | A720000088004 | T22*15*15-AL | 异径三通22*15*15-AL | AL | 48 | 49.44 | 52.7 | 102 | 50.49714 | 52.05891 | 52.3192 | 04205-22*15*15-AL | 直管 | TP2 | H80 | 23.8*0.78 | 5000 | 0 |  | 9030 | [5 empty] | 23.8 |  |  | 23.78 | 23.83 | 0.78 | 0.76 | 0.78 | 0.71 | 0.83 |  |  |  | 0.03 | 0.01 | #N/A |  |  |  |  | 退火 | 500-510℃，32min | #N/A
C7200000880050018 | A720000088005 | T22*18*18-AB | 异径三通22*18*18-AB | AB | 50.5 | 52.015 | 55.4 | 101 | 53.09686 | 54.73904 | 55.01273 | 04205-22*18*18-AB | 直管 | TP2 | H80 | 23.8*0.83 | 5000 | 0 |  | 9030 | [5 empty] | 23.8 |  |  | 23.78 | 23.83 | 0.83 | 0.81 | 0.83 | 0.75 | 0.89 |  |  |  | 0.03 | 0.03 | #N/A |  | （液压缩口） |  |  | 退火 | 500-510℃，32min | #N/A
C7200000880060018 | A720000088006 | T22*15*18-AB | 异径三通22*15*18-AB | AB | 49.5 | 50.985 | 53.8 | 98 | 51.53519 | 53.12906 | 53.39471 | 04205-22*15*18-AB | 直管 | TP2 | H80 | 23.8*0.83 | 5000 | 0 |  | 9030 | [5 empty] | 23.8 |  |  | 23.78 | 23.83 | 0.83 | 0.81 | 0.83 | 0.75 | 0.89 |  |  |  | 0.03 | 0.03 | #N/A |  | （液压缩口） |  |  | 退火 | 500-510℃，32min | #N/A
C7200000880070018 | A720000088007 | T22*18*15-AB | 异径三通22*18*15-AB | AB | 43.7 | 45.011 | 51.4 | 95.5 | 47.31043 | 48.77363 | 49.0175 | 04205-22*18*15-AB | 直管 | TP2 | H80 | 23.8*0.78 | 5000 | 0 |  | 9030 | [5 empty] | 23.8 |  |  | 23.78 | 23.83 | 0.78 | 0.76 | 0.78 | 0.71 | 0.83 |  |  |  | 0.03 | 0.02 | #N/A | 43897 | （液压缩口） |  |  | 退火 | 500-510℃，32min | #N/A
C7200000880080018 | A720000088008 | T22*15*15-AL-AB | 异径三通22*15*15-AL-AB | AL-AB | 37.5 | 38.625 | 42.6 | 80 | 40.1634 | 41.40557 | 41.6126 | 04205-22*15*15-AL-AB | 盘管 | TP2 | O50 | 23.5*0.8 | 无 | 0 |  | 9031 | [5 empty] | 23.5 |  |  | 23.43 | 23.5 | 0.8 | 0.78 | 0.8 | 0.74 | 0.84 |  |  |  | 0.03 | 0.03 | #N/A | 44904 | （液压缩口） |  |  | 不退火 |  | #N/A
C7200000880090018 | A720000088009 | T28*15*15-AB | 异径三通28*15*15-AB | AB | 48.4 | 49.852 | 58.1 | 82 | 52.21439 | 53.82926 | 54.09841 | 04205-28*15*15-AB | 直管 | TP2 | H80 | 29.6*0.8 | 5000 | 0 |  | 9030 | [5 empty] | 29.6 | 0 | 0 | 29.58 | 29.63 | 0.74 | 0.72 | 0.74 | 0.6552 | 0.8066 |  |  |  | 0.03 | 0.01 | #N/A | 44890 | （冲床缩口） |  |  | 退火 | 500-510℃，32min | 29.6*0.74
C7200000880100018 | A720000088010 | T28*15*22-AB | 异径三通28*15*22-AB | AB | 79.5 | 81.885 | 94.1 | 113 | 90.26772 | 93.0595 | 93.5248 | 04205-28*15*22-AB | 直管 | TP2 | H80 | 30*1 | 5000 | 激光下料 |  | 9030 | [5 empty] | 30 |  |  | 29.95 | 30.08 | 1 | 0.96 | 1 | 0.9 | 1.06 |  |  |  | 0.03 | 0.035 | #N/A |  | （数控缩口） |  |  | 退火 | 500-510℃，32min | #N/A
C7200000880110018 | A720000088011 | T28*18*18-AB | 异径三通28*18*18-AB | AB | 61.3 | 63.139 | 71 | 99 | 65.65325 | 67.68376 | 68.02218 | 04205-28*18*18-AB | 直管 | TP2 | H80 | 29.8*0.83 | [9 empty] | 29.8 | 28.14 | 28.18 | 0 | 0 | 0.83 | 0.81 | 0.83 | 0.7371 | 0.9047 |  |  | 要求按EN1254通规通止规止(用于三通时原材料无需通规通止规止） | 0.03 | 0.01 |  | 44879 |  |  |  | 退火 | 500-510℃，32min | 29.8*0.83
C7200000880120018 | A720000088012 | T28*22*18-AB | 异径三通28*22*18-AB | AB | 63 | 64.89 | 69 | 99 | 65.65325 | 67.68376 | 68.02218 | 04205-28*22*18-AB | 直管 | TP2 | H80 | 29.8*0.83 | [9 empty] | 29.8 | 28.14 | 28.18 | 0 | 0 | 0.83 | 0.81 | 0.83 | 0.7371 | 0.9047 |  |  | 要求按EN1254通规通止规止(用于三通时原材料无需通规通止规止） | 0.03 | 0.01 |  | 44879 |  |  |  | 退火 | 500-510℃，32min | 29.8*0.83
C7200000880130018 | A720000088013 | T28*22*15-AB | 异径三通28*22*15-AB | AB | 53.8 | 55.414 | 60 | 88 | 55.98892 | 57.72054 | 58.00914 | 04205-28*22*15-AB | 直管 | TP2 | H80 | 29.6*0.8 | 5000 | 0 |  | 9030 | [5 empty] | 29.6 | 0 | 0 | 29.58 | 29.63 | 0.74 | 0.72 | 0.74 | 0.6552 | 0.8066 |  |  |  | 0.03 | 0.01 | #N/A | 44896 | （冲床缩口） |  |  | 退火 | 500-510℃，32min | 29.6*0.74
C7200000880140018 | A720000088014 | T28*22*22-AL-AB | 异径三通28*22*22-AL-AB | AL-AB | 82 | 84.46 | 97.2 | 114 | 91.05954 | 93.87582 | 94.34519 | 04205-28*22*22-AL-AB | 直管 | TP2 | H80 | 30*1 | 5000 | 激光下料 |  | 9030 | [5 empty] | 30 |  |  | 29.95 | 30.08 | 1 | 0.96 | 1 | 0.9 | 1.06 |  |  |  | 0.03 | 0.03 | #N/A | 44214 | （数控缩口） |  |  | 退火 | 500-510℃，32min | #N/A
C7200000880150018 | A720000088015 | T35*22*22-AB | 异径三通35*22*22-AB | AB | 107.5 | 110.725 | 124.6 | 114 | 119.6221 | 123.3217 | 123.9384 | 04205-35*22*22-AB | 直管 | TP2 | O50 | 37*1.06 | 4980 | 0 |  | 9031 | [5 empty] | 37 | 0 | 0 | 36.95 | 37.08 | 1.06 | 1.04 | 1.06 | 0.9464 | 1.1554 |  |  | 500-510℃，32min | 0.035 | 0.022 | #N/A | 44879 | （数控缩口） |  |  | 不退火 |  | 37*1.06
C7200000880160018 | A720000088016 | T35*28*28-AB | 异径三通35*28*28-AB | AB | 130 | 133.9 | 155.5 | 143 | 149.7877 | 154.4203 | 155.1924 | 04205-35*28*28-AB | 直管 | TP2 | O50 | 37*1.06 | 4980 | 0 |  | 9031 | [5 empty] | 37 | 0 | 0 | 36.95 | 37.08 | 1.06 | 1.04 | 1.06 | 0.9464 | 1.1554 |  |  |  | 0.035 | 0.05 | #N/A | 44879 | （数控缩口） |  |  | 不退火 |  | 37*1.06
C7200000880170018 | A720000088017 | T54*35*35-AL-AB | 异径三通54*35*35-AL-AB | AL-AB | 319 | 328.57 | 350.5 | 184 | 327.0001 | 337.1135 | 338.7991 | 04205-54*35*35-AL-AB | 直管 | TP2 | H80 | 56.5*1.17 | 5000 | 0 |  | 9031 |  | 0.08 | 0.08 | 0.09 | 0.09 | 56.5 | 0 | 0 | 56.42 | 56.58 | 1.17 | 1.11 | 1.17 | 1.0101 | 1.2753 |  |  |  | 0.035 | 0.05 | #N/A | 44879 | （数控缩口） |  |  | 不退火 |  | 56.5*1.17
C7200000880180018 | A720000088018 | T54*42*42-AB | 异径三通54*42*42-AB | AB | 345 | 355.35 | 414.8 | 197 | 385.0368 | 396.9452 | 398.9299 | 04205-54*42*42-AB | 直管 | TP2 | O50 | 56.5*1.29 | 5000 | 0 |  |  |  | 0.08 | 0.08 | 0.1 | 0.1 | 56.5 | 0 | 0 | 56.42 | 56.58 | 1.29 | 1.23 | 1.29 | 1.1193 | 1.4061 |  |  |  | 0.035 | 0.05 | #N/A | 44879 | （数控缩口） |  |  | 不退火 |  | 56.5*1.29
C7200000200000018 | A720000020000 | 90°L14-AB | 90°双承口弯头14-AB | AB | 9.7 | 9.991 | 14 | 40.5 | 12.56817 | 12.95687 | 13.02166 | 03291-14-AB | 盘管 | TP2 | O50 | 15*0.78 | 无 | 0 |  | 9031 |  | 0 | 0.05 | 0.06 | 0.06 | 15 |  |  | 14.95 | 15 | 0.78 | 0.76 | 0.78 | 0.71 | 0.83 |  |  | 退火温度380-400℃，32min | 0.035 | 0.01 | #N/A | 44053 |  | 是 |  | 不退火 |  | #N/A
C7200000200010018 | A720000020001 | 90°L15-DY | 90°双承口弯头15-DY | DY | 11.3 | 11.639 | 15.2 | 38.5/54 | 13.70886 | 14.13284 | 14.20351 | 03291-15-DY | 盘管 | TP2 | O50 | 15.88*0.7 | 无 | 0 |  | 9031 |  | 0 | 0.05 | 0.05 | 0.05 | 15.88 |  |  | 15.83 | 15.88 | 0.7 | 0.68 | 0.7 | 0.64 | 0.74 |  |  | 退火温度380-400℃，32min | 0.05 | 0.01 | #N/A | 44281 | STH专供 |  |  | 不退火 |  | #N/A
C7200000200020018 | A720000020002 | 90°L15-FB | 90°双承口弯头15-FB | FB | 12.9 | 13.287 | 15.5 | 42.5/58 | 14.86939 | 15.32927 | 15.40592 | 03291-15-FB | 盘管 | TP2 | O50 | 15.88*0.7 | 无 | 0 |  | 9031 |  | 0 | 0.05 | 0.05 | 0.05 | 15.88 |  |  | 15.83 | 15.88 | 0.7 | 0.68 | 0.7 | 0.64 | 0.74 |  |  | 退火温度380-400℃，32min | 0.04 | 0.022 | #N/A | 44383 | Frabo专供 |  |  | 不退火 |  | #N/A
C7200000200460018 | A720000020046 | 90°L15-RQ | 90°双承口弯头15-RQ | RQ | 20.3 | 20.909 | 28.3 | 52.5 | 25.73302 | 26.52888 | 26.66153 | RQ-03291-15-AB | 盘管 | TP2 | O50 | 15.88*1.2 | 无 | 0 |  | 9031 |  | 0 | 0.05 | 0.09 | 0.09 | 15.88 |  |  | 15.83 | 15.88 | 1.2 | 1.18 | 1.2 | 1.1 | 1.28 |  |  |  | 0.04 | 0.04 | #N/A |  |  |  |  | 不退火 |  | #N/A
C7200000200030018 | A720000020003 | 90°L18-FB | 90°双承口弯头18-FB | FB | 21 | 21.63 | 25.2 | 57 | 23.85855 | 24.59644 | 24.71943 | 03291-18-FB | 盘管 | TP2 | O50 | 18*0.88 | 无 | 0 |  | 9031 | [5 empty] | 18 |  |  | 17.95 | 18 | 0.88 | 0.86 | 0.88 | 0.8 | 0.94 |  |  | 退火380-400℃，32min | 0.035 | 0.01 | #N/A | 44203 |  |  |  | 不退火 |  | #N/A
C7200000200040018 | A720000020004 | 90°L22-FB | 90°双承口弯头22-FB | FB | 29.5 | 30.385 | 37.7 | 51/74.5 | 35.40469 | 36.49968 | 36.68218 | 03291-22-FB | 盘管 | TP2 | O50 | 23.5*0.9 | 无 | 0 |  | 9031 | [5 empty] | 23.5 |  |  | 23.43 | 23.5 | 0.9 | 0.88 | 0.9 | 0.84 | 0.94 |  |  |  | 0.035 | 0.015 | #N/A | 44250 |  |  |  | 不退火 |  | #N/A
C7200000200050018 | A720000020005 | 90°L32-AB | 90°双承口弯头32-AB | AB | 74.5 | 76.735 | 91.5 | 76/111 | 83.85806 | 86.4516 | 86.88386 | 03291-32-AB | 直管 | TP2 | H80 | 33.5*1 | 无 | 0 |  | 9030 | [5 empty] | 33.5 | 0 | 0 | 33.43 | 33.57 | 1 | 0.98 | 1 | 0.8918 | 1.09 |  |  |  | 0.025 | 0.05 | #N/A | 44879 |  |  |  | 退火 | 380-400℃，32min | 33.5*1
C7200000200060018 | A720000020006 | 90°L35-AB | 90°双承口弯头35-AB | AB | 88 | 90.64 | 104.5 | 75/106 | 96.46072 | 99.44404 | 99.94126 | 03291-35-AB | 直管 | TP2 | H80 | 36.2*1.1 | 无 | 0 |  | 9031 | [5 empty] | 36.2 | 0 | 0 | 36.13 | 36.27 | 1.1 | 1.08 | 1.1 | 0.9828 | 1.199 |  |  |  | 0.03 | 0.01 | #N/A | 44879 |  | 是 |  | 退火 | 380-400℃，32min | 36.2*1.1
C7200000200070018 | A720000020007 | 90°L36-AB | 90°双承口弯头36-AB | AB | 94 | 96.82 | 124.3 | 98 | 116.6708 | 120.2792 | 120.8806 | 03291-36-AB | 直管 | TP2 | O50 | 35*1.28 | 无 | 0 |  | 9031 | [5 empty] | 35 | 0 | 0 | 34.95 | 35 | 1.28 | 1.26 | 1.28 | 1.1466 | 1.3952 |  |  | 退火温度540℃，32min | 0.03 | 0.01 | #N/A | 44879 |  |  |  | 不退火 |  | 35*1.28
C7200000200080018 | A720000020008 | 90°L40-AB | 90°双承口弯头40-AB | AB | 115.4 | 118.862 | 152.6 | 95/145 | 144.2774 | 148.7395 | 149.4832 | 03291-40-AB | 直管 | TP2 | H80 | 40.8*1.1 | 无 | 0 |  | 9030 | [5 empty] | 40.8 | 0 | 0 | 40.73 | 40.87 | 1.1 | 1.06 | 1.1 | 0.9646 | 1.199 |  |  |  | 0.035 | 0.01 | #N/A | 44879 |  |  |  | 退火 | 500-510℃，32min | 40.8*1.1
C7200000200090018 | A720000020009 | 90°L42-AB | 90°双承口弯头42-AB | AB | 125 | 128.75 | 150.1 | 92/134 | 142.7786 | 147.1945 | 147.9304 | 03291-42-AB | 直管 | TP2 | H80 | 42.8*1.1 | 无 | 0 |  | 9030 | [5 empty] | 42.8 | 0 | 0 | 42.73 | 42.87 | 1.1 | 1.06 | 1.1 | 0.9646 | 1.199 |  |  |  | 0.035 | 0.01 | #N/A | 44879 |  | 是 |  | 退火 | 500-510℃，32min | 42.8*1.1
C7200000200100018 | A720000020010 | 90°L42-FB | 90°双承口弯头42-FB | FB | 263 | 270.89 | 314.2 | 105/155 | 286.1124 | 294.9612 | 296.436 | 03291-42-FB | 直管 | TP2 | H80 | 44*1.9 | 无 | 0 |  | 9030 | [5 empty] | 44 | 0 | 0 | 43.92 | 44.08 | 1.9 | 1.86 | 1.9 | 1.6926 | 2.071 |  |  |  | 0.03 | 0.01 | #N/A | 44879 |  |  |  | 退火 | 500-510℃，32min | 44*1.9
C7200000200110018 | A720000020011 | 90°L52-AB | 90°双承口弯头52-AB | AB | 225.2 | 231.956 | 278.9 | 112/172 | 264.9595 | 273.1541 | 274.5199 | 03291-52-AB | 直管 | TP2 | H80 | 53.5*1.3 | 无 | 0 |  | 9030 | [5 empty] | 53.5 | 0 | 0 | 53.42 | 53.58 | 1.3 | 1.26 | 1.3 | 1.1466 | 1.417 |  |  |  | 0.03 | 0.01 | #N/A | 44879 |  |  |  | 退火 | 500-510℃，32min | 53.5*1.3
C7200000200120018 | A720000020012 | 90°L54-AB | 90°双承口弯头54-AB | AB | 222.5 | 229.175 | 290.3 | 105/165 | 261.6442 | 269.7363 | 271.085 | 03291-54-AB | 直管 | TP2 | H80 | 55.5*1.3 | 无 | 0 |  | 9030 | [5 empty] | 55.5 | 0 | 0 | 55.42 | 55.58 | 1.3 | 1.24 | 1.3 | 1.1284 | 1.417 |  |  |  | 0.035 | 0.01 | #N/A | 44879 |  | 是 |  | 退火 | 500-510℃，32min | 55.5*1.3
C7200000200130018 | A720000020013 | 90°L66.7-AB | 90°双承口弯头66.7-AB | AB | 359 | 369.77 | 472.6 | 117/197 | 422.5519 | 435.6205 | 437.7986 | 03291-66.7-AB | 直管 | TP2 | H80 | 69*1.45 | 无 | 0 |  | 9030 | [5 empty] | 69 |  |  | 68.92 | 69.08 | 1.45 | 1.39 | 1.45 | 1.32 | 1.52 |  |  |  | 0.035 | 0.01 | #N/A | 44128 |  |  |  | 退火 | 500-510℃，32min | #N/A
C7200000200140018 | A720000020014 | 90°L67-AB | 90°双承口弯头67-AB | AB | 370 | 381.1 | 460 | 117/197 | 422.5519 | 435.6205 | 437.7986 | 03291-67-AB | 直管 | TP2 | H80 | 69*1.45 | 无 | 0 |  | 9030 | [5 empty] | 69 |  |  | 68.92 | 69.08 | 1.45 | 1.39 | 1.45 | 1.32 | 1.52 |  |  |  | 0.03 | 0.01 | #N/A | 44087 |  |  |  | 退火 | 500-510℃，32min | #N/A
A720000020015 | A720000020015 | 90°L76-AB | 90°双承口弯头76-AB | AB | 499 | 513.97 | 652.7 | 125/205 | 595.5119 | 613.9298 | 616.9994 | 03291-76-AB | 直管 | TP2 | H80 | 76*1.77 | 无 | 0 |  | 9030 | 平均壁厚+0/-0.06，极限壁厚+/-0.14，平均外径+/-0.08 |  |  |  |  | 76 |  |  | 75.92 | 76.08 | 1.77 | 1.71 | 1.77 | 1.59 | 1.89 |  |  |  | 0.05 | 0.03 | #N/A | 44130 |  | 是 |  | 退火 | 540-580℃，32min | #N/A
A720000020016 | A720000020016 | 90°L89-AB | 90°双承口弯头89-AB | AB | 722 | 743.66 | 941.3 | 150/230 | 871.932 | 898.899 | 903.3935 | 03291-89-AB | 直管 | TP2 | H80 | 89*1.92 | 无 | 0 |  | 9030 | 平均壁厚+0/-0.06，极限壁厚+/-0.15，平均外径+/-0.08 |  |  |  |  | 89 |  |  | 88.85 | 89.15 | 1.92 | 1.86 | 1.92 | 1.74 | 2.04 |  |  |  | 0.05 | 0.03 | #N/A |  |  |  |  | 退火 | 540-580℃，32min | #N/A
A720000020017 | A720000020017 | 90°L108-AB | 90°双承口弯头108-AB | AB | 1259 | 1296.77 | 1629 | 180/280 | 1533.361 | 1580.785 | 1588.688 | 03291-108-AB | 直管 | TP2 | H80 | 108*2.3 | 无 | 0 |  | 9030 | 平均壁厚+0/-0.06，极限壁厚+/-0.18，外径+/-0.08 | 0.08 | 0.08 | 0.18 | 0.18 | 108 |  |  | 107.84 | 108.16 | 2.3 | 2.24 | 2.3 | 2.09 | 2.45 |  |  |  | 0.05 | 0.01 | #N/A | 44853 |  |  |  | 退火 | 540-580℃，32min | #N/A
C7200000216000018 | A720000021600 | 90°CL12-AB | 90°承插口弯头12-AB | AB | 7 | 7.21 | 9.5 | 40 | 8.855028 | 9.128895 | 9.17454 | 03292-12-AB | 盘管 | TP2 | O50 | 12*0.7 | 无 | 0 |  | 9030 | [5 empty] | 12 |  |  | 11.96 | 12 | 0.7 | 0.68 | 0.7 | 0.64 | 0.74 |  |  |  | 0.025 | 0.01 | #N/A | 2020/2/27新增 |  |  |  | 不退火 |  | #N/A
C7200000216010018 | A720000021601 | 90°CL14-AB | 90°承插口弯头14-AB | AB | 9.7 | 9.991 | 12.4 | 44.5 | 11.5662 | 11.92392 | 11.98354 | 03292-14-AB | 盘管 | TP2 | O50 | 14*0.7 | 无 | 0 |  | 9030 | [5 empty] | 14 |  |  | 13.98 | 14.03 | 0.7 | 0.68 | 0.7 | 0.63 | 0.75 |  |  |  | 0.025 | 0.01 | #N/A | 2020/2/27新增 |  |  |  | 不退火 |  | #N/A
C7200000216020018 | A720000021602 | 90°CL16-AB | 90°承插口弯头16-AB | AB | 15.2 | 15.656 | 18.9 | 50 | 17.59247 | 18.13657 | 18.22725 | 03292-16-AB | 盘管 | TP2 | O50 | 15.88*0.84 | 无 | 0 |  | 9030 | [5 empty] | 15.88 |  |  | 15.83 | 15.88 | 0.84 | 0.81 | 0.84 | 0.765 | 0.885 |  |  | 退火温度380-400℃，32min | 0.025 | 0.01 | #N/A | 44124 |  |  |  | 不退火 |  | #N/A
C7200000216030018 | A720000021603 | 90°CL35-AB | 90°承插口弯头35-AB | AB | 93 | 95.79 | 112.4 | 79/110 | 100.6776 | 103.7913 | 104.3103 | 03292-35-AB | 直管 | TP2 | H80 | 36.2*1.1 | 无 | 0 |  | 9031 | [5 empty] | 36.2 | 0 | 0 | 36.13 | 36.27 | 1.1 | 1.08 | 1.1 | 0.9828 | 1.199 |  |  |  | 0.035 | 0.013 | #N/A | 44879 |  |  |  | 退火 | 380-400℃，32min | 36.2*1.1
C7200000216040018 | A720000021604 | 90°CL42-AB | 90°承插口弯头42-AB | AB | 132 | 135.96 | 164.9 | 94/144 | 151.029 | 155.7 | 156.4785 | 03292-42-AB | 直管 | TP2 | H80 | 42.8*1.1 | 无 | 0 |  | 9030 | [5 empty] | 42.8 | 0 | 0 | 42.73 | 42.87 | 1.1 | 1.06 | 1.1 | 0.9646 | 1.199 |  |  |  | 0.035 | 0.015 | #N/A | 44879 |  | 是 |  | 退火 | 500-510℃，32min | 42.8*1.1
C7200000216050018 | A720000021605 | 90°CL54-AB | 90°承插口弯头54-AB | AB | 236 | 243.08 | 285.7 | 110/170 | 271.2635 | 279.6531 | 281.0514 | 03292-54-AB | 直管 | TP2 | H80 | 55.5*1.3 | 无 | 0 |  | 9030 | [5 empty] | 55.5 | 0 | 0 | 55.42 | 55.58 | 1.3 | 1.24 | 1.3 | 1.1284 | 1.417 |  |  |  | 0.035 | 0.01 | #N/A | 44879 |  |  |  | 退火 | 500-510℃，32min | 55.5*1.3
C7200000300000018 | A720000030000 | 90°LL10-AB | 90°大弯双承口弯头10-AB | AB | 7.3 | 7.519 | 9 | 44 | 8.081705 | 8.331655 | 8.373313 | 03295-10-AB | 盘管 | TP2 | O50 | 9.52*0.75 | 无 | 0 | [7 empty] | 9.52 |  |  | 9.48 | 9.52 | 0.75 | 0.73 | 0.75 | 0.69 | 0.79 |  |  | 退火温度380-400℃，32min | 0.03 | 0.01 | [5 empty] | 不退火 |  | #N/A
C7200000300010018 | A720000030001 | 90°LL12-AB | 90°大弯双承口弯头12-AB | AB | 11.5 | 11.845 | 13.8 | 50.5 | 12.60277 | 12.99255 | 13.05751 | 03295-12-AB | 盘管 | TP2 | O50 | 12.7*0.75 | 无 | 0 |  | 9031 | [5 empty] | 12.7 |  |  | 12.66 | 12.73 | 0.75 | 0.73 | 0.75 | 0.68 | 0.8 |  |  | 退火温度380-400℃，32min | 0.025 | 0.01 | #N/A | 43987 |  | 是 |  | 不退火 |  | #N/A
C7200000300020018 | A720000030002 | 90°LL14-AB | 90°大弯双承口弯头14-AB | AB | 14.7 | 15.141 | 17.9 | 55 | 16.95945 | 17.48397 | 17.57139 | 03295-14-AB | 盘管 | TP2 | O50 | 15*0.78 | 无 | 0 |  | 9031 | [5 empty] | 15 |  |  | 14.95 | 15 | 0.78 | 0.76 | 0.78 | 0.71 | 0.83 |  |  | 退火温度380-400℃，32min | 0.025 | 0.01 | #N/A | 44161 |  |  |  | 不退火 |  | #N/A
C7200000300030018 | A720000030003 | 90°LL15-AB | 90°大弯双承口弯头15-AB | AB | 16 | 16.48 | 19.4 | 56 | 18.33057 | 18.8975 | 18.99198 | 03295-15-AB | 盘管 | TP2 | O50 | 15.88*0.78 | 无 | 0 |  | 9031 |  | 0 | 0.05 | 0.06 | 0.06 | 15.88 |  |  | 15.83 | 15.88 | 0.78 | 0.75 | 0.78 | 0.705 | 0.825 |  |  | 退火温度380-400℃，32min | 0.025 | 0.01 | #N/A | 44503 |  | 是 |  | 不退火 |  | #N/A
C7200000300040018 | A720000030004 | 90°LL16-AB | 90°大弯双承口弯头16-AB | AB | 17.8 | 18.334 | 23.7 | 60 | 21.04198 | 21.69276 | 21.80123 | 03295-16-AB | 盘管 | TP2 | O50 | 15.88*0.84 | 无 | 0 | [7 empty] | 15.88 |  |  | 15.83 | 15.88 | 0.84 | 0.81 | 0.84 | 0.765 | 0.885 |  |  | 退火温度380-400℃，32min | 0.025 | 0.01 | #N/A |  |  |  |  | 不退火 |  | #N/A
C7200000300050018 | A720000030005 | 90°LL18-AB | 90°大弯双承口弯头18-AB | AB | 23.5 | 24.205 | 27.5 | 62 | 25.91532 | 26.71683 | 26.85041 | 03295-18-AB | 盘管 | TP2 | O50 | 18*0.88 | 无 | 0 |  | 9031 | [5 empty] | 18 |  |  | 17.95 | 18 | 0.88 | 0.86 | 0.88 | 0.8 | 0.94 |  |  | 退火380-400℃，32min | 0.025 | 0.035 | #N/A | 44826 |  |  |  | 不退火 |  | #N/A
C7200000300070018 | A720000030007 | 90°LL28-AB | 90°大弯双承口弯头28-AB | AB | 79.5 | 81.885 | 96 | 98/128 | 89.02265 | 91.77592 | 92.2348 | 03295-28-AB | 直管 | TP2 | H80 | 29.6*1 | 无 | 0 |  | 9031 | [5 empty] | 29.6 | 0 | 0 | 29.58 | 29.63 | 1 | 0.98 | 1.02 | 0.8918 | 1.1118 |  |  |  | 0.025 | 0.01 | 4000 | 44879 |  | 是 |  | 退火 | 380-400℃，32min | 29.6*1
C7200000300080018 | A720000030008 | 90°LL35-AB | 90°大弯双承口弯头35-AB | AB | 118 | 121.54 | 133.9 | 118/148 | 128.7885 | 132.7716 | 129 | 03295-35-AB | 直管 | TP2 | H80 | 36.2*1 | 无 | 0 | [7 empty] | 36.2 |  |  | 36.1 | 36.3 | 1 | 0.98 | 1.02 | 0.89 | 1.09 |  |  | 退火温度540℃，32min | 0.03 | 0.01 | 4800 | 44879 |  |  |  | 不退火 |  | 35*1.12
C7200000300090018 | A720000030009 | 90°LL42-AB | 90°大弯双承口弯头42-AB | AB | 178 | 183.34 | 208.8 | 145 | 195.1749 | 201.2112 | 202.2173 | 03295-42-AB | 直管 | TP2 | O50 | 42*1.2 | 无 | 0 | [7 empty] | 42 | 0 | 0 | 41.95 | 42.08 | 1.2 | 1.16 | 1.2 | 1.0556 | 1.308 |  |  |  | 0.03 | 0.01 | 4850 | 44893 |  |  |  | 不退火 |  | 42*1.2
C7200000300100018 | A720000030010 | 90°LL54-AB | 90°大弯双承口弯头54-AB | AB | 307 | 316.21 | 382.5 | 184 | 343.2056 | 353.8202 | 355.5893 | 03295-54-AB | 直管 | TP2 | O50 | 53.96*1.29 | 无 | 0 | [7 empty] | 53.96 |  |  | 53.94 | 53.98 | 1.29 | 1.27 | 1.29 | 1.2 | 1.36 |  |  |  | 0.03 | 0.013 | #N/A | 44128 |  |  |  | 不退火 |  | #N/A
C7200000316000018 | A720000031600 | 90°CLL12-AB | 90°大弯承插口弯头12-AB | AB | 9.6 | 9.888 | 11.7 | 47 | 10.36686 | 10.68749 | 10.74092 | 03296-12-AB | 盘管 | TP2 | O50 | 12*0.7 | 无 | 0 |  | 9031 | [5 empty] | 12 |  |  | 11.96 | 12 | 0.7 | 0.68 | 0.7 | 0.64 | 0.74 |  |  |  | 0.025 | 0.01 | #N/A | 43987 |  |  |  | 不退火 |  | #N/A
C7200000316010018 | A720000031601 | 90°CLL14-AB | 90°大弯承插口弯头14-AB | AB | 13 | 13.39 | 15.1 | 54 | 13.98112 | 14.41353 | 14.48559 | 03296-14-AB | 盘管 | TP2 | O50 | 14*0.7 | 无 | 0 |  | 9031 | [5 empty] | 14 |  |  | 13.98 | 14.03 | 0.7 | 0.68 | 0.7 | 0.63 | 0.75 |  |  |  | 0.025 | 0.01 | #N/A | 44907 |  |  |  | 不退火 |  | #N/A
C7200000316020018 | A720000031602 | 90°CLL16-AB | 90°大弯承插口弯头16-AB | AB | 18.1 | 18.643 | 22.6 | 61 | 21.38693 | 22.04838 | 22.15862 | 03296-16-AB | 盘管 | TP2 | O50 | 15.88*0.84 | 无 | 0 |  | 9031 | [5 empty] | 15.88 |  |  | 15.83 | 15.88 | 0.84 | 0.81 | 0.84 | 0.765 | 0.885 |  |  | 退火温度380-400℃，32min | 0.025 | 0.015 | #N/A | 44501 |  |  |  | 不退火 |  | #N/A
C7200000316030018 | A720000031603 | 90°CLL15-AB | 90°大弯承插口弯头15-AB | AB | 15.5 | 15.965 | 18.4 | 56.5 | 17.41372 | 17.95229 | 18.04205 | 03296-15-AB | 盘管 | TP2 | O50 | 15*0.78 | 无 | 0 |  | 9031 | [5 empty] | 15 |  |  | 14.95 | 15 | 0.78 | 0.76 | 0.78 | 0.71 | 0.83 |  |  | 退火温度380-400℃，32min | 0.025 | 0.01 | #N/A | 44529 |  |  |  | 不退火 |  | #N/A
C7200000316040018 | A720000031604 | 90°CLL18-AB | 90°大弯承插口弯头18-AB | AB | 24.6 | 25.338 | 28.8 | 65.5 | 27.35506 | 28.20109 | 28.3421 | 03296-18-AB | 盘管 | TP2 | O50 | 18*0.88 | 无 | 0 |  | 9031 | [5 empty] | 18 |  |  | 17.95 | 18 | 0.88 | 0.86 | 0.88 | 0.8 | 0.94 |  |  | 退火380-400℃，32min | 0.025 | 0.011 | #N/A | 43897 |  |  |  | 不退火 |  | #N/A
C7200000316060018 | A720000031606 | 90°CLL28-AB | 90°大弯承插口弯头28-AB | AB | 82 | 84.46 | 98.4 | 101/131 | 91.36535 | 94.19108 | 94.66204 | 03296-28-AB | 直管 | TP2 | H80 | 29.6*1 | 无 | 0 |  | 9031 | [5 empty] | 29.6 | 0 | 0 | 29.58 | 29.63 | 1 | 0.98 | 1.02 | 0.8918 | 1.1118 |  |  |  | 0.025 | 0.01 | 4000 | 44879 |  |  |  | 退火 | 380-400℃，32min | 29.6*1
C7200000316170018 | A720000031617 | 90°CLL28-AB | 90°大弯承插口弯头28-AB-ZW | AB | 85.5 | 88.065 | 109.1 | 107.5 | 93.8 | 96.7 | 97.1 | 03296-28-AB-ZW | 盘管 | TP2 | O50 | 28*1.18 | [9 empty] | 28 |  |  | 27.95 | 28 | 1.18 | 1.16 | 1.18 | 1.08 | 1.26
C7200000316070018 | A720000031607 | 90°CLL35-AB | 90°大弯承插口弯头35-AB | AB | 120 | 123.6 | 139 | 121/151 | 131.6718 | 135.7441 | 131 | 03296-35-AB | 直管 | TP2 | H80 | 36.2*1 | 无 | 0 | [7 empty] | 36.2 |  |  | 36.1 | 36.3 | 1 | 0.98 | 1.02 | 0.89 | 1.09 |  |  | 退火温度540℃，32min | 0.035 | 0.01 | 4800 | 45009 |  |  |  | 不退火 |  | 35*1.12
C7200000316080018 | A720000031608 | 90°CLL42-AB | 90°大弯承插口弯头42-AB | AB | 180 | 185.4 | 217.6 | 152 | 204.5326 | 210.8583 | 211.9126 | 03296-42-AB | 直管 | TP2 | O50 | 42*1.2 | 无 | 0 | [7 empty] | 42 | 0 | 0 | 41.95 | 42.08 | 1.2 | 1.16 | 1.2 | 1.0556 | 1.308 |  |  |  | 0.035 | 0.01 | 4850 | 44879 |  |  |  | 不退火 |  | 42*1.2
C7200000316090018 | A720000031609 | 90°CLL54-AB | 90°大弯承插口弯头54-AB | AB | 308 | 317.24 | 369.7 | 189 | 352.4814 | 363.3829 | 365.1998 | 03296-54-AB | 直管 | TP2 | O50 | 53.96*1.29 | 无 | 0 | [7 empty] | 53.96 |  |  | 53.94 | 53.98 | 1.29 | 1.27 | 1.29 | 1.2 | 1.36 |  |  |  | 0.035 | 0.01 | #N/A | 44131 |  |  |  | 不退火 |  | #N/A
C7200000248000018 | A720000024800 | 45°L14-AB | 45°双承口弯头14-AB | AB | 8.2 | 8.446 | 10.7 | 39 | 9.436335 | 9.72818 | 9.776821 | 03241-14-AB | 直管 | TP2 | H80 | 15*0.6 | 无 | 0 |  | 9031 | [5 empty] | 15 |  |  | 14.95 | 15 | 0.6 | 0.59 | 0.61 | 0.56 | 0.64 |  |  |  | 0.025 | 0.01 | #N/A | 44775 |  | 是 |  | 退火 | 380-400℃，32min | #N/A
C7200000248010018 | A720000024801 | 45°L28-AB | 45°双承口弯头28-AB | AB | 41 | 42.23 | 51 | 67 | 47.55716 | 49.028 | 49.27314 | 03241-28-AB | 直管 | TP2 | H80 | 29.36*0.9 | 无 | 0 |  | 9031 | [5 empty] | 29.6 |  |  | 29.55 | 29.6 | 0.9 | 0.88 | 0.9 | 0.8 | 0.98 |  |  | 退火温度3802-400℃，32min | 0.025 | 0.01 | #N/A | 45035 |  |  |  | 不退火 |  | #N/A
C7200000248020018 | A720000024802 | 45°L32-AB | 45°双承口弯头32-AB | AB | 62 | 63.86 | 76.2 | 68/85 | 68.77248 | 70.89946 | 71.25396 | 03241-32-AB | 直管 | TP2 | H80 | 33.5*1 | 无 | 0 |  | 9030 | [5 empty] | 33.5 | 0 | 0 | 33.43 | 33.57 | 1 | 0.98 | 1 | 0.8918 | 1.09 |  |  |  | 0.025 | 0.01 | #N/A | 44879 |  |  |  | 退火 | 380-400℃，32min | 33.5*1
C7200000248040018 | A720000024804 | 45°L42-AB | 45°双承口弯头42-AB | AB | 107.5 | 110.725 | 131.7 | 97 | 122.7395 | 126.5356 | 127.1683 | 03241-42-AB | 直管 | TP2 | H80 | 42.8*1.1 | 无 | 0 |  | 9030 | [5 empty] | 42.8 | 0 | 0 | 42.73 | 42.87 | 1.1 | 1.06 | 1.1 | 0.9646 | 1.199 |  |  |  | 0.025 | 0.01 | #N/A | 45012 |  |  |  | 退火 | 500-510℃，32min | 42.8*1.1
C7200000248050018 | A720000024805 | 45°L54-AB | 45°双承口弯头54-AB | AB | 199 | 204.97 | 242 | 104/126 | 223.1671 | 230.0692 | 231.2196 | 03241-54-AB | 直管 | TP2 | H80 | 55.5*1.3 | 无 | 0 |  | 9030 | [5 empty] | 55.5 | 0 | 0 | 55.42 | 55.58 | 1.3 | 1.24 | 1.3 | 1.1284 | 1.417 |  |  |  | 0.03 | 0.05 | #N/A | 44879 |  |  |  | 退火 | 500-510℃，32min | 55.5*1.3
C7200000248060018 | A720000024806 | 45°L66.7-AB | 45°双承口弯头66.7-AB | AB | 306 | 315.18 | 381 | 115/146 | 351.6809 | 362.5576 | 364.3704 | 03241-66.7-AB | 直管 | TP2 | H80 | 69*1.45 | 无 | 0 |  | 9030 | [5 empty] | 69 |  |  | 68.92 | 69.08 | 1.45 | 1.39 | 1.45 | 1.32 | 1.52 |  |  |  | 0.04 | 0.01 | #N/A |  |  |  |  | 退火 | 500-510℃，32min | #N/A
A720000024807 | A720000024807 | 45°L76-AB | 45°双承口弯头76-AB | AB | 418 | 430.54 | 569.4 | 135/165 | 541.7006 | 558.4542 | 561.2465 | 03241-76-AB | 直管 | TP2 | H80 | 76*1.77 | 无 | 0 |  | 9030 | 平均壁厚+0/-0.06，极限壁厚+/-0.14，平均外径+/-0.08 |  |  |  |  | 76 |  |  | 75.92 | 76.08 | 1.77 | 1.71 | 1.77 | 1.59 | 1.89 |  |  |  | 0.04 | 0.01 | #N/A |  |  |  |  | 退火 | 540-580℃，32min | #N/A
A720000024808 | A720000024808 | 45°L108-AB | 45°双承口弯头108-AB | AB | 1012 | 1042.36 | 1291.5 | 160/210 | 1234.654 | 1272.84 | 1279.204 | 03241-108-AB | 直管 | TP2 | H80 | 108*2.3 | 无 | 0 |  | 9030 | 平均壁厚+0/-0.06，极限壁厚+/-0.18，外径+/-0.08 | 0.08 | 0.08 | 0.18 | 0.18 | 108 |  |  | 107.84 | 108.16 | 2.3 | 2.24 | 2.3 | 2.09 | 2.45 |  |  |  | 0.04 | 0.05 | #N/A |  |  |  |  | 退火 | 540-580℃，32min | #N/A
C7200000264000018 | A720000026400 | 45°CL12-AB | 45°承插口弯头12-AB | AB | 6.5 | 6.695 | 9.5 | 38 | 8.423076 | 8.683583 | 8.727001 | 03242-12-AB | 盘管 | TP2 | O50 | 12*0.7 | 无 | 0 |  | 9030 | [5 empty] | 12 |  |  | 11.96 | 12 | 0.7 | 0.68 | 0.7 | 0.64 | 0.74 |  |  |  | 0.025 | 0.01 | #N/A | 2020/2/27新增 |  |  |  | 不退火 |  | #N/A
C7200000264010018 | A720000026401 | 45°CL14-AB | 45°承插口弯头14-AB | AB | 8.9 | 9.167 | 9.9 | 41 | 9.908152 | 10.21459 | 10.26566 | 03242-14-AB | 直管 | TP2 | H80 | 15*0.6 | 无 | 0 |  | 9030 | [5 empty] | 15 |  |  | 14.95 | 15 | 0.6 | 0.59 | 0.61 | 0.56 | 0.64 |  |  |  | 0.025 | 0.01 | #N/A | 44777 |  |  |  | 退火 | 380-400℃，32min | #N/A
C7200000264020018 | A720000026402 | 45°CL16-AB | 45°承插口弯头16-AB | AB | 11.4 | 11.742 | 14.8 | 47 | 13.92646 | 14.35717 | 14.42896 | 03242-16-AB | 直管 | TP2 | H80 | 15.88*0.7 | 无 | 0 |  | 9030 |  | 0 | 0.05 | 0.05 | 0.05 | 15.88 |  |  | 15.83 | 15.88 | 0.7 | 0.68 | 0.7 | 0.64 | 0.74 |  |  |  | 0.025 | 0.01 | #N/A | 44664 |  |  |  | 退火 | 380-400℃，32min | #N/A
C7200000264030018 | A720000026403 | 45°CL28-AB | 45°承插口弯头28-AB | AB | 54 | 55.62 | 64.4 | 69 | 60.48789 | 62.35865 | 62.67044 | 03242-28-AB | 直管 | TP2 | O50 | 28*1.18 | 无 | 0 |  | 9031 | [5 empty] | 28 |  |  | 27.95 | 28 | 1.18 | 1.16 | 1.18 | 1.08 | 1.26 |  |  | 退火温度540-580℃，32min | 0.025 | 0.01 | #N/A | 44035 |  | 是 |  | 不退火 |  | #N/A
C7200000264050018 | A720000026405 | 45°CL42-AB | 45°承插口弯头42-AB | AB | 104 | 107.12 | 134.4 | 102 | 128.331 | 132.3 | 132.9615 | 03242-42-AB | 直管 | TP2 | H80 | 42.8*1.1 | 无 | 0 |  | 9030 | [5 empty] | 42.8 | 0 | 0 | 42.73 | 42.87 | 1.1 | 1.06 | 1.1 | 0.9646 | 1.199 |  |  |  | 0.027 | 0.01 | #N/A | 44988 |  | 是 |  | 退火 | 500-510℃，32min | 42.8*1.1
C7200000264060018 | A720000026406 | 45°CL54-AB | 45°承插口弯头54-AB | AB | 203 | 209.09 | 248 | 120 | 233.867 | 241.1 | 242.3055 | 03242-54-AB | 直管 | TP2 | H80 | 55.5*1.3 | 无 | 0 |  | 9030 | [5 empty] | 55.5 | 0 | 0 | 55.42 | 55.58 | 1.3 | 1.24 | 1.3 | 1.1284 | 1.417 |  |  |  | 0.027 | 0.01 | #N/A | 44994 |  |  |  | 退火 | 500-510℃，32min | 55.5*1.3
C7200000264070018 | A720000026407 | 45°CL66.7-AB | 45°承插口弯头66.7-AB | AB | 355 | 365.65 | 423.6 | 120/151 | 401.9223 | 414.3529 | 416.4247 | 03242-66.7-AB | 直管 | TP2 | H80 | 69*1.6 | 无 | 0 |  | 9030 | [5 empty] | 69 |  |  | 68.92 | 69.08 | 1.6 | 1.54 | 1.6 | 1.45 | 1.69 |  |  |  | 0.03 | 0.01 | #N/A |  |  |  |  | 退火 | 500-510℃，32min | #N/A
C7200000400000018 | A720000040000 |  | 90°变径弯头15*10-AB | AB | 11.3 | 11.639 | 14.6 | 42/52 | 13.10078 | 13.50596 | 13.57349 | 03201-15*10-AB | 直管 | TP2 | H80 | 14.98*0.7 | 无 | 0 |  | 9030 | 外径14.98±0.02（要求按EN1254-1：1998环规通规通止规止） |  |  |  |  | 14.98 |  |  | 14.96 | 15 | 0.7 | 0.68 | 0.7 | 0.64 | 0.74 |  |  | 要求按EN1254环规通规通止规止 | 0.04 | 0.01 | #N/A | 44103 |  |  |  | 退火 | 380-400℃，32min | #N/A
C7200000400010018 | A720000040001 |  | 90°变径弯头15*12-AB | AB | 11 | 11.33 | 14.5 | 43/53 | 13.37371 | 13.78733 | 13.85627 | 03201-15*12-AB | 直管 | TP2 | H80 | 14.98*0.7 | 无 | 0 |  | 9030 | 外径14.98±0.02（要求按EN1254-1：1998环规通规通止规止） |  |  |  |  | 14.98 |  |  | 14.96 | 15 | 0.7 | 0.68 | 0.7 | 0.64 | 0.74 |  |  | 要求按EN1254环规通规通止规止 | 0.04 | 0.01 | #N/A | 44103 |  |  |  | 退火 | 380-400℃，32min | #N/A
C7200000400020018 | A720000040002 |  | 90°变径弯头28*22-AB | AB | 47 | 48.41 | 60.6 | 67/97 | 55.21264 | 56.92024 | 57.20484 | 03201-28*22-AB | 直管 | TP2 | H80 | 27.97*0.9 | 无 | 0 |  | 9030 | 外径27.97±0.02（要求按EN1254-1：1998环规通规通止规止） |  |  |  |  | 27.97 |  |  | 27.95 | 27.99 | 0.9 | 0.88 | 0.9 | 0.84 | 0.94 |  |  | 要求按EN1254-1：1998环规通规通止规止 | 0.04 | 0.01 | #N/A | 44103 |  |  |  | 退火 | 380-400℃，32min | #N/A
C7200000400030018 | A720000040003 |  | 90°变径弯头22*12-AS | AS | 25.5 | 26.265 | 34.8 | 62/87 | 30.53549 | 31.47989 | 31.63729 | 03201-22*12-AS | 直管 | TP2 | H80 | 20.5*0.75 | [9 empty] | 20.5 |  |  | 20.46 | 20.54 | 0.75 | 0.73 | 0.75 | 0.67 | 0.81 |  |  |  | 0.05 | 0.03 |  | 44501 |  |  |  | 退火 | 380-400℃，32min | #N/A
C7200000400040018 | A720000040004 |  | 90°变径弯头28*12-AS | AS | 52.3 | 53.869 | 63.6 | 78/108 | 57.9794 | 59.77258 | 60.07144 | 03201-28*12-AS | 直管 | TP2 | H80 | 26*0.9 | [9 empty] | 26 |  |  | 25.96 | 26.04 | 0.9 | 0.86 | 0.9 | 0.81 | 0.95 |  |  |  | 0.05 | 0.03 |  | 44501 |  |  |  | 退火 | 380-400℃，32min | #N/A
C7200000400050018 | A720000040005 |  | 90°变径弯头28*15-AS | AS | 48.1 | 49.543 | 60 | 74/104 | 55.51219 | 57.22906 | 57.51521 | 03201-28*15-AS | 直管 | TP2 | H80 | 26*0.9 | [9 empty] | 26 |  |  | 25.96 | 26.04 | 0.9 | 0.86 | 0.9 | 0.81 | 0.95 |  |  |  | 0.05 | 0.03 |  | 44501 |  |  |  | 退火 | 380-400℃，32min | #N/A
C7200000700000018 | A720000070000 | S10-AB | 双承口过桥弯头10-AB | AB | 14.2 | 14.626 | 15.6 | 86 | 14.4369 | 14.8834 | 14.95782 | 03221-10-AB | 直管 | TP2 | H80 | 10*0.65 | 无 | 0 |  | 9030 |  | 0 | 0.04 | 0.06 | 0.06 | 10 |  |  | 9.96 | 10 | 0.65 | 0.63 | 0.65 | 0.59 | 0.69 |  |  |  | 0.025 | 0.01 | #N/A | 44749 |  |  | 44749 | 退火 | 380-400℃，32min | #N/A
C7200000700010018 | A720000070001 | S15-AB | 双承口过桥弯头15-AB | AB | 34 | 35.02 | 39 | 120 | 36.64453 | 37.77787 | 37.96676 | 03221-15-AB | 直管 | TP2 | H80 | 15*0.78 | 无 | 0 |  | 9030 | [5 empty] | 15 |  |  | 14.95 | 15 | 0.78 | 0.76 | 0.78 | 0.71 | 0.83 |  |  |  | 0.025 | 0.01 | #N/A | 44734 |  |  | 44242 | 退火 | 380-400℃，32min | #N/A
C7200000700020018 | A720000070002 | S18-AB | 双承口过桥弯头18-AB | AB | 55 | 56.65 | 61.1 | 140 | 58.00096 | 59.7948 | 60.09378 | 03221-18-AB | 直管 | TP2 | O50 | 18*0.88 | 无 | 0 |  | 9030 | [5 empty] | 18 |  |  | 17.95 | 18 | 0.88 | 0.86 | 0.88 | 0.8 | 0.94 |  |  |  | 0.025 | 0.01 | #N/A | 44242 |  |  | 44242 | 退火 | 500-510℃，32min | #N/A
C7200000700030018 | A720000070003 | S22-AB | 双承口过桥弯头22-AB | AB | 87.5 | 90.125 | 98.6 | 163 | 93.90136 | 96.80553 | 97.28956 | 03221-22-AB | 直管 | TP2 | O50 | 21.97*1 | 5000 | 0 |  | 9030 | 外径21.97±0.02（要求按EN1254-1：1998环规通规通止规止） |  |  |  |  | 21.97 |  |  | 21.95 | 21.99 | 1 | 0.97 | 1 | 0.905 | 1.065 |  |  | 要求按EN1254-1：1998环规通规通止规止 | 0.025 | 0.01 | #N/A | 44103 |  |  |  | 不退火 |  | #N/A
C7200000030530018 | A720000003053 | 滚槽直接6-AB | 滚槽直接6-AB | AB | 1.5 | 1.545 | 2 | 13 | 1.5 | 1.6 | 1.6 | 01203-6-AB | 直管 | TP2 | H80 | 7.33*0.6 | [9 empty] | 7.33 | 6.1 | 6.15 |  |  | 0.6 | 0.58 | 0.6 | 0.55 | 0.63 |  |  | 要求按EN1254通规通止规止
C7200000030000018 | A720000003000 | H8-AB | 滚槽直接8-AB | AB | 2.3 | 2.369 | 2.5 | 14.5 | 2.209184 | 2.277509 | 2.288896 | 01203-8-AB | 直管 | TP2 | H80 | 9.3*0.6 | 4950 | 0 |  | 9030 | 内孔8.1+0.04/0（要求按EN1254通规通止规止） |  |  |  |  | 9.3 | 8.1 | 8.15 |  |  | 0.6 | 0.58 | 0.6 | 0.55 | 0.63 |  |  | 要求按EN1254通规通止规止 | 0.021 | 0.01 | #N/A | 44364 |  | 是 |  | 不退火 |  | #N/A
C7200000030010018 | A720000003001 | H10-AB | 滚槽直接10-AB | AB | 3.5 | 3.605 | 3.7 | 17.6 | 3.26045 | 3.361289 | 3.378095 | 01203-10-AB | 直管 | TP2 | H80 | 11.3*0.6 | 5000 | 0 |  | 9030 | 内孔10.1+0.04/0（要求按ASME B16.22-2013通规通止规止） |  |  |  |  | 11.3 | 10.1 | 10.15 |  |  | 0.6 | 0.58 | 0.6 | 0.55 | 0.63 |  |  | 要求按EN1254通规通止规止 | 0.021 | 0.01 | #N/A |  |  | 是 |  | 不退火 |  | #N/A
C7200000030020018 | A720000003002 | H12-AB | 滚槽直接12-AB | AB | 4.2 | 4.326 | 4.7 | 18.7 | 4.108426 | 4.235491 | 4.256668 | 01203-12-AB | 直管 | TP2 | H80 | 13.33*0.6 | 5000 | 0 |  | 9030 | 内孔12.13+0.02/-0.02（要求按EN1254通规通止规止） |  |  |  |  | 13.33 | 12.11 | 12.15 |  |  | 0.6 | 0.58 | 0.6 | 0.55 | 0.63 |  |  | 要求按EN1254通规通止规止 | 0.021 | 0.01 | #N/A | 44364 |  | 是 |  | 不退火 |  | #N/A
C7200000030030018 | A720000003003 | H14-AB | 滚槽直接14-AB | AB | 6 | 6.18 | 6.6 | 23 | 5.791551 | 5.970671 | 6.000524 | 01203-14-AB | 直管 | TP2 | H80 | 15.33*0.6 | 5000 | 0 |  | 9030 | 内孔14.13+0.02/-0.02（要求按EN1254通规通止规止） |  |  |  |  | 15.33 | 14.11 | 14.15 |  |  | 0.6 | 0.58 | 0.6 | 0.55 | 0.63 |  |  | 要求按EN1254通规通止规止 | 0.021 | 0.01 | #N/A | 44364 |  |  |  | 不退火 |  | #N/A
C7200000030040018 | A720000003004 | H15-AB | 滚槽直接15-AB | AB | 7.5 | 7.725 | 7.8 | 22.8 | 7.200879 | 7.423587 | 7.460705 | 01203-15-AB | 直管 | TP2 | H80 | 16.53*0.7 | 5000 | 0 |  | 9030 | 内孔15.13+0.02/-0.02（要求按EN1254通规通止规止） |  |  |  |  | 16.53 | 15.11 | 15.15 |  |  | 0.7 | 0.68 | 0.7 | 0.64 | 0.74 |  |  | 1、要求按EN1254通规通止规止 2、产品原料要求长度6米长，减少料头料尾的报废 | 0.021 | 0.01 | #N/A | 44575 |  | 是 |  | 不退火 |  | #N/A
C7200000030050018 | A720000003005 | H15-RQ | 滚槽直接15-RQ | RQ | 16.4 | 16.892 | 17.2 | 29 | 16.0516 | 16.54804 | 16.63078 | RQ-01203-15-AB | 直管 | TP2 | H80 | 17.53*1.2 | 5000 | 0 |  | 9030 | 内孔15.13+0.03/-0.01（要求按EN1254通规通止规止） |  |  |  |  | 17.53 | 15.12 | 15.16 |  |  | 1.2 | 1.18 | 1.2 | 1.11 | 1.27 |  |  | 1、要求按EN1254通规通止规止 2、产品原料要求长度6米长，减少料头料尾的报废 | 0.021 | 0.01 | #N/A | 2020/3/28新增 |  |  |  | 不退火 |  | #N/A
C7200000030060018 | A720000003006 | H16-AB | 滚槽直接16-AB | AB | 8 | 8.24 | 8.8 | 23.8 | 7.972698 | 8.219277 | 8.260373 | 01203-16-AB | 直管 | TP2 | H80 | 17.52*0.7 | 5000 | 0 |  | 9030 | 内孔16.12+0.03/-0.01（要求按EN1254通规通止规止） |  |  |  |  | 17.52 | 16.11 | 16.15 |  |  | 0.7 | 0.68 | 0.7 | 0.64 | 0.74 |  |  | 要求按EN1254通规通止规止 | 0.021 | 0.01 | #N/A |  |  |  |  | 不退火 |  | #N/A
C7200000030070018 | A720000003007 | H18-AB | 滚槽直接18-AB | AB | 12 | 12.36 | 12.7 | 27 | 11.59009 | 11.94855 | 12.00829 | 01203-18-AB | 直管 | TP2 | H80 | 19.75*0.8 | 5000 | 0 |  | 9030 | 18.12+0.03/-0.01（要求按EN1254通规通止规止） |  |  |  |  | 19.75 | 18.11 | 18.15 |  |  | 0.8 | 0.78 | 0.8 | 0.73 | 0.85 |  |  | 要求按EN1254通规通止规止 | 0.021 | 0.01 | #N/A | 44323 |  |  |  | 不退火 |  | #N/A
C7200000030080018 | A720000003008 | H22-AB | 滚槽直接22-AB | AB | 20 | 20.6 | 20.4 | 33 | 19.25012 | 19.84549 | 19.94472 | 01203-22-AB | 直管 | TP2 | H80 | 23.94*0.9 | 5000 | 0 |  | 9030 | 内孔22.14+0.03/-0.01（要求按EN1254通规通止规止） |  |  |  |  | 23.94 | 22.13 | 22.18 |  |  | 0.9 | 0.88 | 0.9 | 0.82 | 0.96 |  |  | 1、要求按EN1254通规通止规止 2、产品原料要求长度6米长，减少料头料尾的报废 | 0.021 | 0.01 | #N/A | 44718 |  | 是 |  | 不退火 |  | #N/A
C7200000030090018 | A720000003009 | H28-AB | 滚槽直接28-AB | AB | 29.5 | 30.385 | 30.2 | 38.5 | 28.22693 | 29.09993 | 29.24543 | 01203-28-AB | 直管 | TP2 | H80 | 29.98*0.9 | 5000 | 0 |  | 9030 | 内孔28.18+0.02/-0.02（要求按EN1254通规通止规止） |  |  |  |  | 29.98 | 28.16 | 28.2 |  |  | 0.9 | 0.88 | 0.9 | 0.82 | 0.96 |  |  | 要求按EN1254通规通止规止 | 0.021 | 0.01 | #N/A | 44364 |  | 是 |  | 不退火 |  | #N/A
C7200000030100018 | A720000003010 | H32-AB | 滚槽直接32-AB | AB | 45.9 | 47.277 | 49.7 | 49 | 45.36595 | 46.76902 | 47.00286 | 01203-32-AB | 直管 | TP2 | H80 | 34.23*1 | 4980 | 0 |  | 9030 | 内孔32.23+0.02/-0.02（要求按EN1254通规通止规止） |  |  |  |  | 34.23 | 32.21 | 32.25 | 0 | 0 | 1 | 0.98 | 1 | 0.8918 | 1.09 |  |  | 要求按EN1254通规通止规止 | 0.021 | 0.01 | #N/A | 44879 |  |  |  | 不退火 |  | 34.23*1
C7200000030110018 | A720000003011 | H35-AB | 滚槽直接35-AB | AB | 50.2 | 51.706 | 53.5 | 48 | 48.47235 | 49.97149 | 50.22135 | 01203-35-AB | 直管 | TP2 | H80 | 37.23*1 | 5000 | 0 |  | 9030 | 35.23+0.02/-0.02（要求按EN1254-1:1998通规通止规止） |  |  |  |  | 37.23 | 35.21 | 35.25 | 0 | 0 | 1 | 0.98 | 1 | 0.8918 | 1.09 |  |  | 要求按EN1254-1:1998通规通止规止 | 0.021 | 0.01 | #N/A | 44879 |  | 是 |  | 不退火 |  | 37.23*1
C7200000030120018 | A720000003012 | H35-FB | 滚槽直接35-FB | FB | 102 | 105.06 | 108.4 | 54 | 99.51344 | 102.5912 | 103.1041 | 01203-35-FB | 直管 | TP2 | H80 | 38.81*1.79 | 5000 | 0 |  | 9030 | 35.23+0.02/-0.02（要求按EN1254通规通止规止） |  |  |  |  | 38.81 | 35.21 | 35.25 | 0 | 0 | 1.79 | 1.77 | 1.79 | 1.6107 | 1.9511 |  |  | （要求按EN1254通规通止规止） | 0.021 | 0.01 | #N/A | 44879 |  |  |  | 不退火 |  | 38.81*1.79
C7200000030130018 | A720000003013 | H40-AB | 滚槽直接40-AB | AB | 73 | 75.19 | 78.2 | 57 | 71.99722 | 74.22393 | 74.59505 | 01203-40-AB | 直管 | TP2 | H80 | 42.43*1.1 | 5000 | 0 |  | 9030 | 内径40.23+0.02/-0.02（要求按EN1254通规通止规止） |  |  |  |  | 42.43 | 40.21 | 40.25 | 0 | 0 | 1.1 | 1.06 | 1.1 | 0.9646 | 1.199 |  |  | 要求按EN1254通规通止规止 | 0.021 | 0.01 | #N/A | 44879 |  |  |  | 不退火 |  | 42.43*1.1
C7200000030140018 | A720000003014 | H42-AB | 滚槽直接42-AB | AB | 77.5 | 79.825 | 82 | 57 | 75.48123 | 77.8157 | 78.20478 | 01203-42-AB | 直管 | TP2 | H80 | 44.43*1.1 | 5000 | 0 |  | 9030 | 内径42.23+0.02/-0.02（要求按EN1254通规通止规止） |  |  |  |  | 44.43 | 42.21 | 42.25 | 0 | 0 | 1.1 | 1.06 | 1.1 | 0.9646 | 1.199 |  |  | 要求按EN1254通规通止规止 | 0.021 | 0.01 | #N/A | 44879 |  | 是 |  | 不退火 |  | 44.43*1.1
C7200000030150018 | A720000003015 | H54-AB | 滚槽直接54-AB | AB | 126.5 | 130.295 | 134.8 | 68 | 125.3155 | 129.1912 | 129.8372 | 01203-54-AB | 直管 | TP2 | H80 | 56.63*1.2 | 5000 | 0 |  | 9030 | 内径54.23+0.02/-0.02（要求按EN1254通规通止规止） |  |  |  |  | 56.63 | 54.21 | 54.25 | 0 | 0 | 1.2 | 1.14 | 1.2 | 1.0374 | 1.308 |  |  | 要求按EN1254通规通止规止 | 0.021 | 0.01 | #N/A | 44879 |  |  |  | 不退火 |  | 56.63*1.2
C7200000030160018 | A720000003016 | H64-AB | 滚槽直接64-AB | AB | 192 | 197.76 | 199.3 | 74.5 | 189.585 | 195.4484 | 196.4256 | 01203-64-AB | 直管 | TP2 | H80 | 67.09*1.4 | 5000 | 0 |  | 9030 | 内孔64.29+0.04/-0.02（要求按EN1254通规通止规止） |  |  |  |  | 67.09 | 64.27 | 64.33 |  |  | 1.4 | 1.37 | 1.4 | 1.28 | 1.5 |  |  | 要求按EN1254通规通止规止 | 0.021 | 0.01 | #N/A |  |  |  |  | 不退火 |  | #N/A
C7200000030170018 | A720000003017 | H66.7-AB | 滚槽直接66.7-AB | AB | 200.4 | 206.412 | 204 | 73 | 193.4559 | 199.4391 | 200.4363 | 01203-66.7-AB | 直管 | TP2 | H80 | 69.79*1.4 | 5000 | 0 |  | 9030 | 内孔66.98+0.04/-0.03（要求按EN1254通规通止规止） |  |  |  |  | 69.79 | 66.95 | 67.03 |  |  | 1.4 | 1.35 | 1.4 | 1.275 | 1.475 |  |  | 要求按EN1254通规通止规止 | 0.022 | 0.01 | #N/A | 44817 |  |  |  | 不退火 |  | #N/A
A720000003018 | A720000003018 | H67-AB | 滚槽直接67-AB | AB | 201.3 | 207.339 | 205 | 73 | 194.3045 | 200.3139 | 201.3155 | 01203-67-AB | 直管 | TP2 | H80 | 70.09*1.4 | 5100 | 0 |  | 9030 | 内径极限尺寸67.29+0.1/-0.03，平均内径尺寸67.33+0/-0.03（同时符合EN1254-1通规通止规止） |  |  |  |  | 70.09 | 67.33 | 67.37 |  |  | 1.4 | 1.35 | 1.4 | 1.275 | 1.475 |  |  | 要求按EN1254通规通止规止 | 0.022 | 0.01 | #N/A | 44817 |  |  |  | 不退火 |  | #N/A
A720000003019 | A720000003019 | H76-AB | 滚槽直接76-AB | AB | 261.2 | 269.036 | 266.1 | 73 | 252.1598 | 259.9586 | 261.2584 | 01203-76-AB | 直管 | TP2 | H80 | 79.6*1.6 | 5020 |  |  | 9030 | 平均内孔76.4+0.04/-0.04，平均壁厚+0/-0.05，极限壁厚+/-0.1 |  |  |  |  | 79.6 | 76.36 | 76.44 |  |  | 1.6 | 1.54 | 1.6 | 1.43 | 1.71 |  |  | 要求按en1254环规通规通止规止 | 0.021 | 0.01 | #N/A | 44817 |  |  |  | 不退火 |  | #N/A
A720000003020 | A720000003020 | H89-AB | 滚槽直接89-AB | AB | 391 | 402.73 | 404.4 | 82.5 | 373.4068 | 384.9555 | 386.8803 | 01203-89-AB | 直管 | TP2 | H80 | 92.79*1.8 | 5000 |  |  | 9030 | 89.19+0.04/-0.03（要求按EN1254通规通止规止） |  |  |  |  | 92.79 | 89.19 | 89.24 |  |  | 1.8 | 1.75 | 1.8 | 1.635 | 1.915 |  |  | 要求按EN1254通规通止规止 | 0.021 | 0.01 | #N/A |  |  |  |  | 不退火 |  | #N/A
A720000003021 | A720000003021 | H108-AB | 滚槽直接108-AB | AB | 687 | 707.61 | 709.2 | 102.5 | 655.1172 | 675.3785 | 678.7554 | 01203-108-AB | 直管 | TP2 | H80 | 112.49*2.1 | 5100 | 0 |  | 9030 | 内孔108.29+0.04/-0.03，平均壁厚+0/-0.05，极限壁厚+/-0.13 |  |  |  |  | 112.49 | 108.26 | 108.33 |  |  | 2.1 | 2.05 | 2.1 | 1.925 | 2.225 |  |  | 要求按EN1254通规通止规止，平均内径尺寸108.26-108.33，内径极差108.2-108.45 | 0.022 | 0.01 | #N/A | 44390 |  |  |  | 不退火 |  | #N/A
C7200000060000018 | A720000006000 | DH10-AB | 打点直接10-AB | AB | 3.5 | 3.605 | 3.7 | 17.6 | 3.26045 | 3.361289 | 3.378095 | 01202-10-AB | 直管 | TP2 | H80 | 11.3*0.6 | 5000 | 0 |  | 9030 | 内孔10.1+0.04/0（要求按ASME B16.22-2013通规通止规止） |  |  |  |  | 11.3 | 10.1 | 10.15 |  |  | 0.6 | 0.58 | 0.6 | 0.55 | 0.63 |  |  | 要求按EN1254通规通止规止 | 0.02 | 0.01 | [5 empty] | 不退火 |  | #N/A
C7200000060010018 | A720000006001 | DH12-AB | 打点直接12-AB | AB | 4.2 | 4.326 | 4.7 | 19.2 | 4.212701 | 4.342991 | 4.364706 | 01202-12-AB | 直管 | TP2 | H80 | 13.33*0.6 | 5000 | 0 |  | 9030 | 内孔12.13+0.02/-0.02（要求按EN1254通规通止规止） |  |  |  |  | 13.33 | 12.11 | 12.15 |  |  | 0.6 | 0.58 | 0.6 | 0.55 | 0.63 |  |  | 要求按EN1254通规通止规止 | 0.02 | 0.01 | [5 empty] | 不退火 |  | #N/A
C7200000060020018 | A720000006002 | DH14-AB | 打点直接14-AB | AB | 6 | 6.18 | 6.4 | 23.8 | 5.984602 | 6.169693 | 6.200542 | 01202-14-AB | 直管 | TP2 | H80 | 15.33*0.6 | 5000 | 0 |  | 9030 | 14.13+0.02/-0.02（要求按EN1254通规通止规止） |  |  |  |  | 15.33 | 14.11 | 14.15 |  |  | 0.6 | 0.58 | 0.6 | 0.55 | 0.63 |  |  | 要求按EN1254通规通止规止 | 0.02 | 0.01 |  | 44154 |  |  |  | 不退火 |  | #N/A
C7200000060030018 | A720000006003 | DH15-AB | 打点直接15-AB | AB | 7.8 | 8.034 | 7.9 | 22.8 | 7.200879 | 7.423587 | 7.460705 | 01202-15-AB | 直管 | TP2 | H80 | 16.53*0.7 | 5000 | 0 |  | 9030 | 15.13+0.02/-0.02（要求按EN1254通规通止规止） |  |  |  |  | 16.53 | 15.11 | 15.15 |  |  | 0.7 | 0.68 | 0.7 | 0.64 | 0.74 |  |  | 1、要求按EN1254通规通止规止 2、产品原料要求长度6米长，减少料头料尾的报废 | 0.02 | 0.01 |  | 44323 |  |  |  | 不退火 |  | #N/A
C7200000060040018 | A720000006004 | DH16-AB | 打点直接16-AB | AB | 8 | 8.24 | 8.8 | 23.8 | 7.972698 | 8.219277 | 8.260373 | 01202-16-AB | 直管 | TP2 | H80 | 17.52*0.7 | 5000 | 0 |  | 9030 | 16.12+0.03/-0.01（要求按EN1254通规通止规止） |  |  |  |  | 17.52 | 16.11 | 16.15 |  |  | 0.7 | 0.68 | 0.7 | 0.64 | 0.74 |  |  | 要求按EN1254通规通止规止 | 0.02 | 0.01 | [5 empty] | 不退火 |  | #N/A
C7200000060050018 | A720000006005 | DH18-AB | 打点直接18-AB | AB | 12.4 | 12.772 | 13.1 | 28 | 12.00402 | 12.37528 | 12.43716 | 01202-18-AB | 直管 | TP2 | H80 | 19.75*0.8 | 5000 | 0 |  | 9030 | 18.12+0.03/-0.01（要求按EN1254通规通止规止） |  |  |  |  | 19.75 | 18.11 | 18.15 |  |  | 0.8 | 0.78 | 0.8 | 0.73 | 0.85 |  |  | 要求按EN1254通规通止规止 | 0.02 | 0.01 |  | 44550 |  |  |  | 不退火 |  | #N/A
C7200000060060018 | A720000006006 | DH22-AB | 打点直接22-AB | AB | 20 | 20.6 | 21.5 | 33 | 19.25012 | 19.84549 | 19.94472 | 01202-22-AB | 直管 | TP2 | H80 | 23.94*0.9 | 5000 | 0 |  | 9030 | 22.14+0.03/-0.01（要求按EN1254通规通止规止） |  |  |  |  | 23.94 | 22.13 | 22.18 |  |  | 0.9 | 0.88 | 0.9 | 0.82 | 0.96 |  |  | 1、要求按EN1254通规通止规止 2、产品原料要求长度6米长，减少料头料尾的报废 | 0.02 | 0.01 | [5 empty] | 不退火 |  | #N/A
C7200000060070018 | A720000006007 | DH28-AB | 打点直接28-AB | AB | 29.5 | 30.385 | 30.7 | 39 | 28.58423 | 29.46828 | 29.61562 | 01202-28-AB | 直管 | TP2 | H80 | 29.98*0.9 | 5000 | 0 |  | 9030 | 28.18+0.02/-0.02（要求按EN1254通规通止规止） |  |  |  |  | 29.98 | 28.16 | 28.2 |  |  | 0.9 | 0.88 | 0.9 | 0.82 | 0.96 |  |  | 要求按EN1254通规通止规止 | 0.02 | 0.01 | [5 empty] | 不退火 |  | #N/A
C7200000060080018 | A720000006008 | DH35-AB | 打点直接35-AB | AB | 50.2 | 51.706 | 53.5 | 48.5 | 48.96696 | 50.4814 | 50.73381 | 01202-35-AB | 直管 | TP2 | H80 | 37.23*1 | 5000 | 0 |  | 9030 | 35.23+0.02/-0.02（要求按EN1254-1:1998通规通止规止） |  |  |  |  | 37.23 | 35.21 | 35.25 | 0 | 0 | 1 | 0.98 | 1 | 0.8918 | 1.09 |  |  | 要求按EN1254-1:1998通规通止规止 | 0.02 | 0.01 |  | 44879 |  |  |  | 不退火 |  | 37.23*1
C7200000060090018 | A720000006009 | DH42-AB | 打点直接42-AB | AB | 77.5 | 79.825 | 82 | 57 | 75.48123 | 77.8157 | 78.20478 | 01202-42-AB | 直管 | TP2 | H80 | 44.43*1.1 | 5000 | 0 |  | 9030 | 42.23+0.02/-0.02（要求按EN1254通规通止规止） |  |  |  |  | 44.43 | 42.21 | 42.25 | 0 | 0 | 1.1 | 1.06 | 1.1 | 0.9646 | 1.199 |  |  | 要求按EN1254通规通止规止 | 0.02 | 0.01 |  | 44879 |  |  |  | 不退火 |  | 44.43*1.1
C7200000060100018 | A720000006010 | DH54-AB | 打点直接54-AB | AB | 126.5 | 130.295 | 134.8 | 68 | 125.3155 | 129.1912 | 129.8372 | 01202-54-AB | 直管 | TP2 | H80 | 56.63*1.2 | 5000 | 0 |  | 9030 | 内径54.23+0.02/-0.02（要求按EN1254通规通止规止） |  |  |  |  | 56.63 | 54.21 | 54.25 | 0 | 0 | 1.2 | 1.14 | 1.2 | 1.0374 | 1.308 |  |  | 要求按EN1254通规通止规止 | 0.02 | 0.01 |  | 44879 |  |  |  | 不退火 |  | 56.63*1.2
C7200000000000018 | A720000000000 | GH15-AB | 直通直接15-AB | AB | 6.8 | 7.004 | 7.3 | 21.2 | 6.716787 | 6.924522 | 6.959145 | 01201-15-AB | 直管 | TP2 | H80 | 16.53*0.7 | 5000 | 0 |  | 9030 | 内孔15.13+0.02/-0.02（要求按EN1254通规通止规止） |  |  |  |  | 16.53 | 15.11 | 15.15 |  |  | 0.7 | 0.68 | 0.7 | 0.64 | 0.74 |  |  | 1、要求按EN1254通规通止规止 2、产品原料要求长度6米长，减少料头料尾的报废 | 0.021 | 0.01 | #N/A | 44364 |  | 是 |  | 不退火 |  | #N/A
C7200000000170018 | A720000000017 | 直通直接01201-18-AB | 直通直接18-AB | AB | 11.5 | 11.845 | 13 | 25.2 | 10.8 | 11.2 | 11.2 | 01201-18-AB | 直管 | TP2 | H80 | 19.75*0.8 | [9 empty] | 19.75 | 18.11 | 18.15 |  |  | 0.8 | 0.78 | 0.8 | 0.73 | 0.85 |  |  | 符合通止规要求通规通止规止
C7200000000010018 | A720000000001 | GH22-AB | 直通直接22-AB | AB | 18.2 | 18.746 | 19.5 | 31 | 18.11776 | 18.67811 | 18.7715 | 01201-22-AB | 直管 | TP2 | H80 | 23.94*0.9 | 5000 | 0 |  | 9030 | 内孔22.14+0.03/-0.01（要求按EN1254通规通止规止） |  |  |  |  | 23.94 | 22.13 | 22.18 |  |  | 0.9 | 0.88 | 0.9 | 0.82 | 0.96 |  |  | 1、要求按EN1254通规通止规止 2、产品原料要求长度6米长，减少料头料尾的报废 | 0.021 | 0.01 | #N/A | 43892 |  | 是 |  | 不退火 |  | #N/A
C7200000000020018 | A720000000002 | GH28-AB | 直通直接28-AB | AB | 27.4 | 28.222 | 30.4 | 36.8 | 27.0121 | 27.84752 | 27.98676 | 01201-28-AB | 直管 | TP2 | H80 | 29.98*0.9 | 5000 | 0 |  | 9030 | 内孔28.18+0.02/-0.02（要求按EN1254通规通止规止） |  |  |  |  | 29.98 | 28.16 | 28.2 |  |  | 0.9 | 0.88 | 0.9 | 0.82 | 0.96 |  |  | 要求按EN1254通规通止规止 | 0.021 | 0.01 | #N/A | 44364 |  |  |  | 不退火 |  | #N/A
C7200000000030018 | A720000000003 | GH35-AB | 直通直接35-AB | AB | 47 | 48.41 | 51.2 | 46 | 46.49388 | 47.93184 | 48.1715 | 01201-35-AB | 直管 | TP2 | H80 | 37.23*1 | 5000 | 0 |  | 9030 | 35.23+0.02/-0.02（要求按EN1254-1:1998通规通止规止） |  |  |  |  | 37.23 | 35.21 | 35.25 | 0 | 0 | 1 | 0.98 | 1 | 0.8918 | 1.09 |  |  | 要求按EN1254-1:1998通规通止规止 | 0.021 | 0.01 | #N/A | 44879 |  |  |  | 不退火 |  | 37.23*1
C7200000000040018 | A720000000004 | GH42-AB | 直通直接42-AB | AB | 72.5 | 74.675 | 78 | 54 | 71.57703 | 73.79075 | 74.15971 | 01201-42-AB | 直管 | TP2 | H80 | 44.43*1.1 | 5000 | 0 |  | 9030 | 内径42.23+0.02/-0.02（要求按EN1254通规通止规止） |  |  |  |  | 44.43 | 42.21 | 42.25 | 0 | 0 | 1.1 | 1.06 | 1.1 | 0.9646 | 1.199 |  |  | 要求按EN1254通规通止规止 | 0.021 | 0.01 | #N/A | 44879 |  |  |  | 不退火 |  | 44.43*1.1
C7200000000050018 | A720000000005 | GH54-AB | 直通直接54-AB | AB | 119.8 | 123.394 | 127.4 | 64 | 118.0508 | 121.7019 | 122.3104 | 01201-54-AB | 直管 | TP2 | H80 | 56.63*1.2 | 5000 | 0 |  | 9030 | 内径54.23+0.02/-0.02（要求按EN1254通规通止规止） |  |  |  |  | 56.63 | 54.21 | 54.25 | 0 | 0 | 1.2 | 1.14 | 1.2 | 1.0374 | 1.308 |  |  | 要求按EN1254通规通止规止 | 0.021 | 0.01 | #N/A | 44879 |  |  |  | 不退火 |  | 56.63*1.2
A720000090000 | A720000090000 | M8-AB | 管帽8-AB | AB | 2 | 2.06 | 5.5 |  | 0.4644446 | 0.4788089 | 0.4812029 | 08201-8-AB | 铜带 | TP2 | O50 | 25*0.7 | 无 | 0 |  | 9031 | 厚度+0/-0.02； 宽度+0.5/-0.5 |  |  |  |  | 25 | / | / | / | / | 0.7 | / | / | / | / |  |  |  | #N/A | 0.01 | #N/A |  |  |  |  | 不退火 |  | #N/A
A720000090001 | A720000090001 | M10-AB | 管帽10-AB | AB | 2.5 | 2.575 | 5.5 |  | 0.4644446 | 0.4788089 | 0.4812029 | 08201-10-AB | 铜带 | TP2 | O50 | 25*0.7 | 无 | 0 |  | 9031 | 厚度+0/-0.02； 宽度+0.5/-0.5 |  |  |  |  | 25 | / | / | / | / | 0.7 | / | / | / | / |  |  |  | 0.045 | 0.01 | #N/A |  |  |  |  | 不退火 |  | #N/A
A720000090002 | A720000090002 | M12-AB | 管帽12-AB | AB | 3.2 | 3.296 | 6 |  | 0.578508 | 0.5963999 | 0.5993819 | 08201-12-AB | 铜带 | TP2 | O50 | 29*0.75 | 无 | 0 |  | 9031 | 厚度+0/-0.02； 宽度+0.5/-0.5 |  |  |  |  | 29 | / | / | / | / | 0.75 | / | / | / | / |  |  |  | #N/A | 0.01 | #N/A |  |  |  |  | 不退火 |  | #N/A
A720000090003 | A720000090003 | M14-AB | 管帽14-AB | AB | 4 | 4.12 | 7.3 |  | 0.6604206 | 0.680846 | 0.6842502 | 08201-14-AB | 铜带 | TP2 | O50 | 33*0.75 | 无 | 0 |  | 9031 | 厚度+0/-0.02； 宽度+0.5/-0.5 |  |  |  |  | 33 | / | / | / | / | 0.75 | / | / | / | / |  |  |  | 0.045 | 0.01 | #N/A |  |  |  |  | 不退火 |  | #N/A
A720000090004 | A720000090004 | M16-AB | 管帽16-AB | AB | 6 | 6.18 | 8.2 |  | 0.7013769 | 0.723069 | 0.7266843 | 08201-16-AB | 铜带 | TP2 | O50 | 35*0.75 | 无 | 0 |  | 9031 | 厚度0.73-0.75，宽度35+0.5/-0.5 |  |  |  |  | 35 |  |  | / | / | 0.75 | / | / | / | / |  |  |  | 0.045 | 0.01 | #N/A |  |  |  |  | 不退火 |  | #N/A
A720000090005 | A720000090005 | M18-AB | 管帽18-AB | AB | 8 | 8.24 | 13.4 |  | 0.955033 | 0.9845701 | 0.989493 | 08201-18-AB | 铜带 | TP2 | O50 | 42*0.85 | 无 | 0 |  | 9031 | 厚度+0/-0.02； 宽度+0.5/-0.5 |  |  |  |  | 42 | / | / | / | / | 0.85 | / | / | / | / |  |  |  | 0.045 | 0.01 | #N/A |  |  |  |  | 不退火 |  | #N/A
A720000090006 | A720000090006 | M35-AB | 管帽35-AB | AB | 37 | 38.11 | 55.4 |  | 2.219559 | 2.288205 | 2.299646 | 08201-35-AB | 铜带 | TP2 | O50 | 75*1.1 | 无 | 0 |  | 9031 | 厚度+0/-0.02； 宽度+0.5/-0.5 |  |  |  |  | 75 | / | / | / | / | 1.1 | / | / | / | / |  |  |  | 0.045 | 0.01 | #N/A | 44044 |  | 是 |  | 不退火 |  | #N/A
A720000090007 | A720000090007 | M40-AB | 管帽40-AB | AB | 50 | 51.5 | 58 |  | 2.844007 | 2.931965 | 2.946625 | 08201-40-AB | 铜带 | TP2 | O50 | 88*1.2 | 无 | 0 |  | 9031 | 厚度+0/-0.02； 宽度+0.5/-0.5 |  |  |  |  | 88 | / | / | / | / | 1.2 | / | / | / | / |  |  |  | 0.045 | 0.01 | #N/A |  |  |  |  | 不退火 |  | #N/A
A720000090008 | A720000090008 | M42-AB | 管帽42-AB | AB | 55.5 | 57.165 | 83.3 |  | 2.844007 | 2.931965 | 2.946625 | 08201-42-AB | 铜带 | TP2 | O50 | 88*1.2 | 无 | 0 |  | 9031 | 厚度+0/-0.02； 宽度+0.5/-0.5 |  |  |  |  | 88 | / | / | / | / | 1.2 | / | / | / | / |  |  |  | 0.045 | 0.01 | #N/A | 44131 |  | 是 |  | 不退火 |  | #N/A
A720000090009 | A720000090009 | M54-AB | 管帽54-AB | AB | 92 | 94.76 | 147 |  | 3.858358 | 3.977689 | 3.997577 | 08201-54-AB | 铜板 | TP2 | O50 | 110*1.3 | 无 | 0 |  | 9031 | 厚度+0/-0.02； 宽度+0.5/-0.5 |  |  |  |  | 110 | / | / | / | / | 1.3 | / | / | / | / |  |  |  | #N/A | 0.01 | #N/A |  |  | 是 |  | 不退火 |  | #N/A
A720000090019 | A720000090019 | M67-AB | 管帽66.7-AB | AB | 140 | 144.2 | 242 |  | 5.140018 | 5.298987 | 5.325482 | 08201-66.7-AB | 铜板 | TP2 | O50 | 127*1.5 | 无 | 0 |  | 9031 | 厚度+0/-0.02； 宽度+0.5/-0.5 |  |  |  |  | 127 | / | / | / | / | 1.5 | / | / | / | / |  |  |  | #N/A | 0.01 | #N/A |  |  |  |  | 不退火 |  | #N/A
A720000090011 | A720000090011 | M76-AB | 管帽76-AB | AB | 189 | 194.67 | 287 |  | 6.419493 | 6.618034 | 6.651124 | 08201-76-AB | 铜板 | TP2 | O50 | 140*1.7 | 无 | 0 |  | 9031 | 厚度+0/-0.02； 宽度+0.5/-0.5 |  |  |  |  | 140 | / | / | / | / | 1.7 | / | / | / | / |  |  |  | #N/A | 0.01 | #N/A |  |  |  |  | 不退火 |  | #N/A
A720000090012 | A720000090012 | M108-AB | 管帽108-AB | AB | 537 | 553.11 | 778 |  | 12.1015 | 12.47577 | 12.53815 | 08201-108-AB | 铜板 | TP2 | O50 | 195*2.3 | 无 | 0 |  | 9031 | 厚度+0/-0.02； 宽度+0.5/-0.5 |  |  |  |  | 195 | / | / | / | / | 2.3 | / | / | / | / |  |  |  | #N/A | 0.01 | #N/A |  |  |  |  | 不退火 |  | #N/A
C7200000100000018 | A720000010000 | A10*8-AB | 双承口大小头10*8-AB | AB | 3.8 | 3.914 | 3.9 | 18.8 | 3.470802 | 3.578146 | 3.596037 | 02201-10*8-AB | 直管 | TP2 | H80 | 11.3*0.6 | 5000 | 0 |  | 9030 | [5 empty] | 11.3 | 10.1 | 10.15 |  |  | 0.6 | 0.58 | 0.6 | 0.55 | 0.63 |  |  | 要求按EN1254通规通止规止 | 0.024 | 0.01 | #N/A | 44698 | （冲床） |  |  | 不退火 |  | #N/A
C7200000100770018 | A720000010077 | A12*8-AB | 双承口大小头12*8-AB | AB | 5 | 5.15 | 5.3 | 22.6 | 4.92177 | 5.073989 | 5.099359 | 02201-12*8-AB | 直管 | TP2 | H80 | 13.33*0.6 |  |  |  | 9030 | [5 empty] | 13.33 | 12.11 | 12.15 |  |  | 0.6 | 0.58 | 0.6 | 0.55 | 0.63 |  |  | 要求按EN1254通规通止规止 | [7 empty] | 不退火 |  | #N/A
C7200000100010018 | A720000010001 | A14*12-AB | 双承口大小头14*12-AB | AB | 6.3 | 6.489 | 6.4 | 24 | 6.032865 | 6.219449 | 6.250546 | 02201-14*12-AB | 直管 | TP2 | H80 | 15.33*0.6 | 5000 | 0 |  | 9030 | 内孔14.12+0.03/-0.01（要求按EN1254通规通止规止） |  |  |  |  | 15.33 | 14.11 | 14.15 |  |  | 0.6 | 0.58 | 0.6 | 0.55 | 0.63 |  |  | 要求按EN1254通规通止规止 | 0.024 | 0.01 | #N/A | 44618 | （推整） |  |  | 不退火 |  | #N/A
C7200000100020018 | A720000010002 | A15*8-AB | 双承口大小头15*8-AB | AB | 6.3 | 6.489 | 8.1 | 23 | 7.261391 | 7.48597 | 7.5234 | 02201-15*8-AB | 直管 | TP2 | H80 | 16.53*0.7 | 5000 | 0 |  | 9030 | 15.13+0.01/-0.03（要求按EN1254通规通止规止） |  |  |  |  | 16.53 | 15.11 | 15.15 |  |  | 0.7 | 0.68 | 0.7 | 0.64 | 0.74 |  |  | 要求按EN1254通规通止规止 | 0.024 | 0.01 | #N/A |  | （旋压） |  |  | 不退火 |  | #N/A
C7200000100030018 | A720000010003 | A15*10-AB | 双承口大小头15*10-AB | AB | 6.6 | 6.798 | 8.1 | 23 | 7.261391 | 7.48597 | 7.5234 | 02201-15*10-AB | 直管 | TP2 | H80 | 16.53*0.7 | 5000 | 0 |  | 9030 | 内孔15.13+0.02/-0.02（要求按EN1254通规通止规止） |  |  |  |  | 16.53 | 15.11 | 15.15 |  |  | 0.7 | 0.68 | 0.7 | 0.64 | 0.74 |  |  | 要求按EN1254通规通止规止 | 0.024 | 0.01 | #N/A |  | （旋压） |  |  | 不退火 |  | #N/A
C7200000100040018 | A720000010004 | A15*12-AB | 双承口大小头15*12-AB | AB | 7.1 | 7.313 | 8.1 | 23 | 7.261391 | 7.48597 | 7.5234 | 02201-15*12-AB | 直管 | TP2 | H80 | 16.53*0.7 | 5000 | 0 |  | 9030 | 内孔15.13+0.02/-0.02（要求按EN1254通规通止规止） |  |  |  |  | 16.53 | 15.11 | 15.15 |  |  | 0.7 | 0.68 | 0.7 | 0.64 | 0.74 |  |  | 要求按EN1254通规通止规止 | 0.024 | 0.01 | #N/A |  | （旋压） | 是 |  | 不退火 |  | #N/A
C7200000100050018 | A720000010005 | A15*14-AB | 双承口大小头15*14-AB | AB | 7.3 | 7.519 | 8.7 | 25 | 7.866507 | 8.109801 | 8.15035 | 02201-15*14-AB | 直管 | TP2 | H80 | 16.53*0.7 | 5000 | 0 |  | 9030 | 内孔15.13+0.02/-0.02（要求按EN1254通规通止规止） |  |  |  |  | 16.53 | 15.11 | 15.15 |  |  | 0.7 | 0.68 | 0.7 | 0.64 | 0.74 |  |  | 要求按EN1254通规通止规止 | 0.024 | 0.01 | #N/A |  | （旋压） |  |  | 不退火 |  | #N/A
C7200000100060018 | A720000010006 | A15*5/8-AB | 双承口大小头15*5/8-AB | AB | 9.5 | 9.785 | 9.9 | 25.4 | 9.148789 | 9.431741 | 9.4789 | 02201-15*5/8-AB | 直管 | TP2 | H80 | 17.46*0.76 | 5000 | 0 |  | 9030 | [5 empty] | 17.46 | 15.98 | 16.03 |  |  | 0.76 | 0.74 | 0.76 | 0.7 | 0.8 |  |  | 要求按ASME B16.22-2013通规通止规止 | 0.024 | 0.01 | #N/A | 44680 | （整形） |  |  | 不退火 |  | #N/A
C7200000100070018 | A720000010007 | A15*1/2-FX | 双承口大小头15*1/2-FX | FX | 7.5 | 7.725 | 8.1 | 23 | 7.261391 | 7.48597 | 7.5234 | 02201-15*1/2-FX | 直管 | TP2 | H80 | 16.53*0.7 | 5000 | 0 |  | 9030 | 内孔15.13+0.02/-0.02（要求按EN1254通规通止规止） |  |  |  |  | 16.53 | 15.11 | 15.15 |  |  | 0.7 | 0.68 | 0.7 | 0.64 | 0.74 |  |  | 要求按EN1254通规通止规止 | 0.024 | 0.01 | #N/A |  |  |  |  | 不退火 |  | #N/A
C7200000100080018 | A720000010008 | A16*14-AB | 双承口大小头16*14-AB | AB | 8 | 8.24 | 8.6 | 23 | 7.715514 | 7.954139 | 7.993909 | 02201-16*14-AB | 直管 | TP2 | H80 | 17.52*0.7 | 5000 | 0 |  | 9030 | 内孔16.12+0.03/-0.01（要求按EN1254通规通止规止） |  |  |  |  | 17.52 | 16.11 | 16.15 |  |  | 0.7 | 0.68 | 0.7 | 0.64 | 0.74 |  |  | 要求按EN1254通规通止规止 | 0.024 | 0.01 | #N/A |  | （旋压） |  |  | 不退火 |  | #N/A
C7200000100090018 | A720000010009 | A16*15-AB | 双承口大小头16*15-AB | AB | 8.5 | 8.755 | 10.2 | 24 | 9.239745 | 9.52551 | 9.573138 | 02201-16*15-AB | 直管 | TP2 | H80 | 17.72*0.8 | 5000 | 0 |  | 9030 | 内孔16.12+0.03/-0.01（要求按EN1254通规通止规止） |  |  |  |  | 17.72 | 16.1 | 16.14 |  |  | 0.8 | 0.78 | 0.8 | 0.72 | 0.86 |  |  | 符合通止规要求通规通止规止 | 0.024 | 0.01 | #N/A |  | （旋压） |  |  | 不退火 |  | #N/A
C7200000100100018 | A720000010010 | A18*10-AB | 双承口大小头18*10-AB | AB | 10 | 10.3 | 11.4 | 25 | 10.76223 | 11.09508 | 11.15056 | 02201-18*10-AB | 直管 | TP2 | H80 | 19.75*0.8 | 5000 | 0 |  | 9030 | 18.12+0.03/-0.01（要求按EN1254通规通止规止） |  |  |  |  | 19.75 | 18.11 | 18.15 |  |  | 0.8 | 0.78 | 0.8 | 0.73 | 0.85 |  |  | 要求按EN1254通规通止规止 | 0.03 | 0.013 | #N/A | 44876 |  |  |  | 不退火 |  | #N/A
C7200000100110018 | A720000010011 | A18*12-AB | 双承口大小头18*12-AB | AB | 10.4 | 10.712 | 12.7 | 27 | 11.59009 | 11.94855 | 12.00829 | 02201-18*12-AB | 直管 | TP2 | H80 | 19.75*0.8 | 5000 | 0 |  | 9030 | 18.12+0.03/-0.01（要求按EN1254通规通止规止） |  |  |  |  | 19.75 | 18.11 | 18.15 |  |  | 0.8 | 0.78 | 0.8 | 0.73 | 0.85 |  |  | 要求按EN1254通规通止规止 | 0.03 | 0.01 | #N/A | 44159 |  |  |  | 不退火 |  | #N/A
C7200000100120018 | A720000010012 | A18*14-AB | 双承口大小头18*14-AB | AB | 10.8 | 11.124 | 12.7 | 27 | 11.59009 | 11.94855 | 12.00829 | 02201-18*14-AB | 直管 | TP2 | H80 | 19.75*0.8 | 5000 | 0 |  | 9030 | 18.12+0.03/-0.01（要求按EN1254通规通止规止） |  |  |  |  | 19.75 | 18.11 | 18.15 |  |  | 0.8 | 0.78 | 0.8 | 0.73 | 0.85 |  |  | 要求按EN1254通规通止规止 | 0.024 | 0.01 | #N/A | 44159 | （旋压） |  |  | 不退火 |  | #N/A
C7200000100130018 | A720000010013 | A18*15-AB | 双承口大小头18*15-AB | AB | 11 | 11.33 | 12.7 | 27 | 11.59009 | 11.94855 | 12.00829 | 02201-18*15-AB | 直管 | TP2 | H80 | 19.75*0.8 | 5000 | 0 |  | 9030 | 18.12+0.03/-0.01（要求按EN1254通规通止规止） |  |  |  |  | 19.75 | 18.11 | 18.15 |  |  | 0.8 | 0.78 | 0.8 | 0.73 | 0.85 |  |  | 要求按EN1254通规通止规止 | 0.024 | 0.01 | #N/A | 44159 | （旋压） |  |  | 不退火 |  | #N/A
C7200000100140018 | A720000010014 | A18*16-AB | 双承口大小头18*16-AB | AB | 11.3 | 11.639 | 13.1 | 28 | 12.00402 | 12.37528 | 12.43716 | 02201-18*16-AB | 直管 | TP2 | H80 | 19.75*0.8 | 5000 | 0 |  | 9030 | 18.12+0.03/-0.01（要求按EN1254通规通止规止） |  |  |  |  | 19.75 | 18.11 | 18.15 |  |  | 0.8 | 0.78 | 0.8 | 0.73 | 0.85 |  |  | 要求按EN1254通规通止规止 | 0.024 | 0.01 | #N/A | 44159 | （旋压） |  |  | 不退火 |  | #N/A
C7200000100150018 | A720000010015 | A20*14-AB | 双承口大小头20*14-AB | AB | 14.5 | 14.935 | 17.5 | 30 | 16.05086 | 16.54728 | 16.63002 | 02201-20*14-AB | 直管 | TP2 | H80 | 21.97*0.9 | 5000 | 0 |  | 9030 | 外径21.97±0.02（要求按EN1254-1：1998环规通规通止规止） 内孔20.17±0.02（要求按EN1254-1：1998通规通止规止） |  |  |  |  | 21.97 | 20.13 | 20.18 |  |  | 0.9 | 0.88 | 0.9 | 0.82 | 0.96 |  |  | 1、要求按EN1254-1：1998环规通规通止规止 2、要求按EN1254-1：1998通规通止规止 3、做正三通20-AB、P弯、U弯规格时要求外径符合公差要求，无需使用检具测量，壁厚需符合要求 4、做双承口大小头20*14规格时要求内孔和外径均需要使用检具测量，壁厚无需特殊要求 5、除以上规格外径需要使用检具测量，壁厚需符合要求 | 0.024 | 0.01 | #N/A | 44103 | （旋压） |  |  | 不退火 |  | #N/A
C7200000100160018 | A720000010016 | A22*10-AB | 双承口大小头22*10-AB | AB | 15.5 | 15.965 | 18 | 28 | 16.41922 | 16.92703 | 17.01167 | 02201-22*10-AB | 直管 | TP2 | H80 | 23.94*0.9 | 5000 | 0 |  | 9030 | 内孔22.14+0.03/-0.01（要求按EN1254通规通止规止） |  |  |  |  | 23.94 | 22.13 | 22.18 |  |  | 0.9 | 0.88 | 0.9 | 0.82 | 0.96 |  |  | 要求按EN1254通规通止规止 | 0.024 | 0.01 | #N/A |  | （旋压） |  |  | 不退火 |  | #N/A
C7200000100170018 | A720000010017 | A22*12-AB | 双承口大小头22*12-AB | AB | 16.5 | 16.995 | 18.6 | 29 | 16.9854 | 17.51072 | 17.59828 | 02201-22*12-AB | 直管 | TP2 | H80 | 23.94*0.9 | 5000 | 0 |  | 9030 | 内孔22.14+0.03/-0.01（要求按EN1254通规通止规止） |  |  |  |  | 23.94 | 22.13 | 22.18 |  |  | 0.9 | 0.88 | 0.9 | 0.82 | 0.96 |  |  | 要求按EN1254通规通止规止 | 0.024 | 0.01 | #N/A |  | （旋压） |  |  | 不退火 |  | #N/A
C7200000100180018 | A720000010018 | A22*14-AB | 双承口大小头22*14-AB | AB | 17 | 17.51 | 19.7 | 31 | 18.11776 | 18.67811 | 18.7715 | 02201-22*14-AB | 直管 | TP2 | H80 | 23.94*0.9 | 5000 | 0 |  | 9030 | 内孔22.14+0.03/-0.01（要求按EN1254通规通止规止） |  |  |  |  | 23.94 | 22.13 | 22.18 |  |  | 0.9 | 0.88 | 0.9 | 0.82 | 0.96 |  |  | 要求按EN1254通规通止规止 | 0.024 | 0.01 | #N/A |  | （旋压） |  |  | 不退火 |  | #N/A
C7200000100190018 | A720000010019 | A22*15-AB | 双承口大小头22*15-AB | AB | 17 | 17.51 | 19.7 | 31 | 18.11776 | 18.67811 | 18.7715 | 02201-22*15-AB | 直管 | TP2 | H80 | 23.94*0.9 | 5000 | 0 |  | 9030 | 内孔22.14+0.03/-0.01（要求按EN1254通规通止规止） |  |  |  |  | 23.94 | 22.13 | 22.18 |  |  | 0.9 | 0.88 | 0.9 | 0.82 | 0.96 |  |  | 要求按EN1254通规通止规止 | 0.024 | 0.01 | #N/A | 43882 | （旋压） | 是 |  | 不退火 |  | #N/A
C7200000100200018 | A720000010020 | A22*16-AB | 双承口大小头22*16-AB | AB | 17 | 17.51 | 19.7 | 31 | 18.11776 | 18.67811 | 18.7715 | 02201-22*16-AB | 直管 | TP2 | H80 | 23.94*0.9 | 5000 | 0 |  | 9030 | 内孔22.14+0.03/-0.01（要求按EN1254通规通止规止） |  |  |  |  | 23.94 | 22.13 | 22.18 |  |  | 0.9 | 0.88 | 0.9 | 0.82 | 0.96 |  |  | 要求按EN1254通规通止规止 | 0.024 | 0.01 | #N/A |  | （旋压） |  |  | 不退火 |  | #N/A
C7200000100210018 | A720000010021 | A22*18-AB | 双承口大小头22*18-AB | AB | 17.5 | 18.025 | 20.9 | 32 | 18.68394 | 19.2618 | 19.35811 | 02201-22*18-AB | 直管 | TP2 | H80 | 23.94*0.9 | 5000 | 0 |  | 9030 | 内孔22.14+0.03/-0.01（要求按EN1254通规通止规止） |  |  |  |  | 23.94 | 22.13 | 22.18 |  |  | 0.9 | 0.88 | 0.9 | 0.82 | 0.96 |  |  | 要求按EN1254通规通止规止 | 0.024 | 0.01 | #N/A | 43879 | （旋压） |  |  | 不退火 |  | #N/A
C7200000100220018 | A720000010022 | A22*3/4-WES | 双承口大小头22*3/4-WES | WES | 23.7 | 24.411 | 24.8 | 39.5 | 23.21128 | 23.92916 | 24.0488 | 02201-22*3/4-WES | 直管 | TP2 | H80 | 23.5*0.93 | 5250 | 0 |  | 9030 | 内孔21.64+0.03/-0.01壁厚平均公差-0.02，极限公差±0.06（要求按EN1254通规通止规止） |  |  |  |  | 23.5 |  |  | 23.43 | 23.5 | 0.93 | 0.91 | 0.93 | 0.86 | 0.98 |  |  | 要求按ASME B16.22-2013通规通止规止 | 0.03 | 0.01 | [5 empty] | 不退火 |  | #N/A
C7200000100230018 | A720000010023 | A22*7/8-AB | 双承口大小头22*7/8-AB | AB | 22 | 22.66 | 23 | 36.5 | 21.23175 | 21.88841 | 21.99785 | 02201-22*7/8-AB | 直管 | TP2 | H80 | 23.94*0.9 | 5000 | 0 |  | 9030 | [5 empty] | 23.94 | 22.13 | 22.18 |  |  | 0.9 | 0.88 | 0.9 | 0.82 | 0.96 |  |  | 要求按EN1254通规通止规止 | 0.03 | 0.01 | #N/A | 44680 | （整形） |  |  | 不退火 |  | #N/A
C7200000100240018 | A720000010024 | A28*10-AB | 双承口大小头28*10-AB | AB | 22.5 | 23.175 | 25.8 | 31 | 22.86739 | 23.57462 | 23.6925 | 02201-28*10-AB | 直管 | TP2 | H80 | 29.98*0.9 | 5000 | 0 |  | 9030 | 内孔28.18+0.02/-0.02（要求按EN1254通规通止规止） |  |  |  |  | 29.98 | 28.16 | 28.2 |  |  | 0.9 | 0.88 | 0.9 | 0.82 | 0.96 |  |  | 要求按EN1254通规通止规止 | 0.024 | 0.01 | #N/A | 44057 | （旋压） |  |  | 不退火 |  | #N/A
C7200000100250018 | A720000010025 | A28*12-AB | 双承口大小头28*12-AB | AB | 24 | 24.72 | 28.2 | 34 | 25.0112 | 25.78474 | 25.91367 | 02201-28*12-AB | 直管 | TP2 | H80 | 29.98*0.9 | 5000 | 0 |  | 9030 | 内孔28.18+0.02/-0.02（要求按EN1254通规通止规止） |  |  |  |  | 29.98 | 28.16 | 28.2 |  |  | 0.9 | 0.88 | 0.9 | 0.82 | 0.96 |  |  | 要求按EN1254通规通止规止 | 0.03 | 0.01 | #N/A | 44057 |  |  |  | 不退火 |  | #N/A
C7200000100260018 | A720000010026 | A28*14-AB | 双承口大小头28*14-AB | AB | 24.5 | 25.235 | 29.5 | 36 | 26.44041 | 27.25816 | 27.39445 | 02201-28*14-AB | 直管 | TP2 | H80 | 29.98*0.9 | 5000 | 0 |  | 9030 | 内孔28.18+0.02/-0.02（要求按EN1254通规通止规止） |  |  |  |  | 29.98 | 28.16 | 28.2 |  |  | 0.9 | 0.88 | 0.9 | 0.82 | 0.96 |  |  | 要求按EN1254通规通止规止 | 0.024 | 0.01 | #N/A | 44057 | （旋压） |  |  | 不退火 |  | #N/A
C7200000100270018 | A720000010027 | A28*15-AB | 双承口大小头28*15-AB | AB | 24.5 | 25.235 | 27.7 | 35 | 25.72581 | 26.52145 | 26.65406 | 02201-28*15-AB | 直管 | TP2 | H80 | 29.98*0.9 | 5000 | 0 |  | 9030 | 内孔28.18+0.02/-0.02（要求按EN1254通规通止规止） |  |  |  |  | 29.98 | 28.16 | 28.2 |  |  | 0.9 | 0.88 | 0.9 | 0.82 | 0.96 |  |  | 要求按EN1254通规通止规止 | 0.024 | 0.01 | #N/A | 44057 | （旋压） | 是 |  | 不退火 |  | #N/A
C7200000100280018 | A720000010028 | A28*16-AB | 双承口大小头28*16-AB | AB | 25 | 25.75 | 29.5 | 36 | 26.44041 | 27.25816 | 27.39445 | 02201-28*16-AB | 直管 | TP2 | H80 | 29.98*0.9 | 5000 | 0 |  | 9030 | 内孔28.18+0.02/-0.02（要求按EN1254通规通止规止） |  |  |  |  | 29.98 | 28.16 | 28.2 |  |  | 0.9 | 0.88 | 0.9 | 0.82 | 0.96 |  |  | 要求按EN1254通规通止规止 | 0.024 | 0.01 | #N/A | 44057 | （旋压） |  |  | 不退火 |  | #N/A
C7200000100290018 | A720000010029 | A28*18-AB | 双承口大小头28*18-AB | AB | 26 | 26.78 | 29.8 | 36.5 | 26.79772 | 27.62651 | 27.76464 | 02201-28*18-AB | 直管 | TP2 | H80 | 29.98*0.9 | 5000 | 0 |  | 9030 | 内孔28.18+0.02/-0.02（要求按EN1254通规通止规止） |  |  |  |  | 29.98 | 28.16 | 28.2 |  |  | 0.9 | 0.88 | 0.9 | 0.82 | 0.96 |  |  | 要求按EN1254通规通止规止 | 0.024 | 0.01 | #N/A | 44057 | （旋压） |  |  | 不退火 |  | #N/A
C7200000100300018 | A720000010030 | A28*22-AB | 双承口大小头28*22-AB | AB | 29.2 | 30.076 | 33.5 | 36.5 | 29.87763 | 30.80168 | 30.95569 | 02201-28*22-AB | 直管 | TP2 | H80 | 30.18*1 | 5000 | 0 |  | 9030 | 内孔28.18+0.02/-0.02（要求按EN1254通规通止规止） |  |  |  |  | 30.18 | 28.16 | 28.2 |  |  | 1 | 0.97 | 1 | 0.905 | 1.065 |  |  | 要求按EN1254通规通止规止 | 0.024 | 0.01 | #N/A | 44057 | （旋压） | 是 |  | 不退火 |  | #N/A
C7200000100310018 | A720000010031 | A28*25-AB | 双承口大小头28*25-AB | AB | 29.2 | 30.076 | 32.6 | 37 | 30.276 | 31.21237 | 31.36843 | 02201-28*25-AB | 直管 | TP2 | H80 | 30.18*1 | 5000 | 0 |  | 9030 | 内孔28.18+0.02/-0.02（要求按EN1254通规通止规止） |  |  |  |  | 30.18 | 28.16 | 28.2 |  |  | 1 | 0.97 | 1 | 0.905 | 1.065 |  |  | 要求按EN1254通规通止规止 | 0.024 | 0.01 | #N/A | 44074 | （旋压） |  |  | 不退火 |  | #N/A
C7200000100320018 | A720000010032 | A28*1-AK | 双承口大小头28*1-AK | AK | 34.3 | 35.329 | 37 | 41.5 | 33.8265 | 34.87268 | 35.04705 | 02201-28*1-AK | 直管 | TP2 | H80 | 30.15*1 | 5250 | 激光下料 | [7 empty] | 30.15 | 28.15 | 28.18 |  |  | 1 | 0.97 | 1 | 0.905 | 1.065 |  |  | 要求按EN1254通规通止规止 | 0.03 | 0.01 |  | 44680 |  |  |  | 不退火 |  | #N/A
C7200000100330018 | A720000010033 | A28*1-FX | 双承口大小头28*1-FX | FX | 30 | 30.9 | 32.6 | 40 | 29.29884 | 30.20499 | 30.35601 | 02201-28*1-FX | 直管 | TP2 | H80 | 29.98*0.9 | 5000 | 0 |  | 9030 | 内孔28.18+0.02/-0.02（要求按EN1254通规通止规止） |  |  |  |  | 29.98 | 28.16 | 28.2 |  |  | 0.9 | 0.88 | 0.9 | 0.82 | 0.96 |  |  | 要求按EN1254通规通止规止 | 0.03 | 0.01 | #N/A | 44138 | （扩口） |  |  | 不退火 |  | #N/A
C7200000101090018 | A720000010109 | A35*28-FX | 双承口大小头35*28-AB | AB | 46.5 | 47.895 | 52.6 | 48 | 48.47235 | 49.97149 | 50.22135 | 02201-35*28-AB | 直管 | TP2 | H80 | 37.23*1 | [9 empty] | 37.23 | 35.21 | 35.25 | 0 | 0 | 1 | 0.98 | 1 | 0.8918 | 1.09 |  |  | 要求按EN1254-1:1998通规通止规止 |  |  |  | 44879 | [5 empty] | 37.23*1
C7200000101110018 | A720000010111 | A35*1 1/4-AB | 双承口大小头35*1 1/4-AB | AB | 54.3 | 55.929 | 55.4 | 51.9 | 52.33035 | 53.94881 | 54.21856 | 02201-35*1 1/4-AB | 直管 | TP2 | H80 | 37.23*1 | [9 empty] | 37.23 | 35.21 | 35.25 | 0 | 0 | 1 | 0.98 | 1 | 0.8918 | 1.09 |  |  | 要求按EN1254-1:1998通规通止规止 |  |  |  | 44879 | [5 empty] | 37.23*1
C7200000100340018 | A720000010034 | A54*15-AB | 双承口大小头54*15-AB | AB | 98.5 | 101.455 | 111.6 | 55 | 101.7053 | 104.8509 | 105.3751 | 02201-54*15-AB | 直管 | TP2 | H80 | 56.63*1.2 | 5000 | 0 |  | 9030 | 内径54.23+0.02/-0.02（要求按EN1254通规通止规止） |  |  |  |  | 56.63 | 54.21 | 54.25 | 0 | 0 | 1.2 | 1.14 | 1.2 | 1.0374 | 1.308 |  |  | 要求按EN1254通规通止规止 | 0.03 | 0.03 | #N/A | 44879 |  |  |  | 不退火 |  | 56.63*1.2
C7200000100350018 | A720000010035 | A54*22-AB | 双承口大小头54*22-AB | AB | 101 | 104.03 | 115.3 | 57 | 105.3377 | 108.5955 | 109.1385 | 02201-54*22-AB | 直管 | TP2 | H80 | 56.63*1.2 | 5000 | 0 |  | 9030 | 内径54.23+0.02/-0.02（要求按EN1254通规通止规止） |  |  |  |  | 56.63 | 54.21 | 54.25 | 0 | 0 | 1.2 | 1.14 | 1.2 | 1.0374 | 1.308 |  |  | 要求按EN1254通规通止规止 | 0.03 | 0.03 | #N/A | 44879 |  |  |  | 不退火 |  | 56.63*1.2
C7200000100360018 | A720000010036 | A54*28-AB | 双承口大小头54*28-AB | AB | 102 | 105.06 | 120.9 | 60 | 110.7862 | 114.2126 | 114.7836 | 02201-54*28-AB | 直管 | TP2 | H80 | 56.63*1.2 | 5000 | 0 |  | 9030 | 内径54.23+0.02/-0.02（要求按EN1254通规通止规止） |  |  |  |  | 56.63 | 54.21 | 54.25 | 0 | 0 | 1.2 | 1.14 | 1.2 | 1.0374 | 1.308 |  |  | 要求按EN1254通规通止规止 | 0.03 | 0.01 | #N/A | 44879 |  |  |  | 不退火 |  | 56.63*1.2
C7200000100370018 | A720000010037 | A54*35-AB | 双承口大小头54*35-AB | AB | 111 | 114.33 | 130.2 | 65 | 119.867 | 123.5742 | 124.1921 | 02201-54*35-AB | 直管 | TP2 | H80 | 56.63*1.2 | 5000 | 0 |  | 9030 | 内径54.23+0.02/-0.02（要求按EN1254通规通止规止） |  |  |  |  | 56.63 | 54.21 | 54.25 | 0 | 0 | 1.2 | 1.14 | 1.2 | 1.0374 | 1.308 |  |  | 要求按EN1254通规通止规止 | 0.03 | 0.01 | #N/A | 44879 |  |  |  | 不退火 |  | 56.63*1.2
C7200000100380018 | A720000010038 | A54*42-AB | 双承口大小头54*42-AB | AB | 116.2 | 119.686 | 135.7 | 68 | 125.3155 | 129.1912 | 129.8372 | 02201-54*42-AB | 直管 | TP2 | H80 | 56.63*1.2 | 5000 | 0 |  | 9030 | 内径54.23+0.02/-0.02（要求按EN1254通规通止规止） |  |  |  |  | 56.63 | 54.21 | 54.25 | 0 | 0 | 1.2 | 1.14 | 1.2 | 1.0374 | 1.308 |  |  | 要求按EN1254通规通止规止 | 0.03 | 0.01 | #N/A | 44879 |  |  |  | 不退火 |  | 56.63*1.2
C7200000150000018 | A720000015000 | CA10*8-AB | 承插口大小头10*8-AB | AB | 3.3 | 3.399 | 3.4 | 19 | 3.206388 | 3.305555 | 3.322082 | 02202-10*8-AB | 直管 | TP2 | H80 | 9.95*0.63 | 5000 | 0 |  | 9030 | 9.95+0.03/-0 铜管外径尺寸要求，环规通规通止规止 |  |  |  |  | 9.95 |  |  | 9.95 | 9.98 | 0.63 | 0.61 | 0.63 | 0.57 | 0.67 |  |  | 要求按EN1254环规通规通止规止 | 0.024 | 0.01 | #N/A | 44617 | （冲床） | 是 |  | 不退火 |  | #N/A
C7200000150010018 | A720000015001 | CA12*8-AB | 承插口大小头12*8-AB | AB | 4.7 | 4.841 | 5.6 | 24 | 4.868068 | 5.018626 | 5.04372 | 02202-12*8-AB | 直管 | TP2 | H80 | 11.95*0.63 | 5000 | 0 |  | 9030 | 外径11.95+0.03/-0 （要求按ASME B16.22-2013，环规通规通止规止） |  |  |  |  | 11.95 |  |  | 11.95 | 11.98 | 0.63 | 0.61 | 0.63 | 0.57 | 0.67 |  |  | 要求按EN1254环规通规通止规止 | 0.024 | 0.01 | #N/A | 44191 | （冲床） |  |  | 不退火 |  | #N/A
C7200000150020018 | A720000015002 | CA12*10-AB | 承插口大小头12*10-AB | AB | 4.1 | 4.223 | 5.2 | 20 | 4.089177 | 4.215646 | 4.236724 | 02202-12*10-AB | 直管 | TP2 | H80 | 11.95*0.63 | 5000 | 0 |  |  | 外径11.95+0.03/-0 （要求按ASME B16.22-2013，环规通规通止规止） |  |  |  |  | 11.95 |  |  | 11.95 | 11.98 | 0.63 | 0.61 | 0.63 | 0.57 | 0.67 |  |  | 要求按EN1254环规通规通止规止 | 0.03 | 0.01 | #N/A | 44553 | （推整） |  |  | 不退火 |  | #N/A
C7200000150030018 | A720000015003 | CA14*12-AB | 承插口大小头14*12-AB | AB | 7.1 | 7.313 | 7.4 | 26 | 6.853138 | 7.065091 | 7.100416 | 02202-14*12-AB | 直管 | TP2 | H80 | 13.98*0.7 | 5000 | 0 |  | 9030 | 外径13.98+0.02/-0.02 （要求按EN1254，环规通规通止规止） |  |  |  |  | 13.98 |  |  | 13.96 | 14 | 0.7 | 0.68 | 0.7 | 0.65 | 0.73 |  |  | 要求按EN1254，环规通规通止规止 | 0.024 | 0.01 | #N/A | 44191 | （冲床） |  |  | 不退火 |  | #N/A
C7200000150040018 | A720000015004 | CA15*8-AB | 承插口大小头15*8-AB | AB | 6.2 | 6.386 | 7.5 | 22.5 | 6.413923 | 6.612292 | 6.645353 | 02202-15*8-AB | 直管 | TP2 | H80 | 14.98*0.7 | 5000 | 0 |  | 9030 | 外径14.98±0.02（要求按EN1254-1：1998环规通规通止规止） |  |  |  |  | 14.98 |  |  | 14.96 | 15 | 0.7 | 0.68 | 0.7 | 0.64 | 0.74 |  |  | 要求按EN1254环规通规通止规止 | 0.024 | 0.01 | #N/A | 44189 | （旋压） | 是 |  | 不退火 |  | #N/A
C7200000150050018 | A720000015005 | CA15*10-AB | 承插口大小头15*10-AB | AB | 6.3 | 6.489 | 7.6 | 23 | 6.550389 | 6.752979 | 6.786743 | 02202-15*10-AB | 直管 | TP2 | H80 | 14.98*0.7 | 5000 | 0 |  | 9030 | 外径14.98±0.02（要求按EN1254-1：1998环规通规通止规止） |  |  |  |  | 14.98 |  |  | 14.96 | 15 | 0.7 | 0.68 | 0.7 | 0.64 | 0.74 |  |  | 要求按EN1254环规通规通止规止 | 0.024 | 0.01 | #N/A | 44538 | （旋压） | 是 |  | 不退火 |  | #N/A
C7200000150060018 | A720000015006 | CA15*12-AB | 承插口大小头15*12-AB | AB | 6.1 | 6.283 | 8.1 | 24.5 | 6.959789 | 7.17504 | 7.210915 | 02202-15*12-AB | 直管 | TP2 | H80 | 14.98*0.7 | 5000 | 0 |  | 9030 | 外径14.98±0.02（要求按EN1254-1：1998环规通规通止规止） |  |  |  |  | 14.98 |  |  | 14.96 | 15 | 0.7 | 0.68 | 0.7 | 0.64 | 0.74 |  |  | 要求按EN1254环规通规通止规止 | 0.024 | 0.01 | #N/A | 44189 | （旋压） |  |  | 不退火 |  | #N/A
C7200000150070018 | A720000015007 | CA15*14-AB | 承插口大小头15*14-AB | AB | 7.1 | 7.313 | 7.3 | 25.1 | 7.123548 | 7.343864 | 7.380584 | 02202-15*14-AB | 直管 | TP2 | H80 | 14.98*0.7 | 5000 | 0 |  | 9030 | 外径14.98±0.02（要求按EN1254-1：1998环规通规通止规止） |  |  |  |  | 14.98 |  |  | 14.96 | 15 | 0.7 | 0.68 | 0.7 | 0.64 | 0.74 |  |  | 要求按EN1254环规通规通止规止 | 0.024 | 0.01 | #N/A | 44617 | （整形） |  |  | 不退火 |  | #N/A
C7200000150080018 | A720000015008 | CA16*14-AB | 承插口大小头16*14-AB | AB | 8.1 | 8.343 | 9.8 | 26.5 | 9.118514 | 9.40053 | 9.447533 | 02202-16*14-AB | 直管 | TP2 | H80 | 15.98*0.8 | 5000 | 0 |  | 9030 | 外径15.98±0.02（要求按EN1254-1：1998环规通规通止规止） |  |  |  |  | 15.98 |  |  | 15.96 | 16 | 0.8 | 0.78 | 0.8 | 0.74 | 0.84 |  |  | 要求按EN1254-1：1998环规通规通止规止 | 0.024 | 0.01 | #N/A | 44189 | （数控） |  |  | 不退火 |  | #N/A
C7200000150090018 | A720000015009 | CA18*12-AB | 承插口大小头18*12-AB | AB | 9.4 | 9.682 | 11.7 | 26.5 | 10.3199 | 10.63907 | 10.69227 | 02202-18*12-AB | 直管 | TP2 | H80 | 17.98*0.8 | 5000 | 0 |  | 9030 | 外径17.98±0.02（要求按EN1254-1：1998环规通规通止规止） |  |  |  |  | 17.98 |  |  | 17.96 | 18 | 0.8 | 0.78 | 0.8 | 0.74 | 0.84 |  |  | 要求按EN1254-1：1998环规通规通止规止 | 0.024 | 0.01 | #N/A | 44189 | （旋压） |  |  | 不退火 |  | #N/A
C7200000150100018 | A720000015010 | CA18*15-AB | 承插口大小头18*15-AB | AB | 9.7 | 9.991 | 11.4 | 27 | 10.50753 | 10.83251 | 10.88667 | 02202-18*15-AB | 直管 | TP2 | H80 | 17.98*0.8 | 5000 | 0 |  | 9030 | 外径17.98±0.02（要求按EN1254-1：1998环规通规通止规止） |  |  |  |  | 17.98 |  |  | 17.96 | 18 | 0.8 | 0.78 | 0.8 | 0.74 | 0.84 |  |  | 要求按EN1254-1：1998环规通规通止规止 | 0.024 | 0.01 | #N/A | 44680 | （旋压） |  |  | 不退火 |  | #N/A
C7200000150110018 | A720000015011 | CA18*16-AB | 承插口大小头18*16-AB | AB | 11.1 | 11.433 | 11.6 | 24.3 | 10.95361 | 11.29239 | 11.34885 | 02202-18*16-AB | 直管 | TP2 | H80 | 17.98*0.93 | 5000 | 0 |  | 9030 | 外径17.98±0.02（要求按EN1254-1：1998环规通规通止规止） |  |  |  |  | 17.98 |  |  | 17.96 | 18 | 0.93 | 0.9 | 0.93 | 0.845 | 0.985 |  |  | 要求按EN1254-1：1998环规通规通止规止 | 0.024 | 0.01 | #N/A | 44189 |  |  |  | 不退火 |  | #N/A
C7200000150120018 | A720000015012 | CA22*14-AB | 承插口大小头22*14-AB | AB | 15.3 | 15.759 | 18.4 | 30.5 | 16.30975 | 16.81417 | 16.89824 | 02202-22*14-AB | 直管 | TP2 | H80 | 21.97*0.9 | 5000 | 0 |  | 9030 | 外径21.97±0.02（要求按EN1254-1：1998环规通规通止规止） 内孔20.17±0.02（要求按EN1254-1：1998通规通止规止） |  |  |  |  | 21.97 |  |  | 21.95 | 21.99 | 0.9 | 0.88 | 0.9 | 0.82 | 0.96 |  |  | 1、要求按EN1254-1：1998环规通规通止规止 2、要求按EN1254-1：1998通规通止规止 3、做正三通20-AB、P弯、U弯规格时要求外径符合公差要求，无需使用检具测量，壁厚需符合要求 4、做双承口大小头20*14规格时要求内孔和外径均需要使用检具测量，壁厚无需特殊要求 5、除以上规格外径需要使用检具测量，壁厚需符合要求 | 0.024 | 0.01 | #N/A | 44189 | （旋压） |  |  | 不退火 |  | #N/A
C7200000150130018 | A720000015013 | CA22*15-AB | 承插口大小头22*15-AB | AB | 15.3 | 15.759 | 18.4 | 30.5 | 16.30975 | 16.81417 | 16.89824 | 02202-22*15-AB | 直管 | TP2 | H80 | 21.97*0.9 | 5000 | 0 |  | 9030 | 外径21.97±0.02（要求按EN1254-1：1998环规通规通止规止） 内孔20.17±0.02（要求按EN1254-1：1998通规通止规止） |  |  |  |  | 21.97 |  |  | 21.95 | 21.99 | 0.9 | 0.88 | 0.9 | 0.82 | 0.96 |  |  | 1、要求按EN1254-1：1998环规通规通止规止 2、要求按EN1254-1：1998通规通止规止 3、做正三通20-AB、P弯、U弯规格时要求外径符合公差要求，无需使用检具测量，壁厚需符合要求 4、做双承口大小头20*14规格时要求内孔和外径均需要使用检具测量，壁厚无需特殊要求 5、除以上规格外径需要使用检具测量，壁厚需符合要求 | 0.024 | 0.01 | #N/A | 44189 | （旋压） |  |  | 不退火 |  | #N/A
C7200000150140018 | A720000015014 | CA22*16-AB | 承插口大小头22*16-AB | AB | 15.8 | 16.274 | 17.6 | 30.5 | 16.30975 | 16.81417 | 16.89824 | 02202-22*16-AB | 直管 | TP2 | H80 | 21.97*0.9 | 5000 | 0 |  | 9030 | 外径21.97±0.02（要求按EN1254-1：1998环规通规通止规止） 内孔20.17±0.02（要求按EN1254-1：1998通规通止规止） |  |  |  |  | 21.97 |  |  | 21.95 | 21.99 | 0.9 | 0.88 | 0.9 | 0.82 | 0.96 |  |  | 1、要求按EN1254-1：1998环规通规通止规止 2、要求按EN1254-1：1998通规通止规止 3、做正三通20-AB、P弯、U弯规格时要求外径符合公差要求，无需使用检具测量，壁厚需符合要求 4、做双承口大小头20*14规格时要求内孔和外径均需要使用检具测量，壁厚无需特殊要求 5、除以上规格外径需要使用检具测量，壁厚需符合要求 | 0.024 | 0.01 | #N/A | 44189 | （旋压） |  |  | 不退火 |  | #N/A
C7200000150150018 | A720000015015 | CA22*18-AB | 承插口大小头22*18-AB | AB | 15.8 | 16.274 | 18.8 | 32.5 | 17.34529 | 17.88174 | 17.97115 | 02202-22*18-AB | 直管 | TP2 | H80 | 21.97*0.9 | 5000 | 0 |  | 9030 | 外径21.97±0.02（要求按EN1254-1：1998环规通规通止规止） 内孔20.17±0.02（要求按EN1254-1：1998通规通止规止） |  |  |  |  | 21.97 |  |  | 21.95 | 21.99 | 0.9 | 0.88 | 0.9 | 0.82 | 0.96 |  |  | 1、要求按EN1254-1：1998环规通规通止规止 2、要求按EN1254-1：1998通规通止规止 3、做正三通20-AB、P弯、U弯规格时要求外径符合公差要求，无需使用检具测量，壁厚需符合要求 4、做双承口大小头20*14规格时要求内孔和外径均需要使用检具测量，壁厚无需特殊要求 5、除以上规格外径需要使用检具测量，壁厚需符合要求 | 0.024 | 0.01 | #N/A | 44538 | （旋压） |  |  | 不退火 |  | #N/A
C7200000151190018 | A720000015119 | 承插口大小头28*12-AB | 承插口大小头28*12-AB | AB | 24 | 24.72 | 28.1 | 35.5 | 24.3 | 25 | 25.2 | 02202-28*12-AB | 直管 | TP2 | H80 | 27.97*0.9 | [9 empty] | 27.97 |  |  | 27.95 | 27.99 | 0.9 | 0.88 | 0.9 | 0.84 | 0.94 |  |  | 要求按EN1254-1：1998环规通规通止规止
C7200000150160018 | A720000015016 | CA28*14-AB | 承插口大小头28*14-AB | AB | 23.6 | 24.308 | 27 | 35.5 | 24.28026 | 25.03119 | 25.15635 | 02202-28*14-AB | 直管 | TP2 | H80 | 27.97*0.9 | 5000 | 0 |  | 9030 | 外径27.97±0.02（要求按EN1254-1：1998环规通规通止规止） |  |  |  |  | 27.97 |  |  | 27.95 | 27.99 | 0.9 | 0.88 | 0.9 | 0.84 | 0.94 |  |  | 要求按EN1254-1：1998环规通规通止规止 | 0.024 | 0.01 | #N/A | 44189 | （旋压） |  |  | 不退火 |  | #N/A
C7200000150170018 | A720000015017 | CA28*15-AB | 承插口大小头28*15-AB | AB | 23.6 | 24.308 | 27 | 35.5 | 24.28026 | 25.03119 | 25.15635 | 02202-28*15-AB | 直管 | TP2 | H80 | 27.97*0.9 | 5000 | 0 |  | 9030 | 外径27.97±0.02（要求按EN1254-1：1998环规通规通止规止） |  |  |  |  | 27.97 |  |  | 27.95 | 27.99 | 0.9 | 0.88 | 0.9 | 0.84 | 0.94 |  |  | 要求按EN1254-1：1998环规通规通止规止 | 0.024 | 0.01 | #N/A | 44189 | （旋压） | 是 |  | 不退火 |  | #N/A
C7200000150180018 | A720000015018 | CA28*16-AB | 承插口大小头28*16-AB | AB | 24.1 | 24.823 | 25.8 | 35.5 | 24.28026 | 25.03119 | 25.15635 | 02202-28*16-AB | 直管 | TP2 | H80 | 27.97*0.9 | 5000 | 0 |  | 9030 | 外径27.97±0.02（要求按EN1254-1：1998环规通规通止规止） |  |  |  |  | 27.97 |  |  | 27.95 | 27.99 | 0.9 | 0.88 | 0.9 | 0.84 | 0.94 |  |  | 要求按EN1254-1：1998环规通规通止规止 | 0.024 | 0.011 | #N/A | 44664 | （旋压） |  |  | 不退火 |  | #N/A
C7200000150190018 | A720000015019 | CA28*18-AB | 承插口大小头28*18-AB | AB | 24.1 | 24.823 | 29.1 | 38.5 | 26.27589 | 27.08855 | 27.22399 | 02202-28*18-AB | 直管 | TP2 | H80 | 27.97*0.9 | 5000 | 0 |  | 9030 | 外径27.97±0.02（要求按EN1254-1：1998环规通规通止规止） |  |  |  |  | 27.97 |  |  | 27.95 | 27.99 | 0.9 | 0.88 | 0.9 | 0.84 | 0.94 |  |  | 要求按EN1254-1：1998环规通规通止规止 | 0.024 | 0.01 | #N/A | 44189 | （旋压） |  |  | 不退火 |  | #N/A
C7200000150200018 | A720000015020 | CA28*22-AB | 承插口大小头28*22-AB | AB | 28.4 | 29.252 | 30.9 | 38.5 | 29.08758 | 29.9872 | 30.13714 | 02202-28*22-AB | 直管 | TP2 | H80 | 27.97*1 | 5000 | 0 |  | 9030 | 外径27.97±0.02（要求按EN1254-1：1998环规通规通止规止） |  |  |  |  | 27.97 |  |  | 27.95 | 27.99 | 1 | 0.97 | 1 | 0.905 | 1.065 |  |  | 要求按EN1254-1：1998环规通规通止规止 | 0.024 | 0.01 | #N/A | 44287 | （旋压） |  |  | 不退火 |  | #N/A
C7200000750000018 | A720000075000 | CS15-AB | 承插口半过桥弯头15-AB | AB | 25 | 25.75 | 27.5 | 85 | 26.04487 | 26.85039 | 26.98464 | 03222-15-AB | 盘管 | TP2 | O50 | 15*0.78 | 无 | 0 |  | 9030 | [5 empty] | 15 |  |  | 14.95 | 15 | 0.78 | 0.76 | 0.78 | 0.71 | 0.83 |  |  | 退火温度380-400℃，32min | 0.025 | 0.01 | #N/A | 44327 |  |  | 44242 | 不退火 |  | #N/A
C7200000750010018 | A720000075001 | CS18-AB | 承插口半过桥弯头18-AB | AB | 44 | 45.32 | 48.2 | 110 | 45.66033 | 47.0725 | 47.30787 | 03222-18-AB | 直管 | TP2 | O50 | 18*0.88 | 无 | 0 |  | 9030 | [5 empty] | 18 |  |  | 17.95 | 18 | 0.88 | 0.86 | 0.88 | 0.8 | 0.94 |  |  |  | 0.025 | 0.01 | #N/A | 44450 |  |  | 44242 | 退火 | 500-510℃，32min | #N/A
C7200000750020018 | A720000075002 | CS22-AB | 承插口半过桥弯头22-AB | AB | 69 | 71.07 | 79.3 | 130 | 75.00658 | 77.32637 | 77.713 | 03222-22-AB | 直管 | TP2 | O50 | 21.97*1 | 5000 | 0 |  | 9030 | 外径21.97±0.02（要求按EN1254-1：1998环规通规通止规止） |  |  |  |  | 21.97 |  |  | 21.95 | 21.99 | 1 | 0.97 | 1 | 0.905 | 1.065 |  |  | 要求按EN1254-1：1998环规通规通止规止 | 0.025 | 0.01 | #N/A | 44242 |  |  | 44242 | 退火 | 500-510℃，32min | #N/A
C7200000750030018 | A720000075003 | CS10-AB | 承插口半过桥弯头10-AB | AB | 12.5 | 12.875 | 16.1 | 78 | 14.96441 | 15.42723 | 15.50437 | 03222-10-AB | 直管 | TP2 | O50 | 10*0.75 | 无 | 0 |  | 9030 |  | 0 | 0.04 | 0.06 | 0.06 | 10 |  |  | 9.96 | 10 | 0.75 | 0.73 | 0.75 | 0.68 | 0.8 |  |  |  | 0.025 | 0.01 | #N/A |  |  |  |  | 不退火 |  | #N/A
C7200000800320018 | A720000080032 | T15-WES | 正三通15-WES | WES | 22.5 | 23.175 | 24.3 | 66 | 22.97704 | 23.68767 | 23.80611 | 04201-15-WES | 盘管 | TP2 | O50 | 16.5*0.8 | 5250 | 0 |  | 9031 | [5 empty] | 16.5 |  |  | 16.49 | 16.53 | 0.8 | 0.78 | 0.8 | 0.74 | 0.84 |  |  |  | 0.03 | 0.015 |  | 44375 |  |  |  | 不退火 |  | #N/A
C7200000800330018 | A720000080033 | T22-WES | 正三通22-WES | WES | 57.5 | 59.225 | 65 | 102 | 61.66435 | 63.5715 | 63.88935 | 04201-22-WES | 直管 | TP2 | H80 | 23.8*0.96 | 5150 | 0 |  | 9030 | [5 empty] | 23.8 |  |  | 23.78 | 23.83 | 0.96 | 0.94 | 0.96 | 0.9 | 1 |  |  |  | 0.03 | 0.035 |  | 2021/1/7新增 |  |  |  | 退火 | 500-510℃，32min | #N/A
C7200000800340018 | A720000080034 | T28-WES | 正三通28-WES | WES | 90.5 | 93.215 | 106.5 | 122 | 97.39412 | 100.4063 | 100.9083 | 04201-28-WES | 直管 | TP2 | H80 | 30*1 | 5000 | 激光下料 |  | 9030 | [5 empty] | 30 |  |  | 29.95 | 30.08 | 1 | 0.96 | 1 | 0.9 | 1.06 |  |  |  | 0.03 | 0.02 |  | 2021/1/7新增 |  |  |  | 退火 | 500-510℃，32min | #N/A
C7200000200180018 | A720000020018 | 90°L8-YG | 90°双承口弯头8-YG | YG | 4 | 4.12 | 5.3 | 32 | 4.566465 | 4.707696 | 4.731235 | 03291-8-YG | 盘管 | TP2 | O50 | 7.94*0.7 | 无 | 0 |  | 9031 | [5 empty] | 7.94 |  |  | 7.9 | 7.94 | 0.7 | 0.68 | 0.7 | 0.64 | 0.74 |  |  |  | 0.025 | 0.01 | #N/A | 44098 |  |  |  | 不退火 |  | #N/A
C7200000200190018 | A720000020019 | 90°L10-YG | 90°双承口弯头10-YG | YG | 5.8 | 5.974 | 7.1 | 37 | 6.824551 | 7.035619 | 7.070797 | 03291-10-YG | 盘管 | TP2 | O50 | 9.52*0.75 | 无 | 0 |  | 9031 | [5 empty] | 9.52 |  |  | 9.48 | 9.52 | 0.75 | 0.73 | 0.75 | 0.69 | 0.79 |  |  | 退火温度380-400℃，32min | 0.035 | 0.01 | #N/A | 44873 |  |  |  | 不退火 |  | #N/A
C7200000200200018 | A720000020020 | 90°L12-YG | 90°双承口弯头12-YG | YG | 7.8 | 8.034 | 10 | 37.5 | 9.421488 | 9.712875 | 9.761439 | 03291-12-YG | 盘管 | TP2 | O50 | 12.7*0.75 | 无 | 0 |  | 9031 | [5 empty] | 12.7 |  |  | 12.66 | 12.73 | 0.75 | 0.73 | 0.75 | 0.68 | 0.8 |  |  | 退火温度380-400℃，32min | 0.035 | 0.01 | #N/A | 44397 |  |  |  | 不退火 |  | #N/A
C7200000200490018 | A720000020049 | 90°L15-YG | 90°双承口弯头15-YG | YG | 10.3 | 10.609 | 12.2 | 34.5/50 | 11.69039 | 12.05195 | 12.11221 | 03291-15-YG | 盘管 | TP2 | O50 | 15.88*0.65 | [9 empty] | 15.88 |  |  | 15.53 | 15.88 | 0.65 | 0.63 | 0.65 | 0.6 | 0.68 | [6 empty] | 44826 | [5 empty] | #N/A
C7200000200210018 | A720000020021 | 90°L15-WES | 90°双承口弯头15-WES | WES | 10.9 | 11.227 | 13.5 | 34.5/50 | 12.222 | 12.6 | 12.663 | 03291-15-WES | 盘管 | TP2 | O50 | 15.88*0.7 | [5 empty] | 0 | 0.05 | 0.05 | 0.05 | 15.88 |  |  | 15.83 | 15.88 | 0.7 | 0.68 | 0.7 | 0.64 | 0.74 |  |  | 退火温度380-400℃，32min | 0.05 | 0.01 |  | 44405 | 常规款均可用 |  |  | 不退火 |  | #N/A
C7200000200220018 | A720000020022 | 90°L16-YG | 90°双承口弯头16-YG | YG | 12.8 | 13.184 | 17.5 | 48 | 15.75786 | 16.24522 | 16.32644 | 03291-16-YG | 盘管 | TP2 | O50 | 15.88*0.78 | 无 | 0 |  | 9031 |  | 0 | 0.05 | 0.06 | 0.06 | 15.88 |  |  | 15.83 | 15.88 | 0.78 | 0.75 | 0.78 | 0.705 | 0.825 |  |  | 退火温度380-400℃，32min | 0.035 | 0.01 | #N/A | 44087 |  |  |  | 不退火 |  | #N/A
C7200000200230018 | A720000020023 | 90°L18-YG | 90°双承口弯头18-YG | YG | 17.9 | 18.437 | 22.5 | 45.5/63.5 | 20.85168 | 21.49658 | 21.60406 | 03291-18-YG | 盘管 | TP2 | O50 | 18*0.8 | 无 | 0 |  | 9031 | [5 empty] | 18 |  |  | 17.95 | 18 | 0.8 | 0.78 | 0.8 | 0.72 | 0.86 |  |  | 退火380-400℃，32min | 0.035 | 0.025 | #N/A | 44813 |  |  |  | 不退火 |  | #N/A
C7200000200240018 | A720000020024 | 90°L20-YG | 90°双承口弯头20-YG | YG | 25.7 | 26.471 | 36.1 | 62 | 29.87308 | 30.79699 | 30.95097 | 03291-20-YG | 盘管 | TP2 | O50 | 19.05*0.96 | 无 | 0 |  | 9031 | [5 empty] | 19.05 |  |  | 19 | 19.05 | 0.96 | 0.94 | 0.96 | 0.87 | 1.03 |  |  |  | 0.035 | 0.01 | #N/A |  |  |  |  | 不退火 |  | #N/A
C7200000200250018 | A720000020025 | 90°L22-YG | 90°双承口弯头22-YG | YG | 26 | 26.78 | 32.7 | 49.5/73 | 30.86632 | 31.82095 | 31.98005 | 03291-22-YG | 盘管 | TP2 | O50 | 23.5*0.8 | 无 | 0 |  | 9031 | [5 empty] | 23.5 |  |  | 23.43 | 23.5 | 0.8 | 0.78 | 0.8 | 0.74 | 0.84 |  |  |  | 0.03 | 0.013 | #N/A | 44260 |  | 是 |  | 不退火 |  | #N/A
C7200000200260018 | A720000020026 | 90°L28-YG | 90°双承口弯头28-YG | YG | 46 | 47.38 | 55.9 | 56/88 | 51.48455 | 53.07685 | 53.34224 | 03291-28-YG | 直管 | TP2 | H80 | 29.6*0.9 | 无 | 0 |  | 9030 | [5 empty] | 29.6 | 0 | 0 | 29.58 | 29.63 | 0.9 | 0.88 | 0.9 | 0.8008 | 0.981 |  |  |  | 0.025 | 0.01 | #N/A | 44879 |  |  |  | 退火 | 380-400℃，32min | 29.6*0.9
C7200000216060018 | A720000021606 | 90°CL8-YG | 90°承插口弯头8-YG | YG | 3.7 | 3.811 | 5.4 | 33 | 4.704843 | 4.850354 | 4.874605 | 03292-8-YG | 盘管 | TP2 | O50 | 7.94*0.7 | 无 | 0 |  | 9031 | [5 empty] | 7.94 |  |  | 7.9 | 7.94 | 0.7 | 0.68 | 0.7 | 0.64 | 0.74 |  |  |  | 0.024 | 0.01 | #N/A |  |  |  |  | 不退火 |  | #N/A
C7200000216070018 | A720000021607 | 90°CL10-YG | 90°承插口弯头10-YG | YG | 6 | 6.18 | 7.9 | 38 | 7.004144 | 7.220767 | 7.256871 | 03292-10-YG | 盘管 | TP2 | O50 | 9.52*0.75 | 无 | 0 |  | 9031 | [5 empty] | 9.52 |  |  | 9.48 | 9.52 | 0.75 | 0.73 | 0.75 | 0.69 | 0.79 |  |  | 退火温度380-400℃，32min | 0.024 | 0.01 | #N/A |  |  |  |  | 不退火 |  | #N/A
C7200000216080018 | A720000021608 | 90°CL15-AB | 90°承插口弯头15-AB | AB | 12.8 | 13.184 | 16.3 | 43.5/59 | 15.15953 | 15.62838 | 15.70652 | 03292-15-AB | 盘管 | TP2 | O50 | 15.88*0.7 | [5 empty] | 0 | 0.05 | 0.05 | 0.05 | 15.88 |  |  | 15.83 | 15.88 | 0.7 | 0.68 | 0.7 | 0.64 | 0.74 |  |  | 退火温度380-400℃，32min | 0.05 | 0.01 |  | 44817 |  |  |  | 不退火 |  | #N/A
C7200000216090018 | A720000021609 | 90°CL15-YG | 90°承插口弯头15-YG | YG | 12 | 12.36 | 14.9 | 41.5/57 | 13.58248 | 14.00255 | 14.07257 | 03292-15-YG | 盘管 | TP2 | O50 | 15.88*0.65 | 无 | 0 |  | 9031 | [5 empty] | 15.88 |  |  | 15.53 | 15.88 | 0.65 | 0.63 | 0.65 | 0.6 | 0.68 |  |  | 退火温度380-400℃，32min | 0.03 | 0.01 | #N/A |  |  |  |  | 不退火 |  | #N/A
C7200000216100018 | A720000021610 | 90°CL18-YG | 90°承插口弯头18-YG | YG | 18.6 | 19.158 | 24.4 | 53 | 22.21313 | 22.90014 | 23.01464 | 03292-18-YG | 盘管 | TP2 | O50 | 18*0.88 | 无 | 0 |  | 9031 | [5 empty] | 18 |  |  | 17.95 | 18 | 0.88 | 0.86 | 0.88 | 0.8 | 0.94 |  |  | 退火380-400℃，32min | 0.025 | 0.01 | #N/A | 44278 |  |  |  | 不退火 |  | #N/A
C7200000216250018 | A720000021625 | 90°CL18-AL-YG | 90°承插口弯头18-AL-YG | AL-YG | 24.5 | 25.235 | 28.3 | 64.5 | 26.94371 | 27.77702 | 27.9159 | 03292-18-AL-YG | 盘管 | TP2 | O50 | 18*0.88 | [9 empty] | 18 |  |  | 17.95 | 18 | 0.88 | 0.86 | 0.88 | 0.8 | 0.94 |  |  | 退火380-400℃，32min | [9 empty] | #N/A
C7200000216110018 | A720000021611 | 90°CL22-YG | 90°承插口弯头22-YG | YG | 33 | 33.99 | 40.5 | 56/79.5 | 38.18152 | 39.3624 | 39.55921 | 03292-22-YG | 盘管 | TP2 | O50 | 23.5*0.9 | 无 | 0 |  | 9031 | [5 empty] | 23.5 |  |  | 23.43 | 23.5 | 0.9 | 0.88 | 0.9 | 0.84 | 0.94 |  |  |  | 0.025 | 0.025 | #N/A | 44323 |  |  |  | 不退火 |  | #N/A
C7200000216120018 | A720000021612 | 90°CL22-AL-YG(CUB) | 90°承插口弯头22-AL-YG(CUB) | AL-YG(CUB) | 46.5 | 47.895 | 52.94 | 85 | 49.85148 | 51.39328 | 51.65025 | 03292-22-AL-YG(CUB) | 盘管 | TP2 | O50 | 22.23*1 | 无 | 0 |  | 9031 | [5 empty] | 22.23 |  |  | 22.16 | 22.23 | 1 | 0.97 | 1 | 0.905 | 1.065 |  |  | 退火温度380-400℃，32min | 0.03 | 0.01 | #N/A | 44195 |  |  |  | 不退火 |  | #N/A
C7200000216130018 | A720000021613 | 90°CL22-YG(CUB) | 90°承插口弯头22-YG(CUB) | YG(CUB) | 41 | 42.23 | 48.7 | 77 | 45.21413 | 46.61251 | 46.84557 | 03292-22-YG(CUB) | 盘管 | TP2 | O50 | 22.23*1 | 无 | 0 |  | 9031 | [5 empty] | 22.23 |  |  | 22.16 | 22.23 | 1 | 0.97 | 1 | 0.905 | 1.065 |  |  | 退火温度380-400℃，32min | 0.03 | 0.01 | #N/A |  |  |  |  | 不退火 |  | #N/A
C7200000316100018 | A720000031610 | 90°CLL15-YG | 90°大弯承插口弯头15-YG | YG | 18 | 18.54 | 20.23 | 62.5 | 19.23081 | 19.82558 | 19.9247 | 03296-15-YG | 盘管 | TP2 | O50 | 15*0.78 | 无 | 0 |  | 9031 | [5 empty] | 15 |  |  | 14.95 | 15 | 0.78 | 0.76 | 0.78 | 0.71 | 0.83 |  |  | 退火温度380-400℃，32min | 0.025 | 0.01 | #N/A | 44194 |  |  |  | 不退火 |  | #N/A
C7200000248090018 | A720000024809 | 45°L8-YG | 45°双承口弯头8-YG | YG | 4 | 4.12 | 4.5 | 27 | 3.874577 | 3.994409 | 4.014381 | 03241-8-YG | 盘管 | TP2 | O50 | 7.94*0.7 | 无 | 0 |  | 9031 | [5 empty] | 7.94 |  |  | 7.9 | 7.94 | 0.7 | 0.68 | 0.7 | 0.64 | 0.74 |  |  |  | 0.024 | 0.01 | #N/A |  |  |  |  | 不退火 |  | #N/A
C7200000248100018 | A720000024810 | 45°L10-YG | 45°双承口弯头10-YG | YG | 6 | 6.18 | 6.5 | 35 | 6.465364 | 6.665324 | 6.69865 | 03241-10-YG | 盘管 | TP2 | O50 | 9.52*0.75 | 无 | 0 |  | 9031 | [5 empty] | 9.52 |  |  | 9.48 | 9.52 | 0.75 | 0.73 | 0.75 | 0.69 | 0.79 |  |  | 退火温度380-400℃，32min | 0.024 | 0.01 | #N/A |  |  |  |  | 不退火 |  | #N/A
C7200000248110018 | A720000024811 | 45°L12-YG | 45°双承口弯头12-YG | YG | 7.5 | 7.725 | 8.3 | 32 | 7.857 | 8.1 | 8.1405 | 03241-12-YG | 盘管 | TP2 | O50 | 12.7*0.75 | 无 | 0 |  | 9031 | [5 empty] | 12.7 |  |  | 12.66 | 12.73 | 0.75 | 0.73 | 0.75 | 0.68 | 0.8 |  |  | 退火温度380-400℃，32min | 0.024 | 0.01 | #N/A | 44917 |  |  |  | 不退火 |  | #N/A
C7200000248120018 | A720000024812 | 45°L15-YG | 45°双承口弯头15-YG | YG | 10.5 | 10.815 | 12.8 | 40.5 | 12.04058 | 12.41297 | 12.47504 | 03241-15-YG | 直管 | TP2 | H80 | 15.88*0.7 | 无 | 0 |  | 9031 |  | 0 | 0.05 | 0.05 | 0.05 | 15.88 |  |  | 15.83 | 15.88 | 0.7 | 0.68 | 0.7 | 0.64 | 0.74 |  |  |  | 0.024 | 0.01 | #N/A | 44624 |  |  |  | 退火 | 380-400℃，32min | #N/A
C7200000248130018 | A720000024813 | 45°L16-YG | 45°双承口弯头16-YG | YG | 11 | 11.33 | 14.4 | 45 | 13.34619 | 13.75896 | 13.82775 | 03241-16-YG | 直管 | TP2 | H80 | 15.88*0.7 | 无 | 0 |  | 9031 |  | 0 | 0.05 | 0.06 | 0.06 | 15.88 |  |  | 15.83 | 15.88 | 0.78 | 0.75 | 0.78 | 0.705 | 0.825 |  |  | 退火温度380-400℃，32min | 0.024 | 0.01 | #N/A | 44744 |  |  |  | 退火 | 380-400℃，32min | #N/A
C7200000248140018 | A720000024814 | 45°L18-YG | 45°双承口弯头18-YG | YG | 15.8 | 16.274 | 21.2 | 48.5 | 20.36204 | 20.99179 | 21.09675 | 03241-18-YG | 盘管 | TP2 | O50 | 18*0.88 | 无 | 0 |  | 9031 | [5 empty] | 18 |  |  | 17.95 | 18 | 0.88 | 0.86 | 0.88 | 0.8 | 0.94 |  |  | 退火380-400℃，32min | 0.025 | 0.01 | #N/A | 44012 |  |  |  | 不退火 |  | #N/A
C7200000248150018 | A720000024815 | 45°L22-YG | 45°双承口弯头22-YG | YG | 25.8 | 26.574 | 32.7 | 54.5 | 30.8229 | 31.77619 | 31.93507 | 03241-22-YG | 盘管 | TP2 | O50 | 23.5*0.9 | 无 | 0 |  | 9031 | [5 empty] | 23.5 |  |  | 23.43 | 23.5 | 0.9 | 0.88 | 0.9 | 0.84 | 0.94 |  |  | 退火温度380-400℃，32min | 0.03 | 0.01 | #N/A | 45026 |  | 是 |  | 退火 | 380-400℃，32min | #N/A
C7200000264080018 | A720000026408 | 45°CL-8-YG | 45°承插口弯头8-YG | YG | 3.5 | 3.605 | 4.5 | 27 | 3.874577 | 3.994409 | 4.014381 | 03242-8-YG | 盘管 | TP2 | O50 | 7.94*0.7 | 无 | 0 |  | 9031 | [5 empty] | 7.94 |  |  | 7.9 | 7.94 | 0.7 | 0.68 | 0.7 | 0.64 | 0.74 |  |  |  | 0.025 | 0.01 | #N/A |  |  |  |  | 不退火 |  | #N/A
C7200000264090018 | A720000026409 | 45°CL10-YG | 45°承插口弯头10-YG | YG | 5 | 5.15 | 7.9 | 38 | 7.004144 | 7.220767 | 7.256871 | 03242-10-YG | 盘管 | TP2 | O50 | 9.52*0.75 | 无 | 0 |  | 9031 | [5 empty] | 9.52 |  |  | 9.48 | 9.52 | 0.75 | 0.73 | 0.75 | 0.69 | 0.79 |  |  | 退火温度380-400℃，32min | 0.025 | 0.01 | #N/A |  |  |  |  | 不退火 |  | #N/A
C7200000264100018 | A720000026410 | 45°CL15-YG | 45°承插口弯头15-YG | YG | 10.9 | 11.227 | 13.5 | 43 | 12.76592 | 13.16074 | 13.22655 | 03242-15-YG | 直管 | TP2 | H80 | 15.88*0.7 | 无 | 0 |  | 9031 |  | 0 | 0.05 | 0.05 | 0.05 | 15.88 |  |  | 15.83 | 15.88 | 0.7 | 0.68 | 0.7 | 0.64 | 0.74 |  |  |  | 0.025 | 0.01 | #N/A | 44680 |  |  |  | 退火 | 380-400℃，32min | #N/A
C7200000264110018 | A720000026411 | 45°CL18-YG | 45°承插口弯头18-YG | YG | 18 | 18.54 | 22.7 | 49 | 20.56772 | 21.20383 | 21.30985 | 03242-18-YG | 盘管 | TP2 | O50 | 18*0.88 | 无 | 0 |  | 9031 | [5 empty] | 18 |  |  | 17.95 | 18 | 0.88 | 0.86 | 0.88 | 0.8 | 0.94 |  |  | 退火380-400℃，32min | 0.025 | 0.01 | #N/A |  |  |  |  | 不退火 |  | #N/A
C7200000264120018 | A720000026412 | 45°CL22-YG | 45°承插口弯头22-YG | YG | 28.2 | 29.046 | 34.4 | 57.5 | 32.48901 | 33.49382 | 33.66129 | 03242-22-YG | 盘管 | TP2 | O50 | 23.5*0.9 | 无 | 0 |  | 9031 | [5 empty] | 23.5 |  |  | 23.43 | 23.5 | 0.9 | 0.88 | 0.9 | 0.84 | 0.94 |  |  | 退火温度380-400℃，32min | 0.025 | 0.01 | #N/A | 44758 |  | 是 |  | 退火 | 380-400℃，32min | #N/A
C7200000030220018 | A720000003022 | H15-YG-COM | 滚槽直接15-YG-COM | YG-COM | 6.5 | 6.695 | 6.9 | 22.5 | 6.366762 | 6.563672 | 6.59649 | 01203-15-YG-COM | 直管 | TP2 | H80 | 16.38*0.63 | 5000 | 0 |  | 9030 | 内孔15.12+0.03/-0.01（要求按EN1254通规通止规止） |  |  |  |  | 16.38 | 15.11 | 15.15 |  |  | 0.63 | 0.61 | 0.63 | 0.57 | 0.67 |  |  | 1、要求按EN1254通规通止规止 2、产品原料要求长度6米长，减少料头料尾的报废 | 0.021 | 0.01 | #N/A | 43967 |  | 是 |  | 不退火 |  | #N/A
C7200000030230018 | A720000003023 | H22-YG-COM | 滚槽直接22-YG-COM | YG-COM | 16.5 | 16.995 | 17 | 32.8 | 15.8505 | 16.34073 | 16.42243 | 01203-22-YG-COM | 直管 | TP2 | H80 | 23.65*0.75 | 5000 | 0 |  | 9030 | 内孔22.15+0.03/-0.01（要求按EN1254-1：1998通规通止规止） |  |  |  |  | 23.65 | 22.14 | 22.18 |  |  | 0.75 | 0.73 | 0.75 | 0.69 | 0.79 |  |  | 1、要求按EN1254-1：1998通规通止规止 2、产品原料要求长度6米长，减少料头料尾的报废 | 0.021 | 0.01 | #N/A | 44364 |  |  |  | 不退火 |  | #N/A
C7200000100390018 | A720000010039 | A15*1/2-YG(CUB) | 双承口大小头15*1/2-YG(CUB) | YG(CUB) | 9.5 | 9.785 | 10.3 | 28.5 | 9.562267 | 9.858008 | 9.907298 | 02201-15*1/2-YG (CUB) | 直管 | TP2 | H80 | 16*0.78 | 5000 | 0 |  | 9030 | [5 empty] | 16 |  |  | 15.96 | 16.04 | 0.78 | 0.76 | 0.78 | 0.71 | 0.83 |  |  |  | 0.03 | 0.01 | #N/A | 44751 |  |  |  | 不退火 |  | #N/A
C7200000100400018 | A720000010040 | A22*3/4-YG(CUB) | 双承口大小头22*3/4-YG(CUB) | YG(CUB) | 18.8 | 19.364 | 21 | 42 | 19.33993 | 19.93807 | 20.03777 | 02201-22*3/4-YG (CUB) | 直管 | TP2 | H80 | 23*0.74 | 5000 | 0 |  | 9030 | [5 empty] | 23 |  |  | 22.98 | 23.03 | 0.74 | 0.72 | 0.74 | 0.68 | 0.78 |  |  |  | 0.03 | 0.01 | #N/A | 44069 | （整形） |  |  | 不退火 |  | #N/A
C7200000100410018 | A720000010041 | A28*1-YG(CUB) | 双承口大小头28*1-YG(CUB) | YG(CUB) | 29 | 29.87 | 29.4 | 41.5 | 27.90263 | 28.7656 | 28.90943 | 02201-28*1-YG(CUB) | 直管 | TP2 | H80 | 29.8*0.83 | 5000 | 0 |  | 9030 | [5 empty] | 29.8 | 28.14 | 28.18 | 0 | 0 | 0.83 | 0.81 | 0.83 | 0.7371 | 0.9047 |  |  | 要求按EN1254通规通止规止(用于三通时原材料无需通规通止规止） | 0.03 | 0.01 | #N/A | 44879 | （整形） |  |  | 不退火 |  | 29.8*0.83
C7200000100420018 | A720000010042 | A28*22-YG | 双承口大小头28*22-YG | YG | 26.5 | 27.295 | 28.9 | 36.5 | 26.79772 | 27.62651 | 27.76464 | 02201-28*22-YG | 直管 | TP2 | H80 | 29.98*0.9 | 5000 | 0 |  | 9030 | 内孔28.18+0.02/-0.02（要求按EN1254通规通止规止） |  |  |  |  | 29.98 | 28.16 | 28.2 |  |  | 0.9 | 0.88 | 0.9 | 0.82 | 0.96 |  |  | 要求按EN1254通规通止规止 | 0.024 | 0.01 | #N/A |  | （旋压） |  |  | 不退火 |  | #N/A
C7200000150690018 | A720000015069 | CA15*8-AK | 长插口承插口大小头15*8-AK | AK | 13.4 | 13.802 | 14.3 | 47 | 13.9874 | 14.42 | 14.4921 | 02202-15*8-AK | 直管 | TP2 | H80 | 14.98*0.75 | 5000 | 0 |  | 9030 | 14.98+0.02/-0.02 铜管外径尺寸要求，环规通规通止规止 |  |  |  |  | 14.98 |  |  | 14.96 | 15 | 0.75 | 0.73 | 0.75 | 0.68 | 0.8 |  |  | 要求按EN1254-1：1998环规通规通止规止 | 0.024 | 0.01 | #N/A | 44181 | （冲床） |  |  | 不退火 |  | #N/A
C7200000150700018 | A720000015070 | CA15*10-AK | 长插口承插口大小头15*10-AK | AK | 13.4 | 13.802 | 14.3 | 47 | 13.9874 | 14.42 | 14.4921 | 02202-15*10-AK（加长） | 直管 | TP2 | H80 | 14.98*0.75 | 5000 | 0 |  | 9030 | 14.98+0.02/-0.02 铜管外径尺寸要求，环规通规通止规止 |  |  |  |  | 14.98 |  |  | 14.96 | 15 | 0.75 | 0.73 | 0.75 | 0.68 | 0.8 |  |  | 要求按EN1254-1：1998环规通规通止规止 | 0.024 | 0.01 | #N/A | 44181 | （冲床） |  |  | 不退火 |  | #N/A
C7200000150210018 | A720000015021 | CA28*22-YG | 承插口大小头28*22-YG | YG | 25.8 | 26.574 | 28.4 | 38.5 | 26.27589 | 27.08855 | 27.22399 | 02202-28*22-YG | 直管 | TP2 | H80 | 27.97*0.9 | 5000 | 0 |  | 9030 | 外径27.97±0.02（要求按EN1254-1：1998环规通规通止规止） |  |  |  |  | 27.97 |  |  | 27.95 | 27.99 | 0.9 | 0.88 | 0.9 | 0.84 | 0.94 |  |  | 要求按EN1254-1：1998环规通规通止规止 | 0.024 | 0.01 | #N/A | 44189 | （旋压） | 是 |  | 不退火 |  | #N/A
|  |  | MFD19活接大U弯头15 | YG | 85 | 87.55 | 118 | 228 | 87.5373 | 90.24464 | 90.69586 | 03211-MFD19-YG-00 | 直管 | TP2 | H80 | 15*1 | 5250 | 0 |  | 9030 | [5 empty] | 15 |  |  | 14.95 | 15 | 1 | 0.98 | 1 | 0.93 | 1.05 |  |  |  | 0.035 | 0.035 | #N/A |  |  |  |  | 退火 | 500-510℃，32min | #N/A
C7200000248170018 | A720000024817 | 45°L8-AK | 45°双承口弯头8-AK | AK | 5.4 | 5.562 | 6.4 | 32 | 5.708983 | 5.885549 | 5.914977 | 03241-8-AK | 盘管 | TP2 | O50 | 7.94*0.9 | 无 | 0 |  | 9031 | [5 empty] | 7.94 |  |  | 7.9 | 7.94 | 0.9 | 0.88 | 0.9 | 0.82 | 0.96 |  |  |  | 0.024 | 0.01 | #N/A |  |  |  |  | 不退火 |  | #N/A
C7200000248180018 | A720000024818 | 45°L15-AK | 45°双承口弯头15-AK | AK | 11.6 | 11.948 | 16.4 | 42 | 14.82291 | 15.28135 | 15.35776 | 03241-15-AK | 直管 | TP2 | H80 | 15.88*0.8 | [9 empty] | 15.88 |  |  | 15.83 | 15.88 | 0.8 | 0.79 | 0.81 | 0.75 | 0.85 |  |  | 退火温度380-400℃，32min | 0.03 | 0.03 |  | 44769 |  |  |  | 退火 | 380-400℃，32min | #N/A
C7200000248190018 | A720000024819 | 45°L28-AK | 45°双承口弯头28-AK | AK | 45 | 46.35 | 57 | 67 | 53.10123 | 54.74353 | 55.01725 | 03241-28-AK | 直管 | TP2 | H80 | 29.6*1 | 无 | 0 | [7 empty] | 29.6 |  |  | 29.55 | 29.6 | 1 | 0.98 | 1 | 0.89 | 1.09 |  |  | 退火温度380-400℃，32min | 0.03 | 0.01 | #N/A | 45035 |  |  |  | 退火 |  | #N/A
C7200000248210018 | A720000024821 | 45°L42-AK | 45°双承口弯头42-AK | AK | 137 | 141.11 | 162.9 | 89/106 | 150.4957 | 155.1502 | 155.926 | 03241-42-AK | 直管 | TP2 | H80 | 42.8*1.35 | 无 | 0 | [7 empty] | 42.8 | 0 | 0 | 42.73 | 42.87 | 1.35 | 1.31 | 1.35 | 1.1921 | 1.4715 |  |  |  | 0.05 | 0.01 | #N/A | 44879 |  |  |  | 退火 | 500-510℃，32min | 42.8*1.35
C7200000248220018 | A720000024822 | 45°L54-AK | 45°双承口弯头54-AK | AK | 241 | 248.23 | 282 | 102/139 | 259.9978 | 268.0389 | 269.3791 | 03241-54-AK | 直管 | TP2 | H80 | 55.5*1.45 | 无 | 0 | [7 empty] | 55.5 |  |  | 55.42 | 55.58 | 1.45 | 1.41 | 1.45 | 1.32 | 1.54 |  |  |  | 0.05 | 0.05 | #N/A |  |  |  |  | 退火 | 500-510℃，32min | #N/A
C7200000264130018 | A720000026413 | 45°CL8-AK | 45°承插口弯头8-AK | AK | 5.2 | 5.356 | 6.4 | 30 | 5.362984 | 5.528849 | 5.556493 | 03242-8-AK | 盘管 | TP2 | O50 | 7.94*0.9 | 无 | 0 |  | 9031 | [5 empty] | 7.94 |  |  | 7.9 | 7.94 | 0.9 | 0.88 | 0.9 | 0.82 | 0.96 |  |  |  | 0.025 | 0.025 | #N/A |  |  |  |  | 不退火 |  | #N/A
C7200000264140018 | A720000026414 | 45°CL22-AK | 45°承插口弯头22-AK | AK | 31.5 | 32.445 | 38.6 | 57.5 | 35.93917 | 37.05069 | 37.23594 | 03242-22-AK | 直管 | TP2 | H80 | 23.5*1 | 无 | 0 | [7 empty] | 23.5 |  |  | 23.42 | 23.5 | 1 | 0.97 | 1 | 0.905 | 1.065 |  |  | 退火温度500-510℃，32min | 0.03 | 0.01 | #N/A | 44804 |  |  |  | 退火 | 380-400℃，32min | #N/A
C7200000264150018 | A720000026415 | 45°CL28-AK | 45°承插口弯头28-AK | AK | 59.5 | 61.285 | 68.2 | 70 | 64.8219 | 66.8267 | 67.16084 | 03242-28-AK | 直管 | TP2 | O50 | 28*1.25 | 无 | 0 | [7 empty] | 28 |  |  | 27.95 | 28 | 1.25 | 1.23 | 1.25 | 1.14 | 1.34 |  |  | 退火温度540-580℃，32min | 0.03 | 0.01 | #N/A |  |  |  |  | 不退火 |  | #N/A
C7200000264170018 | A720000026417 | 45°CL54-AK | 45°承插口弯头54-AK | AK | 235 | 242.05 | 290 | 106/128 | 243.9485 | 251.4933 | 252.7508 | 03242-54-AK | 直管 | TP2 | H80 | 55.5*1.45 | [9 empty] | 55.5 |  |  | 55.42 | 55.58 | 1.45 | 1.41 | 1.45 | 1.32 | 1.54 | [10 empty] | 退火 | 500-510℃，32min | #N/A
C7200000200270018 | A720000020027 | 90°L8-AK | 90°双承口弯头8-AK | AK | 5.9 | 6.077 | 7.7 | 32 | 6.99026 | 7.206454 | 7.242486 | 03291-8-AK | 盘管 | TP2 | O50 | 9.52*0.9 | 无 | 0 |  | 9031 | [5 empty] | 9.52 |  |  | 9.47 | 9.52 | 0.9 | 0.88 | 0.9 | 0.82 | 0.96 |  |  | 退火温度380-400℃，32min | 0.025 | 0.013 | #N/A | 44128 |  |  |  | 不退火 |  | #N/A
C7200000200280018 | A720000020028 | 90°L10-AK | 90°双承口弯头10-AK | AK | 7.3 | 7.519 | 9.1 | 37 | 8.04939 | 8.298341 | 8.339832 | 03291-10-AK | 盘管 | TP2 | O50 | 9.52*0.9 | 无 | 0 |  | 9031 | [5 empty] | 9.52 |  |  | 9.47 | 9.52 | 0.9 | 0.88 | 0.9 | 0.82 | 0.96 |  |  | 退火温度380-400℃，32min | 0.03 | 0.013 | #N/A |  |  | 是 |  | 不退火 |  | #N/A
C7200000200290018 | A720000020029 | 90°L12-AK | 90°双承口弯头12-AK | AK | 10 | 10.3 | 12.1 | 38 | 11.30886 | 11.65862 | 11.71691 | 03291-12-AK | 盘管 | TP2 | O50 | 12.7*0.9 | [9 empty] | 12.7 |  |  | 12.66 | 12.7 | 0.9 | 0.88 | 0.9 | 0.82 | 0.96 |  |  | 退火温度380-400℃，32min | 0.03 | 0.01 | [5 empty] | 不退火 |  | #N/A
C7200000200300018 | A720000020030 | 90°L15-AK | 90°双承口弯头15-AK | AK | 13.5 | 13.905 | 17.3 | 39/55 | 15.8111 | 16.30011 | 15 | 03291-15-AK | 盘管 | TP2 | O50 | 15.88*0.8 | 无 | 0 | [7 empty] | 15.88 |  |  | 15.83 | 15.88 | 0.8 | 0.79 | 0.81 | 0.75 | 0.85 |  |  | 退火温度380-400℃，32min | 0.035 | 0.01 | #N/A | 44550 |  | 是 |  | 不退火 |  | #N/A
C7200000200670018 | A720000020067 |  | 90°双承口弯头16-AK-02 | AK | 13 | 13.39 | 17.68 | 50 | 17 | 17.5 | 17.6 | 03291-16-AK-02 | 直管 | TP2 | H80 | 17*0.75 | [9 empty] | 17 |  |  | 16.95 | 17 | 0.75 | 0.73 | 0.75 | 0.71 | 0.79
C7200000200620018 | A720000020062 | 90°双承口弯头03291-18-AK-02(试制） | 90°双承口弯头18-AK-02 | AK | 19 | 19.57 | 26.4 | 54.5 | 23.4 | 24.1 | 24.2 | 03291-18-AK-02 | 直管 | TP2 | H80 | 19*0.85 | [9 empty] | 19 |  |  | 18.98 | 19.02 | 0.85 | 0.83 | 0.85 | 0.78 | 0.9 |  |  | 要求按ASME B16.22-2013环规通规通止规止（生产大小头时，原材料需环规检测；生产弯头时，原材料无需环规检测）
C7200000200610018 | A720000020061 | 90°双承口弯头03291-15-AK-02(试制） | 90°双承口弯头15-AK-02 | AK | 12 | 12.36 | 16.7 | 45 | 14.1 | 14.5 | 14.6 | 03291-15-AK-02 | 直管 | TP2 | O50 | 15.88*0.74 | [9 empty] | 15.88 |  |  | 15.83 | 15.88 | 0.74 | 0.72 | 0.74 | 0.68 | 0.78
| A720000020066 |  | 90°双承口弯头14-AK-02 | AK | 10.5 | 10.815 | 12.16 | 37/53 | 11.7 | 12.1 | 12.1 | 03291-14-AK-02 | 盘管 | TP2 | H80 | 15*0.65 | [9 empty] | 15 |  |  | 14.95 | 15 | 0.65 | 0.63 | 0.65 | 0.61 | 0.69
C7200000200320018 | A720000020032 | 90°L22-AK | 90°双承口弯头22-AK | AK | 35 | 36.05 | 42.8 | 53/76.5 | 40.39317 | 41.64244 | 41.85065 | 03291-22-AK | 直管 | TP2 | H80 | 23.5*1 | 无 | 0 | [7 empty] | 23.5 |  |  | 23.43 | 23.5 | 1 | 0.98 | 1 | 0.94 | 1.04 |  |  |  | 0.035 | 0.01 | #N/A | 44680 |  | 是 |  | 退火 | 380-400℃，32min | #N/A
C7200000200330018 | A720000020033 | 90°L28-AK | 90°双承口弯头28-AK | AK | 54 | 55.62 | 67 | 63/93 | 61.69113 | 63.59911 | 63.9171 | 03291-28-AK | 直管 | TP2 | H80 | 29.6*1 | 5250 | 0 | [7 empty] | 29.6 |  |  | 29.58 | 29.63 | 1 | 0.98 | 1.02 | 0.92 | 1.06 |  |  |  | 0.025 | 0.01 | #N/A | 44852 |  | 是 |  | 退火 | 380-400℃，32min | #N/A
C7200000200500018 | A720000020050 |  | 90°双承口弯头35-AK-01 | AK-01 | 87.5 | 90.125 | 109 | 75/106 | 100.7 | 103.8 | 104.3 | 03291-35-AK-01 | 直管 | TP2 | H80 | 36.2*1.15 | [9 empty] | 36.2 |  |  | 36.13 | 36.27 | 1.15 | 1.11 | 1.15 | 1.04 | 1.22 | [12 empty] | #N/A
C7200000200350018 | A720000020035 | 90°L42-AK | 90°双承口弯头42-AK | AK | 155 | 159.65 | 196.9 | 89/139 | 175.7057 | 181.1399 | 182.0456 | 03291-42-AK | 直管 | TP2 | H80 | 42.8*1.35 | 无 | 0 | [7 empty] | 42.8 | 0 | 0 | 42.73 | 42.87 | 1.35 | 1.31 | 1.35 | 1.1921 | 1.4715 |  |  |  | 0.03 | 0.01 | #N/A | 44879 |  |  |  | 退火 | 500-510℃，32min | 42.8*1.35
C7200000200360018 | A720000020036 | 90°L54-AK | 90°双承口弯头54-AK | AK | 259 | 266.77 | 337 | 105/165 | 291.0263 | 300.0271 | 301.5272 | 03291-54-AK | 直管 | TP2 | H80 | 55.5*1.45 | 无 | 0 | [7 empty] | 55.5 |  |  | 55.42 | 55.58 | 1.45 | 1.41 | 1.45 | 1.32 | 1.54 |  |  |  | 0.03 | 0.01 | #N/A |  |  |  |  | 退火 | 500-510℃，32min | #N/A
C7200000216140018 | A720000021614 | 90°CL10-AK | 90°承插口弯头10-AK | AK | 7.2 | 7.416 | 9.6 | 40 | 8.684869 | 8.953473 | 8.99824 | 03292-10-AK | 盘管 | TP2 | O50 | 9.52*0.9 | 无 | 0 |  | 9031 | [5 empty] | 9.52 |  |  | 9.47 | 9.52 | 0.9 | 0.88 | 0.9 | 0.82 | 0.96 |  |  | 退火温度380-400℃，32min | 0.035 | 0.01 | #N/A | 44128 |  |  |  | 不退火 |  | #N/A
C7200000216150018 | A720000021615 | 90°CL15-AK | 90°承插口弯头15-AK | AK | 14.9 | 15.347 | 18.2 | 41.5/57 | 16.55225 | 17.06417 | 17.1495 | 03292-15-AK | 盘管 | TP2 | O50 | 15.88*0.8 | 无 | 0 | [7 empty] | 15.88 |  |  | 15.83 | 15.88 | 0.8 | 0.79 | 0.81 | 0.75 | 0.85 |  |  | 退火温度380-400℃，32min | 0.03 | 0.01 | #N/A | 44515 |  |  |  | 不退火 |  | #N/A
C7200000216160018 | A720000021616 | 90°CL28-AK | 90°承插口弯头28-AK | AK | 61 | 62.83 | 71.9 | 68/98 | 65.59563 | 67.62437 | 67.96249 | 03292-28-AK | 直管 | TP2 | H80 | 29.6*1 | 无 | 0 | [7 empty] | 29.6 |  |  | 29.58 | 29.63 | 1 | 0.98 | 1.02 | 0.92 | 1.06 |  |  |  | 0.025 | 0.022 | #N/A | 44852 |  |  |  | 退火 | 380-400℃，32min | #N/A
C7200000216170018 | A720000021617 | 90°CL35-AK | 90°承插口弯头35-AK | AK | 105 | 108.15 | 151 | 95 | 119.0748 | 122.7575 | 123.3713 | 03292-35-AK | 直管 | TP2 | O50 | 35*1.35 | 无 | 0 | [7 empty] | 35 |  |  | 34.95 | 35 | 1.35 | 1.3 | 1.35 | 1.225 | 1.425 |  |  | 退火温度540℃，32min | 0.03 | 0.03 | #N/A |  |  |  |  | 不退火 |  | #N/A
C7200000216260018 | A720000021626 | 90°CL54-AK | 90°承插口弯头54-AK | AK | 278.5 | 286.855 | 317.7 | 112/172 | 301.7258 | 311.0575 | 312.6128 | 03292-54-AK | 直管 | TP2 | H80 | 55.5*1.45 | [9 empty] | 55.5 |  |  | 55.42 | 55.58 | 1.45 | 1.41 | 1.45 | 1.32 | 1.54 | [10 empty] | 退火 | 500-510℃，32min | #N/A
C7200000300110018 | A720000030011 | 90°LL15-AK | 90°大弯双承口弯头15-AK | AK | 22 | 22.66 | 26.5 | 60 | 23.3178 | 24.03896 | 24.15916 | 03295-15-AK | 盘管 | TP2 | O50 | 15*1 | 无 | 0 |  | 9031 | [5 empty] | 15 |  |  | 14.95 | 15 | 1 | 0.98 | 1 | 0.93 | 1.05 |  |  | 退火温度380-400℃，32min | 0.025 | 0.01 | #N/A |  |  |  |  | 不退火 |  | #N/A
C7200000300230018 | A720000030023 | 90°大弯双承口弯头03295-15-AK-02（试制） | 90°大弯双承口弯头15-AK-02 | AK | 16.5 | 16.995 | 21.6 | 54/70 | 19.3 | 19.9 | 20 | 03295-15-AK-02 | 直管 | TP2 | H80 | 15.88*0.74 | [9 empty] | 15.88 |  |  | 15.83 | 15.88 | 0.74 | 0.72 | 0.74 | 0.68 | 0.78
C7200000300240018 | A720000030024 | 90°大弯双承口弯头03295-22-AK-02（试制） | 90°大弯双承口弯头22-AK-02 | AK | 44 | 45.32 | 55.3 | 72/95.5 | 50.1 | 51.6 | 51.9 | 03295-22-AK-02 | 直管 | TP2 | H80 | 23.5*0.96 | [9 empty] | 23.5 |  |  |  |  | 0.96
C7200000300120018 | A720000030012 | 90°LL16-AK | 90°大弯双承口弯头16-AK | AK | 23 | 23.69 | 27 | 60 | 24.78349 | 25.54998 | 25.67773 | 03295-16-AK | 盘管 | TP2 | O50 | 15.88*1 | 无 | 0 |  | 9031 | [5 empty] | 15.88 |  |  | 15.83 | 15.88 | 1 | 0.98 | 1 | 0.93 | 1.05 |  |  | 退火温度500-540℃，32min | 0.025 | 0.01 | #N/A |  |  |  |  | 不退火 |  | #N/A
C7200000300130018 | A720000030013 | 90°LL22-AK | 90°大弯双承口弯头22-AK | AK | 44 | 45.32 | 53 | 76/99.5 | 49.28888 | 50.81328 | 51.06734 | 03295-22-AK | 直管 | TP2 | H80 | 23.5*0.9 | 无 | 0 |  | 9031 | [5 empty] | 23.5 |  |  | 23.42 | 23.5 | 0.9 | 0.88 | 0.9 | 0.84 | 0.94 |  |  | 退火温度500-510℃，32min | 0.025 | 0.01 | #N/A | 44128 |  |  |  | 不退火 |  | #N/A
C7200000300140018 | A720000030014 | 90°LL54-AK | 90°大弯双承口弯头54-AK | AK | 423 | 435.69 | 538.4 | 195 | 494.7422 | 510.0435 | 512.5938 | 03295-54-AK | 直管 | TP2 | O50 | 54*1.77 | 无 | 0 | [7 empty] | 54 | 0 | 0 | 53.92 | 54.08 | 1.77 | 1.73 | 1.77 | 1.5743 | 1.9293 |  |  |  | 0.025 | 0.013 | #N/A | 44879 |  |  |  | 不退火 |  | 54*1.77
C7200000316110018 | A720000031611 | 90°CLL54-AK | 90°大弯承插口弯头54-AK | AK | 462 | 475.86 | 557.6 | 204 | 517.46 | 533.4639 | 536.1312 | 03296-54-AK | 直管 | TP2 | O50 | 54*1.77 | 无 | 0 |  | 9031 | [5 empty] | 54 | 0 | 0 | 53.92 | 54.08 | 1.77 | 1.73 | 1.77 | 1.5743 | 1.9293 |  |  |  | 0.03 | 0.01 | 4850 | 44879 |  |  |  | 不退火 |  | 54*1.77
C7200000332000018 | A720000033200 |  | 90°大弯双插口弯头42-AB | AB | 178.5 | 183.855 | 236.3 | 160 | 215.2271 | 221.8836 | 222.993 | 03297-42-AB | 直管 | TP2 | O50 | 42*1.2 | 无 | 0 | [7 empty] | 42 | 0 | 0 | 41.95 | 42.08 | 1.2 | 1.16 | 1.2 | 1.0556 | 1.308 |  |  |  | 0.03 | 0.03 |  | 44879 |  |  |  | 不退火 |  | 42*1.2
C7200000700120018 | A720000070012 | 双承口过桥弯03221-15-AK-02（试制） | 双承口过桥弯15-AK-02 | AK | 45 | 46.35 | 52.5 | 140 | 48.9 | 50.4 | 50.6 | 03221-15-AK-02 | 直管 | TP2 | H80 | 15*0.9 | [9 empty] | 15 |  |  | 14.95 | 15 | 0.9 | 0.88 | 0.9 | 0.84 | 0.96
C7200000700130018 | A720000070013 | 双承口过桥弯03221-18-AK-02（试制） | 双承口过桥弯18-AK-02 | AK | 68.5 | 70.555 | 74.8 | 153 | 71.5 | 73.7 | 74.1 | 03221-18-AK-02 | 直管 | TP2 | H80 | 18*1 | [9 empty] | 18 |  |  | 17.95 | 18 | 1 | 0.98 | 1 | 0.96 | 1.04
C7200000700040018 | A720000070004 | S12-AK | 双承口过桥弯头12-AK | AK | 25.4 | 26.162 | 27.1 | 101 | 24.95386 | 25.72563 | 25.85426 | 03221-12-AK | 直管 | TP2 | H80 | 12*0.8 | 5250 | 0 | [7 empty] | 12 |  |  | 11.96 | 12.04 | 0.8 | 0.78 | 0.8 | 0.72 | 0.86 |  |  |  | 0.03 | 0.01 |  | 44749 |  |  | 44749 | 退火 | 380-400℃，32min | #N/A
C7200000700050018 | A720000070005 | S15-AK | 双承口过桥弯头15-AK | AK | 42.5 | 43.775 | 45.6 | 120 | 41.92534 | 43.222 | 43.43811 | 03221-15-AK | 直管 | TP2 | H80 | 15*0.9 | 无 | 0 | [7 empty] | 15 |  |  | 14.95 | 15 | 0.9 | 0.88 | 0.9 | 0.84 | 0.96 |  |  |  | 0.03 | 0.01 | #N/A | 44756 |  |  |  | 退火 | 500-510℃，32min | #N/A
C7200000750040018 | A720000075004 | CS-15-AK | 承插口半过桥弯头15-AK | AK | 34.9 | 35.947 | 40.5 | 97 | 37.46138 | 38.61998 | 38.81308 | 03222-15-AK | 直管 | TP2 | O50 | 15*1 | 无 | 0 | [7 empty] | 15 |  |  | 14.95 | 15 | 1 | 0.98 | 1 | 0.93 | 1.05 |  |  | 退火温度380-400℃，32min | 0.03 | 0.01 | #N/A |  |  |  |  | 不退火 |  | #N/A
C7200000030240018 | A720000003024 | H8-AK | 滚槽直接8-AK | AK | 2.8 | 2.884 | 3.1 | 14.5 | 2.612931 | 2.693743 | 2.707212 | 01203-8-AK | 直管 | TP2 | H80 | 9.52*0.7 | 5000 | 0 |  |  | 内孔8.12+0.03/0（要求按EN1254通规通止规止） |  |  |  |  | 9.52 | 8.12 | 8.15 |  |  | 0.7 | 0.68 | 0.7 | 0.63 | 0.75 |  |  | 要求按EN1254通规通止规止 | 0.021 | 0.01 | #N/A | 44364 |  |  |  | 不退火 |  | #N/A
C7200000030250018 | A720000003025 | H10-AK | 滚槽直接10-AK | AK | 4 | 4.12 | 4.5 | 17.6 | 3.850074 | 3.969148 | 3.988994 | 01203-10-AK | 直管 | TP2 | H80 | 11.53*0.7 | 5000 | 0 |  |  | 内孔10.13+0.02/-0.01（要求按EN1254通规通止规止） |  |  |  |  | 11.53 | 10.12 | 10.15 |  |  | 0.7 | 0.67 | 0.7 | 0.625 | 0.745 |  |  | 要求按EN1254通规通止规止 | 0.024 | 0.01 | #N/A |  |  |  |  | 不退火 |  | #N/A
C7200000030260018 | A720000003026 | H12-AK | 滚槽直接12-AK | AK | 4.8 | 4.944 | 5.6 | 18.7 | 4.830816 | 4.980223 | 5.005124 | 01203-12-AK | 直管 | TP2 | H80 | 13.53*0.7 | 5000 | 0 |  |  | 内孔12.13+0.02/-0.02（要求按EN1254通规通止规止） |  |  |  |  | 13.53 | 12.11 | 12.15 |  |  | 0.7 | 0.67 | 0.7 | 0.635 | 0.735 |  |  | 要求按EN1254通规通止规止 | 0.021 | 0.01 | #N/A | 44364 |  |  |  | 不退火 |  | #N/A
C7200000030270018 | A720000003027 | H14-AK | 滚槽直接14-AK | AK | 6.7 | 6.901 | 7.1 | 22 | 6.514839 | 6.716329 | 6.6 | 01203-14-AK | 直管 | TP2 | H80 | 15.52*0.7 | 5000 | 0 |  |  | 内孔14.12+0.03/-0.01（要求按EN1254通规通止规止） |  |  |  |  | 15.52 | 14.11 | 14.15 |  |  | 0.7 | 0.67 | 0.7 | 0.615 | 0.755 |  |  | 要求按EN1254通规通止规止 | 0.021 | 0.01 | #N/A | 44364 |  |  |  | 不退火 |  | #N/A
C7200000030280018 | A720000003028 | H15-AK | 滚槽直接15-AK | AK | 8.4 | 8.652 | 9.3 | 23.8 | 8.408508 | 8.668565 | 8.711908 | 01203-15-AK | 直管 | TP2 | H80 | 16.7*0.78 | 5000 | 0 |  |  | 内孔15.14+0.02/-0.02（要求按EN1254通规通止规止） |  |  |  |  | 16.7 | 15.12 | 15.15 |  |  | 0.78 | 0.76 | 0.78 | 0.72 | 0.82 |  |  | 1、要求按EN1254通规通止规止 2、产品原料要求长度6米长，减少料头料尾的报废 | 0.021 | 0.01 | #N/A |  |  |  |  | 不退火 |  | #N/A
C7200000030290018 | A720000003029 | H16-AK | 滚槽直接16-AK | AK | 9.2 | 9.476 | 10.1 | 23.8 | 9.165827 | 9.449306 | 9.496552 | 01203-16-AK | 直管 | TP2 | H80 | 17.72*0.8 | 5000 | 0 |  |  | 内孔16.12+0.03/-0.01（要求按EN1254通规通止规止） |  |  |  |  | 17.72 | 16.1 | 16.14 |  |  | 0.8 | 0.78 | 0.8 | 0.72 | 0.86 |  |  | 符合通止规要求通规通止规止 | 0.021 | 0.01 | #N/A |  |  |  |  | 不退火 |  | #N/A
C7200000030300018 | A720000003030 | H18-AK | 滚槽直接18-AK | AK | 13.2 | 13.596 | 14.4 | 27 | 13.08702 | 13.49177 | 13.55923 | 01203-18-AK | 直管 | TP2 | H80 | 19.92*0.9 | 5000 | 0 |  |  | 18.12+0.03/-0.01（要求按EN1254通规通止规止） |  |  |  |  | 19.92 | 18.11 | 18.15 |  |  | 0.9 | 0.87 | 0.9 | 0.815 | 0.955 |  |  | 要求按EN1254通规通止规止 | 0.021 | 0.01 | #N/A |  |  |  |  | 不退火 |  | #N/A
C7200000030310018 | A720000003031 | H22-AK | 滚槽直接22-AK | AK | 22.3 | 22.969 | 22.8 | 33.5 | 21.80719 | 22.48164 | 22.59405 | 01203-22-AK | 直管 | TP2 | H80 | 24.15*1 | 5000 | 0 |  |  | 内孔22.15+0.03/-0.01（要求按EN1254通规通止规止） |  |  |  |  | 24.15 | 22.14 | 22.18 |  |  | 1 | 0.97 | 1 | 0.91 | 1.06 |  |  | 1、要求按EN1254通规通止规止 2、产品原料要求长度6米长，减少料头料尾的报废 | 0.021 | 0.01 | #N/A |  |  |  |  | 不退火 |  | #N/A
C7200000030320018 | A720000003032 | H28-AK | 滚槽直接28-AK | AK | 32.2 | 33.166 | 35.5 | 38.5 | 31.47111 | 32.44444 | 32.60666 | 01203-28-AK | 直管 | TP2 | H80 | 30.18*1 | 5000 | 0 |  |  | 内孔28.18+0.02/-0.02（要求按EN1254通规通止规止） |  |  |  |  | 30.18 | 28.16 | 28.2 |  |  | 1 | 0.97 | 1 | 0.905 | 1.065 |  |  | 要求按EN1254通规通止规止 | 0.021 | 0.01 | #N/A | 44364 |  |  |  | 不退火 |  | #N/A
C7200000030330018 | A720000003033 | H32-AK | 滚槽直接32-AK | AK | 48.7 | 50.161 | 52.8 | 49 | 48.17473 | 49.66467 | 49.91299 | 01203-32-AK | 直管 | TP2 | H80 | 34.35*1.06 | 5000 | 0 |  |  | 内孔32.23+0.02/-0.02（要求按EN1254通规通止规止） |  |  |  |  | 34.35 | 32.21 | 32.25 |  |  | 1.06 | 1.03 | 1.06 | 0.965 | 1.125 |  |  | 要求按EN1254通规通止规止 | 0.021 | 0.01 | #N/A | 44057 |  |  |  | 不退火 |  | #N/A
C7200000030340018 | A720000003034 | H35-AK | 滚槽直接35-AK | AK | 53.2 | 54.796 | 57.5 | 48 | 51.45159 | 53.04288 | 53.3081 | 01203-35-AK | 直管 | TP2 | H80 | 37.34*1.06 | 5000 | 0 |  |  | 内孔35.22+0.02/-0.02（要求按EN1254-1:1998通规通止规止） |  |  |  |  | 37.34 | 35.2 | 35.24 |  |  | 1.06 | 1.03 | 1.06 | 1 | 1.09 |  |  | 要求按EN1254-1:1998通规通止规止 | 0.021 | 0.01 | #N/A | 44364 |  |  |  | 不退火 |  | #N/A
C7200000030350018 | A720000003035 | H42-AK | 滚槽直接42-AK | AK | 84 | 86.52 | 87.3 | 57 | 80.41428 | 82.90132 | 84 | 01203-42-AK | 直管 | TP2 | H80 | 44.57*1.17 | 5000 | 0 |  |  | 内径42.23+0.02/-0.02（要求按EN1254通规通止规止） |  |  |  |  | 44.57 | 42.21 | 42.25 |  |  | 1.17 | 1.13 | 1.17 | 1.06 | 1.24 |  |  | 要求按EN1254通规通止规止 | 0.021 | 0.01 | #N/A | 44550 | 44090 |  |  | 不退火 |  | #N/A
C7200000030360018 | A720000003036 | H54-AK | 滚槽直接54-AK | AK | 136.9 | 141.007 | 145.2 | 68 | 134.9329 | 139.1061 | 139.8016 | 01203-54-AK | 直管 | TP2 | H80 | 56.81*1.29 | 5000 | 0 |  |  | 内径54.23+0.02/-0.02（要求按EN1254通规通止规止） |  |  |  |  | 56.81 | 54.21 | 54.25 |  |  | 1.29 | 1.25 | 1.29 | 1.19 | 1.35 |  |  | 要求按EN1254通规通止规止 | 0.021 | 0.01 | #N/A | 44057 |  |  |  | 不退火 |  | #N/A
C7200000030370018 | A720000003037 | H64-AK | 滚槽直接64-AK | AK | 208 | 214.24 | 215.3 | 74.5 | 204.8233 | 211.1581 | 212.2139 | 01203-64-AK | 直管 | TP2 | H80 | 67.31*1.51 | 5000 | 0 |  |  | 内孔64.29+0.04/-0.02（要求按EN1254通规通止规止） |  |  |  |  | 67.31 | 64.27 | 64.33 |  |  | 1.51 | 1.47 | 1.51 | 1.41 | 1.57 |  |  | 要求按EN1254通规通止规止 | 0.021 | 0.01 | #N/A |  |  |  |  | 不退火 |  | #N/A
C7200000030380018 | A720000003038 | H66.7-AK | 滚槽直接66.7-AK | AK | 216.5 | 222.995 | 220.5 | 73 | 208.9611 | 215.4238 | 216.5009 | 01203-66.7-AK | 直管 | TP2 | H80 | 70*1.51 | 5050 | 0 |  |  | 内孔66.98+0.04/-0.03（要求按EN1254通规通止规止） |  |  |  |  | 70 | 66.95 | 67.03 |  |  | 1.51 | 1.46 | 1.51 | 1.385 | 1.585 |  |  | 要求按EN1254通规通止规止（用于三通时原材料无需通规通止规止，需测量外径/壁厚；生产直接时原材料外径无需检测） | 0.021 | 0.01 | #N/A | 44817 |  |  |  | 不退火 |  | #N/A
A720000003039 | A720000003039 | H67-AK | 滚槽直接67-AK | AK | 217.5 | 224.025 | 221.5 | 73 | 209.9069 | 216.3989 | 217.4809 | 01203-67-AK | 直管 | TP2 | H80 | 70.31*1.51 | 5000 | 0 |  |  | 内孔67.29+0.04/-0.03（要求按EN1254通规通止规止） |  |  |  |  | 70.31 | 67.3 | 67.36 |  |  | 1.51 | 1.46 | 1.51 | 1.385 | 1.585 |  |  | 要求按EN1254通规通止规止 | 0.021 | 0.01 | #N/A | 44817 |  |  |  | 不退火 |  | #N/A
A720000003040 | A720000003040 | H76-AK | 滚槽直接76-AK | AK | 281.3 | 289.739 | 286.5 | 73 | 271.4889 | 279.8854 | 281.2849 | 01203-76-AK | 直管 | TP2 | H80 | 79.84*1.72 | 5020 |  |  |  | 内孔76.4+0.04/-0.04（要求按EN1254通规通止规止） |  |  |  |  | 79.84 | 76.36 | 76.44 |  |  | 1.72 | 1.69 | 1.72 | 1.605 | 1.805 |  |  | 要求按en1254环规通规通止规止 | 0.021 | 0.01 | #N/A | 44817 |  |  |  | 不退火 |  | #N/A
A720000003041 | A720000003041 | H89-AK | 滚槽直接89-AK | AK | 422 | 434.66 | 432.5 | 84.5 | 412.7232 | 425.4878 | 427.6152 | 01203-89-AK | 直管 | TP2 | H80 | 93.07*1.94 | 5000 |  |  |  | 89.19+0.04/-0.03（要求按EN1254通规通止规止） |  |  |  |  | 93.07 | 89.16 | 89.23 |  |  | 1.94 | 1.89 | 1.94 | 1.805 | 2.025 |  |  | 要求按EN1254通规通止规止 | 0.021 | 0.01 | #N/A |  |  |  |  | 不退火 |  | #N/A
A720000003042 | A720000003042 | H108-AK | 滚槽直接108-AK | AK | 753 | 775.59 | 768.1 | 105 | 736.1718 | 758.94 | 762.7347 | 01203-108-AK | 直管 | TP2 | H80 | 112.89*2.3 | 5100 | 0 |  |  | 内孔108.29+0.04/-0.03，平均壁厚+0/-0.05，极限壁厚+/-0.13 |  |  |  |  | 112.89 | 108.26 | 108.33 |  |  | 2.3 | 2.25 | 2.3 | 2.125 | 2.425 |  |  | 要求按EN1254通规通止规止 | 0.022 | 0.01 | #N/A |  |  |  |  | 不退火 |  | #N/A
C7200000000060018 | A720000000006 | GH15-AK | 直通直接15-AK | AK | 7.6 | 7.828 | 8.5 | 21.2 | 7.526971 | 7.759764 | 7.798563 | 01201-15-AK | 直管 | TP2 | H80 | 16.7*0.78 | 5000 | 0 |  |  | 内孔15.14+0.02/-0.02（要求按EN1254通规通止规止） |  |  |  |  | 16.7 | 15.12 | 15.16 |  |  | 0.78 | 0.76 | 0.78 | 0.72 | 0.82 |  |  | 1、要求按EN1254通规通止规止 2、产品原料要求长度6米长，减少料头料尾的报废 | 0.021 | 0.01 | #N/A | 44364 |  |  |  | 不退火 |  | #N/A
C7200000000070018 | A720000000007 | GH22-AK | 直通直接22-AK | AK | 20.3 | 20.909 | 22 | 30.8 | 20.10054 | 20.72221 | 20.82582 | 01201-22-AK | 直管 | TP2 | H80 | 24.15*1 | 5000 | 0 |  |  | 内孔22.15+0.03/-0.01（要求按EN1254通规通止规止） |  |  |  |  | 24.15 | 22.14 | 22.18 |  |  | 1 | 0.97 | 1 | 0.91 | 1.06 |  |  | 1、要求按EN1254通规通止规止 2、产品原料要求长度6米长，减少料头料尾的报废 | 0.021 | 0.01 | #N/A | 44364 |  |  |  | 不退火 |  | #N/A
C7200000000080018 | A720000000008 | GH28-AK | 直通直接28-AK | AK | 30.6 | 31.518 | 33.9 | 36.8 | 30.11665 | 31.0481 | 31.20334 | 01201-28-AK | 直管 | TP2 | H80 | 30.18*1 | 5000 | 0 |  |  | 内孔28.18+0.02/-0.02（要求按EN1254通规通止规止） |  |  |  |  | 30.18 | 28.16 | 28.2 |  |  | 1 | 0.97 | 1 | 0.905 | 1.065 |  |  | 要求按EN1254通规通止规止 | 0.021 | 0.01 | #N/A | 44364 |  |  |  | 不退火 |  | #N/A
C7200000000090018 | A720000000009 | GH-35-AK | 直通直接35-AK | AK | 50 | 51.5 | 54.3 | 46 | 49.35153 | 50.87787 | 51.13225 | 01201-35-AK | 直管 | TP2 | H80 | 37.34*1.06 | 5000 | 0 |  |  | 内孔35.22+0.02/-0.02（要求按EN1254-1:1998通规通止规止） |  |  |  |  | 37.34 | 35.2 | 35.24 |  |  | 1.06 | 1.03 | 1.06 | 1 | 1.09 |  |  | 要求按EN1254-1:1998通规通止规止 | 0.021 | 0.01 | #N/A | 44103 |  |  |  | 不退火 |  | #N/A
C7200000000100018 | A720000000010 | GH42-AK | 直通直接42-AK | AK | 77.2 | 79.516 | 83.1 | 54 | 76.25492 | 78.61332 | 79.00639 | 01201-42-AK | 直管 | TP2 | H80 | 44.57*1.17 | 5000 | 0 |  |  | 内径42.23+0.02/-0.02（要求按EN1254通规通止规止） |  |  |  |  | 44.57 | 42.21 | 42.25 |  |  | 1.17 | 1.13 | 1.17 | 1.06 | 1.24 |  |  | 要求按EN1254通规通止规止 | 0.021 | 0.01 | #N/A | 44057 |  |  |  | 不退火 |  | #N/A
C7200000000110018 | A720000000011 | GH-54-AK | 直通直接54-AK | AK | 129 | 132.87 | 137.2 | 64 | 127.1107 | 131.042 | 131.6972 | 01201-54-AK | 直管 | TP2 | H80 | 56.81*1.29 | 5000 | 0 |  |  | 内径54.23+0.02/-0.02（要求按EN1254通规通止规止） |  |  |  |  | 56.81 | 54.21 | 54.25 |  |  | 1.29 | 1.25 | 1.29 | 1.19 | 1.35 |  |  | 要求按EN1254通规通止规止 | 0.021 | 0.01 | #N/A | 44057 |  |  |  | 不退火 |  | #N/A
A720000000015 | A720000000015 |  | 直通直接76-AK | AK | 265 | 272.95 | 276 | 67 | 249.4763 | 257.192 | 258.478 | 01201-76-AK | 直管 | TP2 | H80 | 79.84*1.72 | [9 empty] | 79.84 | 76.36 | 76.44 |  |  | 1.72 | 1.69 | 1.72 | 1.605 | 1.805 |  |  | 要求按en1254环规通规通止规止 | [7 empty] | 不退火 |  | #N/A
A720000000016 | A720000000016 |  | 直通直接108-AK | AK | 707.7 | 728.931 | 761.68 | 99 | 694.5017 | 715.9811 | 719.561 | 01201-108-AK | 直管 | TP2 | H80 | 112.89*2.3 | [9 empty] | 112.89 | 108.26 | 108.33 |  |  | 2.3 | 2.25 | 2.3 | 2.125 | 2.425 |  |  | 要求按EN1254通规通止规止 | 0.03 | 0.01 | [5 empty] | 不退火 |  | #N/A
C7200000060110018 | A720000006011 |  | 打点直接8-AK | AK | 2.8 | 2.884 | 3 | 15.2 | 2.730934 | 2.815396 | 2.829473 | 01202-8-AK | 直管 | TP2 | H80 | 9.52*0.7 | [9 empty] | 9.52 | 8.12 | 8.15 |  |  | 0.7 | 0.68 | 0.7 | 0.63 | 0.75 |  |  | 要求按EN1254通规通止规止 | [9 empty] | #N/A
C7200000060150018 | A720000006015 | 打点直接01202-15-AK（试制） | 打点直接15-AK-02 | AK | 7.5 | 7.725 | 8 | 22.8 | 7.5 | 7.8 | 7.8 | 01202-15-AK-02 | 直管 | TP2 | H80 | 16.6*0.73 | [9 empty] | 16.6 | 15.12 | 15.15 |  |  | 0.78 | 0.76 | 0.78 | 0.72 | 0.82 |  |  | 1、要求按EN1254通规通止规止 2、产品原料要求长度6米长，减少料头料尾的报废
C7200000060160018 | A720000006016 | 打点直接01202-18-AK-01(试制） | 打点直接18-AK-01 | AK | 12 | 12.36 | 12.6 | 26.8 | 12 | 12.3 | 12.4 | 01202-18-AK-01 | 直管 | TP2 | H80 | 19.8*0.83 | [9 empty] | 19.8 | 18.11 | 18.15 |  |  | 0.83 | 0.82 | 0.84 | 0.8 | 0.86 |  |  | 要求按EN1254通规通止规止
C7200000060170018 | A720000006017 | 打点直接01202-22-AK（试制） | 打点直接22-AK-02 | AK | 18.7 | 19.261 | 19.1 | 30.8 | 18.7 | 19.2 | 19.3 | 01202-22-AK-02 | 直管 | TP2 | H80 | 24.03*0.93 | [9 empty] | 24.03 | 22.13 | 22.18 |  |  | 0.93 | 0.92 | 0.94 | 0.9 | 0.96 |  |  | 1、要求按EN1254通规通止规止 2、产品原料要求长度6米长，减少料头料尾的报废
C7200000060120018 | A720000006012 |  | 打点直接12-AK | AK | 4.9 | 5.047 | 5.6 | 19.1 | 4.953426 | 5.106625 | 5.132158 | 01202-12-AK | 直管 | TP2 | H80 | 13.53*0.7 | 5000 | 0 | [7 empty] | 13.53 | 12.11 | 12.15 |  |  | 0.7 | 0.67 | 0.7 | 0.635 | 0.735 |  |  | 要求按EN1254通规通止规止 | 0.021 | 0.01 | [5 empty] | 不退火 |  | #N/A
C7200000060130018 | A720000006013 |  | 打点直接18-AK-02 | AK | 13.8 | 14.214 | 14.4 | 27.7 | 13.08702 | 13.49177 | 13.55923 | 01202-18-AK-02 | 直管 | TP2 | H80 | 19.92*0.9 | 5000 | 0 | [7 empty] | 19.92 | 18.11 | 18.15 |  |  | 0.9 | 0.87 | 0.9 | 0.815 | 0.955 |  |  | 要求按EN1254通规通止规止 | 0.021 | 0.01 | [5 empty] | 不退火 |  | #N/A
C7200000060180018 | A720000006018 |  | 打点直接28-AK-02 | AK | 29.5 | 30.385 | 30.3 | 37.5 | 29.4 | 30.3 | 30.5 | 01202-28-AK-02 | 直管 | TP2 | H80 | 30.1*0.96 | [9 empty] | 30.1 | 28.16 | 28.2 |  |  | 0.96 | 0.94 | 0.96 | 0.9 | 1.02 |  |  | 要求按EN1254通规通止规止
C7200000060190018 | A720000006019 |  | 打点直接35-AK-02 | AK | 51.5 | 53.045 | 52 | 47 | 50.4 | 52 | 52.2 | 01202-35-AK-02 | 直管 | TP2 | H80 | 37.34*1.06 | [9 empty] | 37.34 | 35.2 | 35.24 |  |  | 1.06 | 1.04 | 1.06 | 1 | 1.12 |  |  | 要求按EN1254通规通止规止
C7200000800360018 | A720000080036 | T18-AK | 正三通18-AK | AK | 39.7 | 40.891 | 49 | 83 | 42.43074 | 43.74303 | 43.96175 | 04201-18-AK | 直管 | TP2 | H80 | 19.5*1 | 5000 | 0 | [7 empty] | 19.5 |  |  | 19.45 | 19.55 | 1 | 0.98 | 1 | 0.91 | 1.07 |  |  |  | 0.03 | 0.01 | #N/A |  |  |  |  | 退火 | 500-510℃，32min | #N/A
C7200000800380018 | A720000080038 | T28-AK | 正三通28-AK | AK | 104 | 107.12 | 118 | 120 | 109.6121 | 113.0022 | 113.5672 | 04201-28-AK | 直管 | TP2 | O50 | 30*1.15 | 5000 | [8 empty] | 30 |  |  | 29.95 | 30.08 | 1.15 | 1.13 | 1.15 | 1.05 | 1.23 |  |  |  | 0.03 | 0.03 | #N/A |  |  | 是 |  | 不退火 |  | #N/A
C7200000800390018 | A720000080039 | T35-AK | 正三通35-AK | AK | 177 | 182.31 | 196.1 | 156 | 185.1881 | 190.9155 | 191.8701 | 04201-35-AK | 直管 | TP2 | O50 | 37.2*1.2 | 5050 | 0 | [7 empty] | 37.2 | 0 | 0 | 37.18 | 37.23 | 1.2 | 1.19 | 1.21 | 1.12 | 1.28 |  |  |  | 0.03 | 0.013 | #N/A |  |  |  |  | 不退火 |  | #N/A
C7200000800530018 | A720000080053 | 正三通42-GFB | 正三通42-GFB | GFB | 485 | 499.55 | 617 | 205 | 568.42 | 586 | 588.93 | 04201-42-GFB | 直管 | TP2 | H80 | 46.2*2.3 | 0kg | [8 empty] | 46.2 |  |  | 46.1 | 46.3 | 2.3 | 2.26 | 2.3 | 2.08 | 2.48 |  |  |  |  | 0.1
C7200000800540018 | A720000080054 | 正三通54-GFB | 正三通54-GFB | GFB | 762 | 784.86 | 843 | 217 | 784.3 | 808.6 | 812.6 | 04201-54-GFB | 直管 | TP2 | H80 | 58.42*2.35 | [9 empty] | 58.42 |  |  | 58.32 | 58.52 | 2.35 | 2.34 | 2.36 | 2.2 | 2.5 |  |  |  |  | 0.1
C7200000820590018 | A720000082059 | 中小三通42*22-GFB | 中小三通42*22-GFB | GFB | 350 | 360.5 | 385 | 136 | 348.8 | 359.6 | 361.4 | 04202-42*22-GFB | 直管 | TP2 | H80 | 46.5*2.1 | 65kg | [8 empty] | 46.5 |  |  | 46.4 | 46.6 | 2.1 | 2.1 | 2.15 | 2 | 2.25 |  |  |  |  | 0.1
C7200000820360018 | A720000082036 | T15*12-AK | 中小三通15*12-AK | AK | 22.3 | 22.969 | 23.3 | 64 | 22.29116 | 22.98057 | 23.09548 | 04202-15*12-AK | 盘管 | TP2 | O50 | 16.5*0.8 | 无 | 0 | [7 empty] | 16.5 |  |  | 16.49 | 16.53 | 0.8 | 0.78 | 0.8 | 0.74 | 0.84 |  |  |  | 0.03 | 0.01 | #N/A |  |  |  |  | 不退火 |  | #N/A
C7200000820370018 | A720000082037 | T18*12-AK | 中小三通18*12-AK | AK | 31 | 31.93 | 33.1 | 71 | 30.81435 | 31.76737 | 31.92621 | 04202-18*12-AK | 直管 | TP2 | H80 | 19.5*0.84 | 5000 | 0 | [7 empty] | 19.5 |  |  | 19.45 | 19.55 | 0.84 | 0.82 | 0.84 | 0.77 | 0.89 |  |  |  | 0.03 | 0.01 | #N/A |  |  |  |  | 退火 | 500-510℃，32min | #N/A
C7200000820380018 | A720000082038 | T22*15-AK | 中小三通22*15-AK | AK | 45 | 46.35 | 49.7 | 78 | 44.45644 | 45.83138 | 46.06054 | 04202-22*15-AK | 直管 | TP2 | H80 | 23.8*0.9 | 5000 | 0 | [7 empty] | 23.8 |  |  | 23.78 | 23.83 | 0.9 | 0.88 | 0.9 | 0.82 | 0.96 |  |  |  | 0.03 | 0.01 | #N/A |  |  |  |  | 退火 | 500-510℃，32min | #N/A
C7200000820390018 | A720000082039 | T28*15-AK | 中小三通28*15-AK | AK | 78 | 80.34 | 81.7 | 89 | 76.06841 | 78.42104 | 78.81315 | 04202-28*15-AK | 直管 | TP2 | H80 | 30*1.07 | 5250 | 激光下料 |  | 9030 | [5 empty] | 30 |  |  | 29.95 | 30.08 | 1.07 | 1.03 | 1.07 | 0.96 | 1.14 |  |  |  | 0.03 | 0.01 | [5 empty] | 退火 | 500-510℃，32min | #N/A
C7200000820400018 | A720000082040 | T28*22-AK | 中小三通28*22-AK | AK | 88 | 90.64 | 98.3 | 99 | 90.58854 | 93.39025 | 93.8572 | 04202-28*22-AK | 直管 | TP2 | H80 | 30*1.15 | 5000 | 激光下料 | [7 empty] | 30 |  |  | 29.95 | 30.08 | 1.15 | 1.13 | 1.15 | 1.05 | 1.23 |  |  |  | 0.03 | 0.01 | #N/A |  |  |  |  | 退火 | 500-510℃，32min | #N/A
C7200000820450018 | A720000082045 | T42*22-AK | 中小三通42*22-AK | AK | 170 | 175.1 | 190.2 | 120 | 169.6837 | 174.9316 | 175.8063 | 04202-42*22-AK | 直管 | TP2 | O50 | 44*1.2 | [5 empty] | 0.03 | 0.02 | 0.1 | 0.1 | 44 | 0 | 0 | 43.98 | 44.03 | 1.2 | 1.16 | 1.2 | 1.0556 | 1.308 | [6 empty] | 44879 |  |  |  | 不退火 |  | 44*1.2
C7200000820410018 | A720000082041 | T42*28-AK | 中小三通42*28-AK | AK | 176 | 181.28 | 201 | 128 | 180.9024 | 186.4973 | 187.4298 | 04202-42*28-AK | 直管 | TP2 | O50 | 44*1.2 | 5100 | 0 |  |  |  | 0.03 | 0.02 | 0.1 | 0.1 | 44 | 0 | 0 | 43.98 | 44.03 | 1.2 | 1.16 | 1.2 | 1.0556 | 1.308 |  |  |  | 0.03 | 0.04 | #N/A | 44879 |  |  |  | 不退火 |  | 44*1.2
C7200000820420018 | A720000082042 | T42*35-AK | 中小三通42*35-AK | AK | 252 | 259.56 | 291.5 | 162 | 258.0561 | 266.0372 | 267.3674 | 04202-42*35-AK | 直管 | TP2 | O50 | 44.3*1.35 | 4900 | 0 |  |  |  | 0.08 | 0.05 | 0.1 | 0.1 | 44.3 |  |  | 44.24 | 44.38 | 1.35 | 1.32 | 1.35 | 1.235 | 1.435 |  |  | 软管退火500-510℃，32min | 0.03 | 0.01 | #N/A |  |  |  |  | 不退火 |  | #N/A
C7200000840070018 | A720000084007 | T15*15*22-AK | 中大三通15*15*22-AK | AK | 49 | 50.47 | 55.3 | 104 | 53.51893 | 55.17415 | 55.45002 | 04203-15*15*22-AK | 直管 | TP2 | H80 | 17*1.18 | 5000 | 0 | [7 empty] | 17 |  |  | 16.96 | 17.04 | 1.18 | 1.17 | 1.19 | 1.1 | 1.26 |  |  |  | 0.03 | 0.04 | #N/A |  |  |  |  | 退火 | 500-510℃，32min | #N/A
C7200000840080018 | A720000084008 | T15*15*18-AK | 中大三通15*15*18-AK | AK | 43.5 | 44.805 | 49 | 100 | 46.185 | 47.61341 | 47.85147 | 04203-15*15*18-AK | 直管 | TP2 | H80 | 17*1.05 | 5000 | 0 | [7 empty] | 17 |  |  | 16.96 | 17.04 | 1.05 | 1.03 | 1.05 | 0.96 | 1.12 |  |  |  | 0.03 | 0.01 | #N/A |  |  |  |  | 退火 | 500-510℃，32min | #N/A
C7200000840090018 | A720000084009 | T28*28*35-AK | 中大三通28*28*35-AK | AK | 163.5 | 168.405 | 188 | 169 | 176.803 | 182.2711 | 183.1824 | 04203-28*28*35-AK | 直管 | TP2 | O50 | 30.6*1.3 | 5000 | 0 | [7 empty] | 30.6 |  |  | 30.55 | 30.68 | 1.3 | 1.28 | 1.3 | 1.19 | 1.39 |  |  |  | 0.032 | 0.011 | #N/A |  |  |  |  | 不退火 |  | #N/A
C7200000860150018 | A720000086015 |  | 边小三通18*12*18-AK | AK | 45.2 | 46.556 | 51.05 | 95 | 48.49228 | 49.99204 | 50.242 | 04204-18*12*18-AK | 直管 | TP2 | H80 | 19.5*1 | [9 empty] | 19.5 |  |  | 19.45 | 19.55 | 1 | 0.98 | 1 | 0.91 | 1.07 | [6 empty] | 44721 |  |  |  | 退火 | 500-510℃，32min | #N/A
C7200000860120018 | A720000086012 | T22*15*22-AK | 边小三通22*15*22-AK | AK | 70.5 | 72.615 | 79.6 | 110 | 75.67826 | 78.01882 | 78.40892 | 04204-22*15-22-AK | 直管 | TP2 | H80 | 23.8*1.1 | 5150 | 0 | [7 empty] | 23.8 |  |  | 23.78 | 23.83 | 1.1 | 1.08 | 1.1 | 1.01 | 1.17 |  |  |  | 0.03 | 0.013 | #N/A |  |  |  |  | 退火 | 500-510℃，32min | #N/A
C7200000880190018 | A720000088019 | T15*12*12-AK | 异径三通15*12*12-AK | AK | 23.3 | 23.999 | 26.2 | 71 | 24.69174 | 25.45541 | 25.58268 | 04205-15*12*12-AK | 盘管 | TP2 | O50 | 16.5*0.8 | 无 | 0 | [7 empty] | 16.5 |  |  | 16.49 | 16.53 | 0.8 | 0.78 | 0.8 | 0.74 | 0.84 |  |  |  | 0.03 | 0.01 | #N/A |  |  |  |  | 不退火 |  | #N/A
C7200000880250018 | A720000088025 |  | 异径三通18*12*12-AK | AK | 32.8 | 33.784 | 35.02 | 76.5 | 33.16823 | 34.19405 | 34.36502 | 04205-18*12*12-AK | 直管 | TP2 | H80 | 19.5*0.84 | [9 empty] | 19.5 |  |  | 19.45 | 19.55 | 0.84 | 0.82 | 0.84 | 0.77 | 0.89 | [6 empty] | 44721 |  |  |  | 退火 | 500-510℃，32min | #N/A
C7200000880260018 | A720000088026 |  | 异径三通18*14*14-AK | AK | 35.4 | 36.462 | 38.7 | 85 | 36.80603 | 37.94436 | 38.13408 | 04205-18*14*14-AK | 直管 | TP2 | H80 | 19.5*0.84 | [9 empty] | 19.5 |  |  | 19.45 | 19.55 | 0.84 | 0.82 | 0.84 | 0.77 | 0.89 | [6 empty] | 44720 |  |  |  | 退火 | 500-510℃，32min | #N/A
C7200000880200018 | A720000088020 | T22*15*15-AK | 异径三通22*15*15-AK | AK | 46 | 47.38 | 50.4 | 81 | 46.14466 | 47.57182 | 47.80967 | 04205-22*15*15-AK | 直管 | TP2 | H80 | 23.8*0.9 | 5000 | 0 | [7 empty] | 23.8 |  |  | 23.78 | 23.83 | 0.9 | 0.88 | 0.9 | 0.82 | 0.96 |  |  |  | 0.03 | 0.013 | #N/A |  |  |  |  | 退火 | 500-510℃，32min | #N/A
C7200000880210018 | A720000088021 | T28*15*15-AK | 异径三通28*15*15-AK | AK | 76.5 | 78.795 | 87.1 | 93.5 | 79.87183 | 82.34209 | 82.7538 | 04205-28*15*15-AK | 直管 | TP2 | H80 | 30*1.07 | 5250 | 激光下料 |  | 9030 | [5 empty] | 30 |  |  | 29.95 | 30.08 | 1.07 | 1.03 | 1.07 | 0.96 | 1.14 |  |  |  | 0.03 | 0.01 |  | 2021/1/7新增 |  |  |  | 退火 | 500-510℃，32min | #N/A
C7200000880220018 | A720000088022 | T28*15*22-AK | 异径三通28*15*22-AK | AK | 95 | 97.85 | 114.4 | 115 | 105.0827 | 108.3327 | 108.8744 | 04205-28*15*22-AK | 直管 | TP2 | H80 | 30*1.15 | 5000 | 激光下料 |  | 9030 | [5 empty] | 30 |  |  | 29.95 | 30.08 | 1.15 | 1.13 | 1.15 | 1.05 | 1.23 |  |  |  | 0.03 | 0.01 |  | 2021/1/7新增 |  |  |  | 退火 | 500-510℃，32min | #N/A
C7200000100430018 | A720000010043 | A12*10-AK | 双承口大小头12*10-AK | AK | 5.7 | 5.871 | 6.1 | 22 | 5.64004 | 5.814474 | 5.843546 | 02201-12*10-AK | 直管 | TP2 | H80 | 13.53*0.7 | 5000 | 0 |  |  | 内孔12.13+0.02/-0.02（要求按EN1254通规通止规止） |  |  |  |  | 13.53 | 12.11 | 12.15 |  |  | 0.7 | 0.67 | 0.7 | 0.635 | 0.735 |  |  | 要求按EN1254通规通止规止 | 0.03 | 0.01 | #N/A | 44131 |  |  |  | 不退火 |  | #N/A
C7200000100440018 | A720000010044 | A16*12-AK | 双承口大小头16*12-AK | AK | 8.3 | 8.549 | 9.3 | 23 | 8.870155 | 9.14449 | 9.190212 | 02201-16*12-AK | 直管 | TP2 | H80 | 17.72*0.8 | 5000 | 0 |  |  | 内孔16.12+0.03/-0.01（要求按EN1254通规通止规止） |  |  |  |  | 17.72 | 16.1 | 16.14 |  |  | 0.8 | 0.78 | 0.8 | 0.72 | 0.86 |  |  | 符合通止规要求通规通止规止 | 0.03 | 0.01 |  | 无图纸 |  |  |  | 不退火 |  | #N/A
C7200000100450018 | A720000010045 | A22*10-AK | 双承口大小头22*10-AK | AK | 17.3 | 17.819 | 20.7 | 28 | 18.33068 | 18.89761 | 18.9921 | 02201-22*10-AK | 直管 | TP2 | H80 | 24.15*1 | 5000 | 0 |  |  | 内孔22.15+0.03/-0.01（要求按EN1254通规通止规止） |  |  |  |  | 24.15 | 22.14 | 22.18 |  |  | 1 | 0.97 | 1 | 0.91 | 1.06 |  |  | 要求按EN1254通规通止规止 | 0.024 | 0.01 | #N/A |  | （旋压） |  |  | 不退火 |  | #N/A
C7200000100460018 | A720000010046 | A22*12-AK | 双承口大小头22*12-AK | AK | 18.9 | 19.467 | 21.4 | 29 | 18.96277 | 19.54925 | 19.647 | 02201-22*12-AK | 直管 | TP2 | H80 | 24.15*1 | 5000 | 0 |  |  | 内孔22.15+0.03/-0.01（要求按EN1254通规通止规止） |  |  |  |  | 24.15 | 22.14 | 22.18 |  |  | 1 | 0.97 | 1 | 0.91 | 1.06 |  |  | 要求按EN1254通规通止规止 | 0.024 | 0.01 | #N/A |  | （旋压） |  |  | 不退火 |  | #N/A
C7200000100470018 | A720000010047 | A22*14-AK | 双承口大小头22*14-AK | AK | 19 | 19.57 | 22.7 | 31 | 20.22696 | 20.85253 | 20.9568 | 02201-22*14-AK | 直管 | TP2 | H80 | 24.15*1 | 5000 | 0 |  |  | 内孔22.15+0.03/-0.01（要求按EN1254通规通止规止） |  |  |  |  | 24.15 | 22.14 | 22.18 |  |  | 1 | 0.97 | 1 | 0.91 | 1.06 |  |  | 要求按EN1254通规通止规止 | 0.024 | 0.01 | #N/A |  | （旋压） |  |  | 不退火 |  | #N/A
C7200000100480018 | A720000010048 | A22*15-AK | 双承口大小头22*15-AK | AK | 19 | 19.57 | 22.7 | 31 | 20.22696 | 20.85253 | 20.9568 | 02201-22*15-AK | 直管 | TP2 | H80 | 24.15*1 | 5000 | 0 |  |  | 内孔22.15+0.03/-0.01（要求按EN1254通规通止规止） |  |  |  |  | 24.15 | 22.14 | 22.18 |  |  | 1 | 0.97 | 1 | 0.91 | 1.06 |  |  | 要求按EN1254通规通止规止 | 0.024 | 0.01 | #N/A |  | （旋压） |  |  | 不退火 |  | #N/A
C7200000100490018 | A720000010049 | A22*16-AK | 双承口大小头22*16-AK | AK | 19 | 19.57 | 22.7 | 31 | 20.22696 | 20.85253 | 20.9568 | 02201-22*16-AK | 直管 | TP2 | H80 | 24.15*1 | 5000 | 0 |  |  | 内孔22.15+0.03/-0.01（要求按EN1254通规通止规止） |  |  |  |  | 24.15 | 22.14 | 22.18 |  |  | 1 | 0.97 | 1 | 0.91 | 1.06 |  |  | 要求按EN1254通规通止规止 | 0.024 | 0.01 | #N/A |  | （旋压） |  |  | 不退火 |  | #N/A
C7200000100500018 | A720000010050 | A22*18-AK | 双承口大小头22*18-AK | AK | 19.5 | 20.085 | 24.6 | 34 | 22.12324 | 22.80746 | 22.9215 | 02201-22*18-AK | 直管 | TP2 | H80 | 24.15*1 | 5000 | 0 |  |  | 内孔22.15+0.03/-0.01（要求按EN1254通规通止规止） |  |  |  |  | 24.15 | 22.14 | 22.18 |  |  | 1 | 0.97 | 1 | 0.91 | 1.06 |  |  | 要求按EN1254通规通止规止 | 0.024 | 0.01 | #N/A |  | （旋压） |  |  | 不退火 |  | #N/A
C7200000100510018 | A720000010051 | A28*10-AK | 双承口大小头28*10-AK | AK | 25 | 25.75 | 29 | 31 | 25.49558 | 26.2841 | 26.41552 | 02201-28*10-AK | 直管 | TP2 | H80 | 30.18*1 | 5000 | 0 |  |  | 内孔28.18+0.02/-0.02（要求按EN1254通规通止规止） |  |  |  |  | 30.18 | 28.16 | 28.2 |  |  | 1 | 0.97 | 1 | 0.905 | 1.065 |  |  | 要求按EN1254通规通止规止 | 0.024 | 0.01 | #N/A | 44057 | （旋压） |  |  | 不退火 |  | #N/A
C7200000100520018 | A720000010052 | A28*14-AK | 双承口大小头28*14-AK | AK | 26 | 26.78 | 33 | 36 | 29.47926 | 30.39099 | 30.54295 | 02201-28*14-AK | 直管 | TP2 | H80 | 30.18*1 | 5000 | 0 |  |  | 内孔28.18+0.02/-0.02（要求按EN1254通规通止规止） |  |  |  |  | 30.18 | 28.16 | 28.2 |  |  | 1 | 0.97 | 1 | 0.905 | 1.065 |  |  | 要求按EN1254通规通止规止 | 0.024 | 0.01 | #N/A | 44057 | （旋压） |  |  | 不退火 |  | #N/A
C7200000100530018 | A720000010053 | A28*15-AK | 双承口大小头28*15-AK | AK | 26 | 26.78 | 33 | 36 | 29.47926 | 30.39099 | 30.54295 | 02201-28*15-AK | 直管 | TP2 | H80 | 30.18*1 | 5000 | 0 |  |  | 内孔28.18+0.02/-0.02（要求按EN1254通规通止规止） |  |  |  |  | 30.18 | 28.16 | 28.2 |  |  | 1 | 0.97 | 1 | 0.905 | 1.065 |  |  | 要求按EN1254通规通止规止 | 0.024 | 0.01 | #N/A | 44057 | （旋压） |  |  | 不退火 |  | #N/A
C7200000100540018 | A720000010054 | A28*16-AK | 双承口大小头28*16-AK | AK | 27.5 | 28.325 | 33 | 36 | 29.47926 | 30.39099 | 30.54295 | 02201-28*16-AK | 直管 | TP2 | H80 | 30.18*1 | 5000 | 0 |  |  | 内孔28.18+0.02/-0.02（要求按EN1254通规通止规止） |  |  |  |  | 30.18 | 28.16 | 28.2 |  |  | 1 | 0.97 | 1 | 0.905 | 1.065 |  |  | 要求按EN1254通规通止规止 | 0.024 | 0.01 | #N/A | 44057 | （旋压） |  |  | 不退火 |  | #N/A
C7200000100550018 | A720000010055 | A28*18-AK | 双承口大小头28*18-AK | AK | 28 | 28.84 | 33.5 | 36.5 | 29.87763 | 30.80168 | 30.95569 | 02201-28*18-AK | 直管 | TP2 | H80 | 30.18*1 | 5000 | 0 |  |  | 内孔28.18+0.02/-0.02（要求按EN1254通规通止规止） |  |  |  |  | 30.18 | 28.16 | 28.2 |  |  | 1 | 0.97 | 1 | 0.905 | 1.065 |  |  | 要求按EN1254通规通止规止 | 0.024 | 0.01 | #N/A | 44057 | （旋压） |  |  | 不退火 |  | #N/A
C7200000100560018 | A720000010056 | A32*18-AK | 双承口大小头32*18-AK | AK | 40.4 | 41.612 | 49.3 | 45 | 44.32075 | 45.6915 | 45.91995 | 02201-32*18-AK | 直管 | TP2 | H80 | 34.35*1.06 | 5000 | 0 |  |  | 内孔32.23+0.02/-0.02（要求按EN1254通规通止规止） |  |  |  |  | 34.35 | 32.21 | 32.25 |  |  | 1.06 | 1.03 | 1.06 | 0.965 | 1.125 |  |  | 要求按EN1254通规通止规止 | 0.025 | 0.035 | #N/A | 44057 | （旋压） |  |  | 不退火 |  | #N/A
C7200000100570018 | A720000010057 | A32*22-AK | 双承口大小头32*22-AK | AK | 43 | 44.29 | 50.3 | 46 | 45.28425 | 46.68479 | 46.91821 | 02201-32*22-AK | 直管 | TP2 | H80 | 34.35*1.06 | 5000 | 0 |  |  | 内孔32.23+0.02/-0.02（要求按EN1254通规通止规止） |  |  |  |  | 34.35 | 32.21 | 32.25 |  |  | 1.06 | 1.03 | 1.06 | 0.965 | 1.125 |  |  | 要求按EN1254通规通止规止 | 0.025 | 0.035 | #N/A | 44057 | （旋压） |  |  | 不退火 |  | #N/A
C7200000100580018 | A720000010058 | A35*15-AK | 双承口大小头35*15-AK | AK | 42 | 43.26 | 52.7 | 44 | 47.25146 | 48.71285 | 48.95641 | 02201-35*15-AK | 直管 | TP2 | H80 | 37.34*1.06 | 5000 | 0 |  |  | 内孔35.22+0.02/-0.02（要求按EN1254-1:1998通规通止规止） |  |  |  |  | 37.34 | 35.2 | 35.24 |  |  | 1.06 | 1.03 | 1.06 | 1 | 1.09 |  |  | 要求按EN1254-1:1998通规通止规止 | 0.025 | 0.015 | #N/A | 44103 | （旋压） |  |  | 不退火 |  | #N/A
C7200000101100018 | A720000010110 | A35*18-AK | 双承口大小头35*18-AK | AK | 41 | 42.23 | 49.6 | 41 | 44.10137 | 45.46533 | 45.69265 | 02201-35*18-AK | 直管 | TP2 | H80 | 37.34*1.06 | [9 empty] | 37.34 | 35.2 | 35.24 |  |  | 1.06 | 1.03 | 1.06 | 1 | 1.09 |  |  | 要求按EN1254-1:1998通规通止规止 | [7 empty] | 不退火 |  | #N/A
C7200000100590018 | A720000010059 | A35*22-AK | 双承口大小头35*22-AK | AK | 45.4 | 46.762 | 54.9 | 46 | 49.35153 | 50.87787 | 51.13225 | 02201-35*22-AK | 直管 | TP2 | H80 | 37.34*1.06 | 5000 | 0 |  |  | 内孔35.22+0.02/-0.02（要求按EN1254-1:1998通规通止规止） |  |  |  |  | 37.34 | 35.2 | 35.24 |  |  | 1.06 | 1.03 | 1.06 | 1 | 1.09 |  |  | 要求按EN1254-1:1998通规通止规止 | 0.025 | 0.01 | #N/A | 44103 | （旋压） |  |  | 不退火 |  | #N/A
C7200000100600018 | A720000010060 | A35*28-AK | 双承口大小头35*28-AK | AK | 48.5 | 49.955 | 57 | 48 | 51.45159 | 53.04288 | 53.3081 | 02201-35*28-AK | 直管 | TP2 | H80 | 37.34*1.06 | 5000 | 0 |  |  | 内孔35.22+0.02/-0.02（要求按EN1254-1:1998通规通止规止） |  |  |  |  | 37.34 | 35.2 | 35.24 |  |  | 1.06 | 1.03 | 1.06 | 1 | 1.09 |  |  | 要求按EN1254-1:1998通规通止规止 | 0.025 | 0.01 | #N/A | 44484 | （旋压） | 是 |  | 不退火 |  | #N/A
C7200000100610018 | A720000010061 | A40*22-AK | 双承口大小头40*22-AK | AK | 63 | 64.89 | 75.8 | 52 | 70.01109 | 72.17639 | 72.53727 | 02201-40*22-AK | 直管 | TP2 | H80 | 42.52*1.17 | 5000 | 0 |  |  | 内径40.18+0.04/0（要求按EN1254通规通止规止） |  |  |  |  | 42.52 | 40.18 | 40.22 |  |  | 1.17 | 1.16 | 1.18 | 1.1 | 1.24 |  |  | 要求按EN1254通规通止规止 | 0.025 | 0.01 | #N/A |  | （旋压） |  |  | 不退火 |  | #N/A
C7200000100620018 | A720000010062 | A40*28-AK | 双承口大小头40*28-AK | AK | 67.4 | 69.422 | 75.8 | 52 | 70.01109 | 72.17639 | 72.53727 | 02201-40*28-AK | 直管 | TP2 | H80 | 42.52*1.17 | 5000 | 0 |  |  | 内径40.18+0.04/0（要求按EN1254通规通止规止） |  |  |  |  | 42.52 | 40.18 | 40.22 |  |  | 1.17 | 1.16 | 1.18 | 1.1 | 1.24 |  |  | 要求按EN1254通规通止规止 | 0.025 | 0.01 | #N/A |  | （旋压） |  |  | 不退火 |  | #N/A
C7200000100630018 | A720000010063 | A40*32-AK | 双承口大小头40*32-AK | AK | 71 | 73.13 | 81.2 | 56 | 75.29495 | 77.62366 | 78.01178 | 02201-40*32-AK | 直管 | TP2 | H80 | 42.52*1.17 | 5000 | 0 |  |  | 内径40.18+0.04/0（要求按EN1254通规通止规止） |  |  |  |  | 42.52 | 40.18 | 40.22 |  |  | 1.17 | 1.16 | 1.18 | 1.1 | 1.24 |  |  | 要求按EN1254通规通止规止 | 0.025 | 0.01 | #N/A |  | （旋压） |  |  | 不退火 |  | #N/A
C7200000100640018 | A720000010064 | A42*15-AK | 双承口大小头42*15-AK | AK | 65 | 66.95 | 76.7 | 49 | 69.32266 | 71.46666 | 71.82399 | 02201-42*15-AK | 直管 | TP2 | H80 | 44.57*1.17 | 5000 | 0 |  |  | 内径42.23+0.02/-0.02（要求按EN1254通规通止规止） |  |  |  |  | 44.57 | 42.21 | 42.25 |  |  | 1.17 | 1.13 | 1.17 | 1.06 | 1.24 |  |  | 要求按EN1254通规通止规止 | 0.03 | 0.01 | #N/A | 44057 | （旋压） |  |  | 不退火 |  | #N/A
C7200000100650018 | A720000010065 | A42*22-AK | 双承口大小头42*22-AK | AK | 66.5 | 68.495 | 80.9 | 52 | 73.48202 | 75.75466 | 76.13343 | 02201-42*22-AK | 直管 | TP2 | H80 | 44.57*1.17 | 5000 | 0 |  |  | 内径42.23+0.02/-0.02（要求按EN1254通规通止规止） |  |  |  |  | 44.57 | 42.21 | 42.25 |  |  | 1.17 | 1.13 | 1.17 | 1.06 | 1.24 |  |  | 要求按EN1254通规通止规止 | 0.025 | 0.01 | #N/A | 44057 | （旋压） |  |  | 不退火 |  | #N/A
C7200000100660018 | A720000010066 | A42*28-AK | 双承口大小头42*28-AK | AK | 69.7 | 71.791 | 83.8 | 50 | 70.70911 | 72.89599 | 73.26047 | 02201-42*28-AK | 直管 | TP2 | H80 | 44.57*1.17 | 5000 | 0 |  |  | 内径42.23+0.02/-0.02（要求按EN1254通规通止规止） |  |  |  |  | 44.57 | 42.21 | 42.25 |  |  | 1.17 | 1.13 | 1.17 | 1.06 | 1.24 |  |  | 要求按EN1254通规通止规止 | 0.025 | 0.01 | #N/A | 45037 | （旋压） |  |  | 不退火 |  | #N/A
C7200000100670018 | A720000010067 | A42*35-AK | 双承口大小头42*35-AK | AK | 73.5 | 75.705 | 89.4 | 58 | 81.80074 | 84.33066 | 84.75231 | 02201-42*35-AK | 直管 | TP2 | H80 | 44.57*1.17 | 5000 | 0 |  |  | 内径42.23+0.02/-0.02（要求按EN1254通规通止规止） |  |  |  |  | 44.57 | 42.21 | 42.25 |  |  | 1.17 | 1.13 | 1.17 | 1.06 | 1.24 |  |  | 要求按EN1254通规通止规止 | 0.025 | 0.01 | #N/A | 44057 | （旋压） | 是 |  | 不退火 |  | #N/A
C7200000100680018 | A720000010068 | A54*15-AK | 双承口大小头54*15-AK | AK | 104 | 107.12 | 120.2 | 55 | 109.5108 | 112.8977 | 113.4622 | 02201-54*15-AK | 直管 | TP2 | H80 | 56.81*1.29 | 5000 | 0 |  |  | 内径54.23+0.02/-0.02（要求按EN1254通规通止规止） |  |  |  |  | 56.81 | 54.21 | 54.25 |  |  | 1.29 | 1.25 | 1.29 | 1.19 | 1.35 |  |  | 要求按EN1254通规通止规止 | 0.025 | 0.01 | #N/A | 44057 | （旋压） |  |  | 不退火 |  | #N/A
C7200000100690018 | A720000010069 | A54*22-AK | 双承口大小头54*22-AK | AK | 106 | 109.18 | 126 | 58 | 115.3774 | 118.9458 | 119.5405 | 02201-54*22-AK | 直管 | TP2 | H80 | 56.81*1.29 | 5000 | 0 |  |  | 内径54.23+0.02/-0.02（要求按EN1254通规通止规止） |  |  |  |  | 56.81 | 54.21 | 54.25 |  |  | 1.29 | 1.25 | 1.29 | 1.19 | 1.35 |  |  | 要求按EN1254通规通止规止 | 0.025 | 0.03 | #N/A | 44680 | （旋压） |  |  | 不退火 |  | #N/A
C7200000100700018 | A720000010070 | A54*28-AK | 双承口大小头54*28-AK | AK | 106 | 109.18 | 130.2 | 60 | 119.2885 | 122.9778 | 123.5927 | 02201-54*28-AK | 直管 | TP2 | H80 | 56.81*1.29 | 5000 | 0 |  |  | 内径54.23+0.02/-0.02（要求按EN1254通规通止规止） |  |  |  |  | 56.81 | 54.21 | 54.25 |  |  | 1.29 | 1.25 | 1.29 | 1.19 | 1.35 |  |  | 要求按EN1254通规通止规止 | 0.025 | 0.039 | #N/A | 44057 | （旋压） |  |  | 不退火 |  | #N/A
C7200000100710018 | A720000010071 | A54*35-AK | 双承口大小头54*35-AK | AK | 116 | 119.48 | 140.2 | 65 | 129.0663 | 133.058 | 133.7233 | 02201-54*35-AK | 直管 | TP2 | H80 | 56.81*1.29 | 5000 | 0 |  |  | 内径54.23+0.02/-0.02（要求按EN1254通规通止规止） |  |  |  |  | 56.81 | 54.21 | 54.25 |  |  | 1.29 | 1.25 | 1.29 | 1.19 | 1.35 |  |  | 要求按EN1254通规通止规止 | 0.025 | 0.01 | #N/A | 44057 | （旋压） |  |  | 不退火 |  | #N/A
C7200000100720018 | A720000010072 | A54*42-AK | 双承口大小头54*42-AK | AK | 125 | 128.75 | 146.2 | 68 | 134.9329 | 139.1061 | 139.8016 | 02201-54*42-AK | 直管 | TP2 | H80 | 56.81*1.29 | 5000 | 0 |  |  | 内径54.23+0.02/-0.02（要求按EN1254通规通止规止） |  |  |  |  | 56.81 | 54.21 | 54.25 |  |  | 1.29 | 1.25 | 1.29 | 1.19 | 1.35 |  |  | 要求按EN1254通规通止规止 | 0.025 | 0.01 | #N/A | 44057 | （旋压） |  |  | 不退火 |  | #N/A
C7200000150220018 | A720000015022 | CA10*8-AK | 承插口大小头10*8-AK | AK | 3.8 | 3.914 | 4.4 | 22 | 4.066279 | 4.192041 | 4.213001 | 02202-10*8-AK | 直管 | TP2 | H80 | 9.95*0.7 | 5000 | 0 | [7 empty] | 9.95 |  |  | 9.95 | 9.98 | 0.7 | 0.68 | 0.7 | 0.64 | 0.74 |  |  | 要求按EN1254环规通规通止规止 | 0.03 | 0.01 | #N/A |  | （冲床） |  |  | 不退火 |  | #N/A
C7200000150230018 | A720000015023 | CA15*8-AK | 承插口大小头15*8-AK | AK | 6.8 | 7.004 | 8.1 | 23 | 7.433735 | 7.663644 | 7.701963 | 02202-15*8-AK | 直管 | TP2 | H80 | 14.98*0.8 |  |  |  |  | 外径14.98±0.02（要求按EN1254-1：1998环规通规通止规止） |  |  |  |  | 14.98 |  |  | 14.96 | 15 | 0.8 | 0.77 | 0.8 | 0.725 | 0.845 |  |  | 要求按EN1254环规通规通止规止 | 0.03 | 0.01 | [5 empty] | 不退火 |  | #N/A
C7200000150240018 | A720000015024 | CA16*15-AK | 承插口大小头16*15-AK | AK | 8.7 | 8.961 | 9.2 | 25.1 | 8.654299 | 8.921957 | 8.966567 | 02202-16*15-AK | 直管 | TP2 | H80 | 15.98*0.8 | 5000 | 0 |  |  | 外径15.98±0.02（要求按EN1254-1：1998环规通规通止规止） |  |  |  |  | 15.98 |  |  | 15.96 | 16 | 0.8 | 0.78 | 0.8 | 0.74 | 0.84 |  |  | 要求按EN1254-1：1998环规通规通止规止 | 0.03 | 0.01 |  | 44617 |  |  |  | 不退火 |  | #N/A
C7200000150250018 | A720000015025 | CA18*14-AK | 承插口大小头18*14-AK | AK | 10.9 | 11.227 | 13.6 | 28.5 | 12.772 | 13.16701 | 13.23285 | 02202-18*14-AK | 直管 | TP2 | H80 | 17.98*0.93 | 5000 | 0 |  |  | 外径17.98±0.02（要求按EN1254-1：1998环规通规通止规止） |  |  |  |  | 17.98 |  |  | 17.96 | 18 | 0.93 | 0.9 | 0.93 | 0.845 | 0.985 |  |  | 要求按EN1254-1：1998环规通规通止规止 | 0.03 | 0.01 |  | 44189 |  |  |  | 不退火 |  | #N/A
C7200000150260018 | A720000015026 | CA22*12-AK | 承插口大小头22*12-AK | AK | 15 | 15.45 | 19.4 | 30.5 | 18.03593 | 18.59374 | 18.68671 | 02202-22*12-AK | 直管 | TP2 | H80 | 21.97*1 | 5000 | 0 |  |  | 外径21.97±0.02（要求按EN1254-1：1998环规通规通止规止） |  |  |  |  | 21.97 |  |  | 21.95 | 21.99 | 1 | 0.97 | 1 | 0.905 | 1.065 |  |  | 要求按EN1254-1：1998环规通规通止规止 | 0.03 | 0.01 |  | 44189 |  |  |  | 不退火 |  | #N/A
C7200000150270018 | A720000015027 | CA22*14-AK | 承插口大小头22*14-AK | AK | 17.2 | 17.716 | 20.3 | 30.5 | 18.03593 | 18.59374 | 18.68671 | 02202-22*14-AK | 直管 | TP2 | H80 | 21.97*1 | 5000 | 0 |  |  | 外径21.97±0.02（要求按EN1254-1：1998环规通规通止规止） |  |  |  |  | 21.97 |  |  | 21.95 | 21.99 | 1 | 0.97 | 1 | 0.905 | 1.065 |  |  | 要求按EN1254-1：1998环规通规通止规止 | 0.024 | 0.01 | #N/A | 44189 | （旋压） |  |  | 不退火 |  | #N/A
C7200000150280018 | A720000015028 | CA22*15-AK | 承插口大小头22*15-AK | AK | 17.2 | 17.716 | 20.3 | 30.5 | 18.03593 | 18.59374 | 18.68671 | 02202-22*15-AK | 直管 | TP2 | H80 | 21.97*1 | 5000 | 0 |  |  | 外径21.97±0.02（要求按EN1254-1：1998环规通规通止规止） |  |  |  |  | 21.97 |  |  | 21.95 | 21.99 | 1 | 0.97 | 1 | 0.905 | 1.065 |  |  | 要求按EN1254-1：1998环规通规通止规止 | 0.024 | 0.01 | #N/A | 44189 | （旋压） |  |  | 不退火 |  | #N/A
C7200000150990018 | A720000015099 | CA22*15-FB | 承插口大小头22*15-FB | FB | 18.5 | 19.055 | 21.4 | 32.5 | 19.18107 | 19.7743 | 19.87317 | 02202-22*15-FB | 直管 | TP2 | H80 | 21.97*1 | [9 empty] | 21.97 |  |  | 21.95 | 21.99 | 1 | 0.97 | 1 | 0.905 | 1.065 |  |  | 要求按EN1254-1：1998环规通规通止规止 | [7 empty] | 不退火 |  | #N/A
C7200000150290018 | A720000015029 | CA22*16-AK | 承插口大小头22*16-AK | AK | 17.7 | 18.231 | 21.5 | 32.5 | 19.18107 | 19.7743 | 19.87317 | 02202-22*16-AK | 直管 | TP2 | H80 | 21.97*1 | 5000 | 0 |  |  | 外径21.97±0.02（要求按EN1254-1：1998环规通规通止规止） |  |  |  |  | 21.97 |  |  | 21.95 | 21.99 | 1 | 0.97 | 1 | 0.905 | 1.065 |  |  | 要求按EN1254-1：1998环规通规通止规止 | 0.024 | 0.01 | #N/A | 44189 | （旋压） |  |  | 不退火 |  | #N/A
C7200000150300018 | A720000015030 | CA22*18-AK | 承插口大小头22*18-AK | AK | 17.7 | 18.231 | 22.1 | 33.5 | 19.75364 | 20.36458 | 20.4664 | 02202-22*18-AK | 直管 | TP2 | H80 | 21.97*1 | 5000 | 0 |  |  | 外径21.97±0.02（要求按EN1254-1：1998环规通规通止规止） |  |  |  |  | 21.97 |  |  | 21.95 | 21.99 | 1 | 0.97 | 1 | 0.905 | 1.065 |  |  | 要求按EN1254-1：1998环规通规通止规止 | 0.024 | 0.01 | #N/A | 44189 | （旋压） |  |  | 不退火 |  | #N/A
C7200000150310018 | A720000015031 | CA28*14-AK | 承插口大小头28*14-AK | AK | 24.9 | 25.647 | 29.8 | 35.5 | 26.8784 | 27.70969 | 27.84824 | 02202-28*14-AK | 直管 | TP2 | H80 | 27.97*1 | 5000 | 0 |  |  | 外径27.97±0.02（要求按EN1254-1：1998环规通规通止规止） |  |  |  |  | 27.97 |  |  | 27.95 | 27.99 | 1 | 0.97 | 1 | 0.905 | 1.065 |  |  | 要求按EN1254-1：1998环规通规通止规止 | 0.024 | 0.015 | #N/A | 44189 | （旋压） |  |  | 不退火 |  | #N/A
C7200000150320018 | A720000015032 | CA28*15-AK | 承插口大小头28*15-AK | AK | 25.4 | 26.162 | 29.8 | 35.5 | 26.8784 | 27.70969 | 27.84824 | 02202-28*15-AK | 直管 | TP2 | H80 | 27.97*1 | 5000 | 0 |  |  | 外径27.97±0.02（要求按EN1254-1：1998环规通规通止规止） |  |  |  |  | 27.97 |  |  | 27.95 | 27.99 | 1 | 0.97 | 1 | 0.905 | 1.065 |  |  | 要求按EN1254-1：1998环规通规通止规止 | 0.024 | 0.015 | #N/A | 44189 | （旋压） |  |  | 不退火 |  | #N/A
C7200000150330018 | A720000015033 | CA28*16-AK | 承插口大小头28*16-AK | AK | 25.9 | 26.677 | 30.6 | 36.5 | 27.6148 | 28.46886 | 28.61121 | 02202-28*16-AK | 直管 | TP2 | H80 | 27.97*1 | 5000 | 0 |  |  | 外径27.97±0.02（要求按EN1254-1：1998环规通规通止规止） |  |  |  |  | 27.97 |  |  | 27.95 | 27.99 | 1 | 0.97 | 1 | 0.905 | 1.065 |  |  | 要求按EN1254-1：1998环规通规通止规止 | 0.024 | 0.01 | #N/A | 44189 | （旋压） |  |  | 不退火 |  | #N/A
C7200000150340018 | A720000015034 | CA28*18-AK | 承插口大小头28*18-AK | AK | 26.4 | 27.192 | 32.1 | 38.5 | 29.08758 | 29.9872 | 30.13714 | 02202-28*18-AK | 直管 | TP2 | H80 | 27.97*1 | 5000 | 0 |  |  | 外径27.97±0.02（要求按EN1254-1：1998环规通规通止规止） |  |  |  |  | 27.97 |  |  | 27.95 | 27.99 | 1 | 0.97 | 1 | 0.905 | 1.065 |  |  | 要求按EN1254-1：1998环规通规通止规止 | 0.024 | 0.01 | #N/A | 44189 | （旋压） |  |  | 不退火 |  | #N/A
C7200000150350018 | A720000015035 | CA35*15-AK | 承插口大小头28*22-AK | AK | 31.2 | 32.136 | 37.5 | 40.5 | 34.94897 | 36.02986 | 36.21001 | 02202-28*22-AK | 直管 | TP2 | H80 | 27.97*1.15 | 5000 | 0 |  |  | 外径27.97±0.02，极限公差±0.05（要求按EN1254-1：1998环规通规通止规止） |  |  |  |  | 27.97 |  |  | 27.95 | 27.99 | 1.15 | 1.12 | 1.15 | 1.08 | 1.19 |  |  | 要求按EN1254-1：1998环规通规通止规止 | 0.03 | 0.01 | #N/A |  |  |  |  | 不退火 |  | #N/A
C7200000150360018 | A720000015036 | CA35*18-AK | 承插口大小头35*15-AK | AK | 42.5 | 43.775 | 47.7 | 43.5 | 43.66115 | 45.0115 | 45.23655 | 02202-35*15-AK | 直管 | TP2 | H80 | 34.96*1.06 | 4970 | 0 |  |  | 外径34.96+0.02/-0.02（要求按EN1254环规通规通止规止） |  |  |  |  | 34.96 |  |  | 34.94 | 34.98 | 1.06 | 1.05 | 1.07 | 1 | 1.14 |  |  | 要求按EN1254环规通规通止规止 | 0.025 | 0.01 | #N/A | 44189 | （旋压） |  |  | 不退火 |  | #N/A
C7200000150370018 | A720000015037 | CA35*22-AK | 承插口大小头35*18-AK | AK | 42.5 | 43.775 | 49.2 | 45 | 45.13288 | 46.52874 | 46.76138 | 02202-35*18-AK | 直管 | TP2 | H80 | 34.96*1.06 | 4970 | 0 |  |  | 外径34.96+0.02/-0.02（要求按EN1254环规通规通止规止） |  |  |  |  | 34.96 |  |  | 34.94 | 34.98 | 1.06 | 1.05 | 1.07 | 1 | 1.14 |  |  | 要求按EN1254环规通规通止规止 | 0.025 | 0.01 | #N/A | 44189 | （旋压） |  |  | 不退火 |  | #N/A
C7200000150380018 | A720000015038 | CA35*22-AK | 承插口大小头35*22-AK | AK | 42.5 | 43.775 | 49.2 | 45 | 45.13288 | 46.52874 | 46.76138 | 02202-35*22-AK | 直管 | TP2 | H80 | 34.96*1.06 | 4970 | 0 |  |  | 外径34.96+0.02/-0.02（要求按EN1254环规通规通止规止） |  |  |  |  | 34.96 |  |  | 34.94 | 34.98 | 1.06 | 1.05 | 1.07 | 1 | 1.14 |  |  | 要求按EN1254环规通规通止规止 | 0.025 | 0.01 | #N/A | 44189 | （旋压） | 是 |  | 不退火 |  | #N/A
C7200000150390018 | A720000015039 | CA35*28-AK | 承插口大小头35*28-AK | AK | 44.5 | 45.835 | 51.8 | 47.5 | 47.58575 | 49.05747 | 49.30276 | 02202-35*28-AK | 直管 | TP2 | H80 | 34.96*1.06 | 4970 | 0 |  |  | 外径34.96+0.02/-0.02（要求按EN1254环规通规通止规止） |  |  |  |  | 34.96 |  |  | 34.94 | 34.98 | 1.06 | 1.05 | 1.07 | 1 | 1.14 |  |  | 要求按EN1254环规通规通止规止 | 0.025 | 0.01 | #N/A | 44189 | （旋压） | 是 |  | 不退火 |  | #N/A
C7200000150400018 | A720000015040 | CA42*15-AK | 承插口大小头42*15-AK | AK | 60.1 | 61.903 | 68.8 | 48.5 | 64.50218 | 66.49709 | 66.82958 | 02202-42*15-AK | 直管 | TP2 | H80 | 41.96*1.17 | 5000 | 0 |  |  | 外孔41.96+0.02/-0.02（要求按EN1254-1:1998环规通规通止规止） |  |  |  |  | 41.96 |  |  | 41.94 | 41.98 | 1.17 | 1.13 | 1.17 | 1.06 | 1.24 |  |  | 要求按EN1254-1:1998环规通规通止规止 | 0.03 | 0.01 | #N/A | 44189 | （旋压） |  |  | 不退火 |  | #N/A
C7200000150410018 | A720000015041 | CA42*22-AK | 承插口大小头42*22-AK | AK | 62.6 | 64.478 | 75.5 | 52.5 | 69.71448 | 71.87059 | 72.22995 | 02202-42*22-AK | 直管 | TP2 | H80 | 41.96*1.17 | 5000 | 0 |  |  | 外孔41.96+0.02/-0.02（要求按EN1254-1:1998环规通规通止规止） |  |  |  |  | 41.96 |  |  | 41.94 | 41.98 | 1.17 | 1.13 | 1.17 | 1.06 | 1.24 |  |  | 要求按EN1254-1:1998环规通规通止规止 | 0.03 | 0.01 | #N/A | 44189 | （旋压） |  |  | 不退火 |  | #N/A
C7200000150420018 | A720000015042 | CA42*28-AK | 承插口大小头42*28-AK | AK | 64.1 | 66.023 | 71.5 | 49.5 | 65.80525 | 67.84047 | 68.17967 | 02202-42*28-AK | 直管 | TP2 | H80 | 41.96*1.17 | 5000 | 0 |  |  | 外孔41.96+0.02/-0.02（要求按EN1254-1:1998环规通规通止规止） |  |  |  |  | 41.96 |  |  | 41.94 | 41.98 | 1.17 | 1.13 | 1.17 | 1.06 | 1.24 |  |  | 要求按EN1254-1:1998环规通规通止规止 | 0.03 | 0.01 | #N/A | 44768 | （旋压） |  |  | 不退火 |  | #N/A
C7200000150430018 | A720000015043 | CA42*35-AK | 承插口大小头42*35-AK | AK | 71.6 | 73.748 | 85.8 | 58.5 | 77.53292 | 79.93085 | 80.3305 | 02202-42*35-AK | 直管 | TP2 | H80 | 41.96*1.17 | 5000 | 0 |  |  | 外孔41.96+0.02/-0.02（要求按EN1254-1:1998环规通规通止规止） |  |  |  |  | 41.96 |  |  | 41.94 | 41.98 | 1.17 | 1.13 | 1.17 | 1.06 | 1.24 |  |  | 要求按EN1254-1:1998环规通规通止规止 | 0.03 | 0.01 | #N/A | 44189 | （旋压） | 是 |  | 不退火 |  | #N/A
C7200000150440018 | A720000015044 | CA54*15-AK | 承插口大小头54*15-AK | AK | 102.5 | 105.575 | 121 | 58.5 | 110.3823 | 113.7962 | 114.3652 | 02202-54*15-AK | 直管 | TP2 | H80 | 53.96*1.29 | 5100 | 0 |  |  | 外径53.96±0.02（要求按EN1254-1：1998环规通规通止规止） |  |  |  |  | 53.96 |  |  | 53.94 | 53.98 | 1.29 | 1.27 | 1.29 | 1.2 | 1.36 |  |  | 要求按EN1254-1：1998环规通规通止规止 | 0.03 | 0.013 | #N/A | 44189 |  |  |  | 不退火 |  | #N/A
C7200000150450018 | A720000015045 | CA54*22-AK | 承插口大小头54*22-AK | AK | 104.2 | 107.326 | 123.3 | 59.5 | 112.2375 | 115.7088 | 116.2873 | 02202-54*22-AK | 直管 | TP2 | H80 | 53.96*1.29 | 5100 | 0 |  |  | 外径53.96±0.02（要求按EN1254-1：1998环规通规通止规止） |  |  |  |  | 53.96 |  |  | 53.94 | 53.98 | 1.29 | 1.27 | 1.29 | 1.2 | 1.36 |  |  | 要求按EN1254-1：1998环规通规通止规止 | 0.03 | 0.01 | #N/A | 44189 | （旋压） |  |  | 不退火 |  | #N/A
C7200000150460018 | A720000015046 | CA54*28-AK | 承插口大小头54*28-AK | AK | 104 | 107.12 | 120.7 | 59.5 | 112.2375 | 115.7088 | 116.2873 | 02202-54*28-AK | 直管 | TP2 | H80 | 53.96*1.29 | 5100 | 0 |  |  | 外径53.96±0.02（要求按EN1254-1：1998环规通规通止规止） |  |  |  |  | 53.96 |  |  | 53.94 | 53.98 | 1.29 | 1.27 | 1.29 | 1.2 | 1.36 |  |  | 要求按EN1254-1：1998环规通规通止规止 | 0.03 | 0.025 | #N/A | 44680 | （旋压） |  |  | 不退火 |  | #N/A
C7200000150470018 | A720000015047 | CA54*35-AK | 承插口大小头54*35-AK | AK | 113.2 | 116.596 | 135.9 | 67.5 | 127.0788 | 131.0091 | 131.6642 | 02202-54*35-AK | 直管 | TP2 | H80 | 53.96*1.29 | 5100 | 0 |  |  | 外径53.96±0.02（要求按EN1254-1：1998环规通规通止规止） |  |  |  |  | 53.96 |  |  | 53.94 | 53.98 | 1.29 | 1.27 | 1.29 | 1.2 | 1.36 |  |  | 要求按EN1254-1：1998环规通规通止规止 | 0.03 | 0.01 | #N/A | 44189 | （旋压） |  |  | 不退火 |  | #N/A
C7200000150480018 | A720000015048 | CA54*42-AK | 承插口大小头54*42-AK | AK | 122.2 | 125.866 | 135.9 | 67.5 | 127.0788 | 131.0091 | 131.6642 | 02202-54*42-AK | 直管 | TP2 | H80 | 53.96*1.29 | 5100 | 0 |  |  | 外径53.96±0.02（要求按EN1254-1：1998环规通规通止规止） |  |  |  |  | 53.96 |  |  | 53.94 | 53.98 | 1.29 | 1.27 | 1.29 | 1.2 | 1.36 |  |  | 要求按EN1254-1：1998环规通规通止规止 | 0.025 | 0.01 | #N/A | 44189 | （旋压） |  |  | 不退火 |  | #N/A
C7200000800400018 | A720000080040 | T12-AS | 正三通12-AS | AS | 12.7 | 13.081 | 14.7 | 62 | 13.47319 | 13.88989 | 13.95934 | 04201-12-AS | 直管 | TP2 | H80 | 12.7*0.65 | 5000 | 0 |  | 9030 | [5 empty] | 12.7 |  |  | 12.68 | 12.73 | 0.65 | 0.63 | 0.65 | 0.59 | 0.69 |  |  |  | 0.03 | 0.01 | #N/A | 43951 |  |  |  | 退火 | 500-510℃，32min | #N/A
C7200000800430018 | A720000080043 | T18-CB | 正三通18-CB | CB | 24.7 | 25.441 | 27.1 | 80 | 24.85442 | 25.62312 | 25.75123 | 04201-18-CB | 直管 | TP2 | H80 | 19.33*0.6 | 5000 | 0 |  |  | 内孔18.13+0.02/-0.02（要求按EN1254通规通止规止） |  |  |  |  | 19.33 | 18.11 | 18.15 |  |  | 0.6 | 0.58 | 0.6 | 0.54 | 0.64 |  |  | 要求按EN1254通规通止规止（生产三通时，原材料无需检测内孔；生产直接/大小头时，原材料无需检测外径） | 0.05 | 0.035 | [5 empty] | 退火 | 380-400℃，32min | #N/A
C7200000800460018 | A720000080046 | T28-CB-NF | 正三通28-CB-NF | CB-NF | 69.7 | 71.791 | 81.1 | 117.5 | 74.54705 | 76.85263 | 77.23689 | 04201-28-CB-NF | 直管 | TP2 | H80 | 29.6*0.8 | 5000 | 0 |  | 9030 | [5 empty] | 29.6 | 0 | 0 | 29.58 | 29.63 | 0.8 | 0.78 | 0.8 | 0.7098 | 0.872 |  |  |  | 0.035 | 0.037 | #N/A | 44879 | （一体机） | 是 |  | 退火 | 380-400℃，32min | 29.6*0.8
C7200000820430018 | A720000082043 | T22*15-CB-NF | 中小三通22*15-CB-NF | CB-NF | 33.3 | 34.299 | 34.6 | 78 | 33.47197 | 34.50718 | 34.67972 | 04202-22*15-CB-NF | 盘管 | TP2 | O50 | 23.5*0.68 | 无 | 0 |  | 9030 | [5 empty] | 23.5 |  |  | 23.43 | 23.5 | 0.68 | 0.66 | 0.68 | 0.62 | 0.72 |  |  |  | 0.03 | 0.013 | #N/A | 44087 |  | 是 |  | 不退火 |  | #N/A
C7200000820440018 | A720000082044 | T28*22-CB-NF | 中小三通28*22-CB-NF | CB-NF | 53.9 | 55.517 | 64.4 | 100 | 58.89508 | 60.71658 | 61.02016 | 04202-28*22-CB-NF | 直管 | TP2 | H80 | 29.6*0.74 | 5000 | 0 |  | 9030 | [5 empty] | 29.6 | 0 | 0 | 29.58 | 29.63 | 0.74 | 0.72 | 0.74 | 0.6552 | 0.8066 |  |  |  | 0.03 | 0.04 | #N/A | 44879 |  |  |  | 退火 | 380-400℃，32min | 29.6*0.74
C7200000840100018 | A720000084010 | T15*15*18-CB | 中大三通15*15*18-CB | CB | 32.5 | 33.475 | 38 | 100 | 34.63703 | 35.70828 | 35.88682 | 04203-15*15*18-CB | 盘管 | TP2 | O50 | 16.5*0.8 | 无 | 0 |  | 9031 | [5 empty] | 16.5 |  |  | 16.49 | 16.53 | 0.8 | 0.78 | 0.8 | 0.74 | 0.84 |  |  |  | 0.03 | 0.01 | #N/A |  |  |  |  | 不退火 |  | #N/A
C7200000840110018 | A720000084011 | T15*15*22-CB | 中大三通15*15*22-CB | CB | 39 | 40.17 | 44.5 | 104 | 41.54199 | 42.82679 | 43.04093 | 04203-15*15*22-CB | 直管 | TP2 | H80 | 17*0.9 | 5000 | 0 |  | 9030 | [5 empty] | 17 |  |  | 16.96 | 17.04 | 0.9 | 0.88 | 0.9 | 0.82 | 0.96 |  |  |  | 0.032 | 0.048 | #N/A | 44098 |  |  |  | 退火 | 500-510℃，32min | #N/A
C7200000860130018 | A720000086013 | T22*15*22-CB | 边小三通22*15*22-CB | CB | 43.5 | 44.805 | 48.81 | 110 | 47.03023 | 48.48478 | 48.7272 | 04204-22*15*22-CB | 盘管 | TP2 | O50 | 23.5*0.68 | 无 | 0 |  | 9030 | [5 empty] | 23.5 |  |  | 23.43 | 23.5 | 0.68 | 0.66 | 0.68 | 0.62 | 0.72 |  |  |  | 0.03 | 0.028 | #N/A | 43913 |  |  |  | 不退火 |  | #N/A
C7200000860140018 | A720000086014 | T22*15*22-FX | 边小三通22*15*22-FX | FX | 52.5 | 54.075 | 57.3 | 109 | 54.54289 | 56.22978 | 56.51093 | 04204-22*15*22-FX | 盘管 | TP2 | O50 | 23.5*0.8 | 无 | 0 |  | 9031 | [5 empty] | 23.5 |  |  | 23.43 | 23.5 | 0.8 | 0.78 | 0.8 | 0.74 | 0.84 |  |  |  | 0.05 | 0.02 | [5 empty] | 不退火 |  | #N/A
C7200000880230018 | A720000088023 | T18*15*22-CB | 异径三通18*15*22-CB | CB | 42.2 | 43.466 | 50 | 120 | 47.8722 | 49.35278 | 49.59955 | 04205-18*15*22-CB | 直管 | TP2 | H80 | 17*0.9 | 5000 | 0 |  | 9030 | [5 empty] | 17 |  |  | 16.96 | 17.04 | 0.9 | 0.88 | 0.9 | 0.82 | 0.96 |  |  |  | 0.028 | 0.01 | #N/A |  |  |  |  | 退火 | 500-510℃，32min | #N/A
C7200000880240018 | A720000088024 | T22*15*15-CB-NF | 异径三通22*15*15-CB-NF | CB-NF | 36 | 37.08 | 40.02 | 90 | 38.55632 | 39.74878 | 39.94753 | 04205-22*15*15-CB-NF | 盘管 | TP2 | O50 | 23.5*0.68 | 无 | 0 |  | 9030 | [5 empty] | 23.5 |  |  | 23.43 | 23.5 | 0.68 | 0.66 | 0.68 | 0.62 | 0.72 |  |  |  | 0.028 | 0.013 | #N/A | 43969 |  |  |  | 不退火 |  | #N/A
C7200000200370018 | A720000020037 | 90°L12-AS | 90°双承口弯头12-AS | AS | 7.5 | 7.725 | 9.8 | 36 | 9.054417 | 9.334451 | 9.381123 | 03291-12-AS | 盘管 | TP2 | O50 | 12.7*0.75 | 无 | 0 |  | 9030 | [5 empty] | 12.7 |  |  | 12.68 | 12.73 | 0.75 | 0.73 | 0.75 | 0.68 | 0.8 |  |  | 退火温度380-400℃，32min | 0.035 | 0.01 | #N/A | 44397 |  |  |  | 不退火 |  | #N/A
C7200000200380018 | A720000020038 | 90°L15-CB-TW | 90°双承口弯头15-CB-TW | CB-TW | 7.6 | 7.828 | 10 | 36/51.5 | 9.39613 | 9.686731 | 9.735165 | 03291-15-CB-TW | 盘管 | TP2 | O50 | 15.88*0.5 | 无 | 0 |  | 9030 | [5 empty] | 15.88 |  |  | 15.83 | 15.88 | 0.5 | 0.48 | 0.5 | 0.45 | 0.53 |  |  | 退火温度380-400℃，32min | 0.05 | 0.025 | #N/A | 44827 |  |  |  | 不退火 |  | #N/A
C7200000200390018 | A720000020039 | 90°L15-CS | 90°双承口弯头15-CS | CS | 7 | 7.21 | 9.5 | 34.5/50 | 8.924 | 9.2 | 9.246 | 03291-15-CS | 盘管 | TP2 | O50 | 15.88*0.5 | 无 | 0 |  | 9030 | [5 empty] | 15.88 |  |  | 15.83 | 15.88 | 0.5 | 0.48 | 0.5 | 0.45 | 0.53 |  |  | 退火温度380-400℃，32min | 0.06 | 0.025 | #N/A | 44811 |  | 是 |  | 不退火 |  | #N/A
C7200000200400018 | A720000020040 | 90°L18-CB | 90°双承口弯头18-CB | CB | 14.4 | 14.832 | 17.6 | 44/62 | 16.62785 | 17.14212 | 17.22783 | 03291-18-CB | 盘管 | TP2 | O50 | 18*0.65 | 无 | 0 |  | 9030 | [5 empty] | 18 |  |  | 17.96 | 18.04 | 0.65 | 0.63 | 0.65 | 0.59 | 0.69 |  |  | 退火380-400℃，32min | 0.05 | 0.011 | #N/A | 44817 |  |  |  | 不退火 |  | #N/A
C7200000200410018 | A720000020041 | 90°L22-CB | 90°双承口弯头22-CB | CB | 23 | 23.69 | 28.1 | 49.5/73 | 26.37506 | 27.19079 | 27.32674 | 03291-22-CB | 盘管 | TP2 | O50 | 23.5*0.68 | 无 | 0 |  | 9030 | [5 empty] | 23.5 |  |  | 23.43 | 23.5 | 0.68 | 0.66 | 0.68 | 0.62 | 0.72 |  |  |  | 0.04 | 0.03 | #N/A | 44154 |  |  |  | 不退火 |  | #N/A
C7200000200420018 | A720000020042 | 90°L28-CB | 90°双承口弯头28-CB | CB | 41.7 | 42.951 | 53.2 | 63/93 | 49.69803 | 51.23508 | 51.49126 | 03291-28-CB | 直管 | TP2 | H80 | 29.6*0.8 | 无 | 0 |  | 9030 | [5 empty] | 29.6 | 0 | 0 | 29.58 | 29.63 | 0.8 | 0.78 | 0.8 | 0.7098 | 0.872 |  |  |  | 0.025 | 0.01 | #N/A | 44879 |  |  |  | 退火 | 380-400℃，32min | 29.6*0.8
C7200000200430018 | A720000020043 | 90°L135-FX | 90°双承口弯头35-FX | FX | 77 | 79.31 | 97.5 | 75/106 | 87.9414 | 90.66124 | 91.11454 | 03291-35-FX | 直管 | TP2 | H80 | 36.2*1 | 无 | 0 |  | 9030 | [5 empty] | 36.2 | 0 | 0 | 36.13 | 36.27 | 1 | 0.98 | 1 | 0.8918 | 1.09 |  |  |  | 0.03 | 0.03 | #N/A | 44879 |  | 是 |  | 退火 | 380-400℃，32min | 36.2*1
C7200000216180018 | A720000021618 | 90°CL15-CB | 90°承插口弯头15-CB | CB | 9.1 | 9.373 | 11.2 | 41.5/57 | 10.55096 | 10.87728 | 10.93167 | 03292-15-CB | 盘管 | TP2 | O50 | 15.88*0.5 | 无 | 0 |  | 9030 | [5 empty] | 15.88 |  |  | 15.83 | 15.88 | 0.5 | 0.48 | 0.5 | 0.45 | 0.53 |  |  | 退火温度380-400℃，32min | 0.03 | 0.05 | #N/A | 44490 |  | 是 |  | 不退火 |  | #N/A
C7200000216190018 | A720000021619 | 90°CL18-CB | 90°承插口弯头18-CB | CB | 15.5 | 15.965 | 18.9 | 47/65 | 17.55162 | 18.09446 | 18.18493 | 03292-18-CB | 盘管 | TP2 | O50 | 18*0.65 | 无 | 0 |  | 9030 | [5 empty] | 18 |  |  | 17.96 | 18.04 | 0.65 | 0.63 | 0.65 | 0.59 | 0.69 |  |  |  | 0.05 | 0.01 | #N/A | 44712 |  |  |  | 退火 | 380-400℃，32min | #N/A
C7200000216200018 | A720000021620 | 90°CL22-CB-TW | 90°承插口弯头22-CB-TW | CB-TW | 24.2 | 24.926 | 30.7 | 56/79.5 | 29.12909 | 30.02999 | 30.18014 | 03292-22-CB-TW | 盘管 | TP2 | O50 | 23.5*0.68 | 无 | 0 |  | 9030 | 内孔22.14+0.04/-0.01（要求按EN1254通规通止规止） |  |  |  |  | 23.5 |  |  | 23.43 | 23.5 | 0.68 | 0.66 | 0.68 | 0.62 | 0.72 |  |  | 380-400℃，32min | 0.03 | 0.01 | #N/A | 44680 |  |  |  | 不退火 |  | #N/A
C7200000216210018 | A720000021621 | 90°CL22-FX | 90°承插口弯头22-FX | FX | 29 | 29.87 | 33.5 | 56/79.5 | 31.61595 | 32.59377 | 32.75674 | 03292-22-FX | 盘管 | TP2 | O50 | 23.5*0.74 | 无 | 0 |  | 9030 | [5 empty] | 23.5 |  |  | 23.43 | 23.5 | 0.74 | 0.72 | 0.74 | 0.68 | 0.78 |  |  |  | 0.03 | 0.01 | #N/A | 44382 |  |  |  | 不退火 |  | #N/A
C7200000216220018 | A720000021622 | 90°CL28-FX | 90°承插口弯头28-FX | FX | 48.6 | 50.058 | 57.2 | 67/97 | 52.21439 | 53.82926 | 54.09841 | 03292-28-FX | 直管 | TP2 | H80 | 29.6*0.8 | 无 | 0 |  | 9030 | [5 empty] | 29.6 | 0 | 0 | 29.58 | 29.63 | 0.8 | 0.78 | 0.8 | 0.7098 | 0.872 |  |  |  | 0.03 | 0.01 | #N/A | 44879 |  |  |  | 退火 | 380-400℃，32min | 29.6*0.8
C7200000248230018 | A720000024823 | 45°L15-CB-NF | 45°双承口弯头15-CB-NF | CB-NF | 7.5 | 7.725 | 9 | 39.5 | 8.50376 | 8.766763 | 8.810596 | 03241-15-CB-NF | 直管 | TP2 | H80 | 15.88*0.5 | 无 | 0 |  | 9030 | [5 empty] | 15.88 |  |  | 15.83 | 15.88 | 0.5 | 0.48 | 0.5 | 0.45 | 0.53 |  |  |  | 0.025 | 0.01 | #N/A | 44817 |  |  |  | 退火 | 380-400℃，32min | #N/A
C7200000248240018 | A720000024824 | 45°L15-CCB | 45°双承口弯头15-CCB | CCB | 6.3 | 6.489 | 7.4 | 40 | 7.100479 | 7.320081 | 7.356682 | 03241-15-CCB | 直管 | TP2 | H80 | 15.88*0.41 | 无 | 0 |  | 9030 | [5 empty] | 15.88 |  |  | 15.83 | 15.88 | 0.41 | 0.4 | 0.42 | 0.37 | 0.45 |  |  |  | 0.05 | 0.03 |  | 44744 |  |  |  | 退火 | 380-400℃，32min | #N/A
C7200000248250018 | A720000024825 | 45°L22-CB-NF | 45°双承口弯头22-CB-NF | CB-NF | 19.5 | 20.085 | 24.2 | 53 | 22.87957 | 23.58719 | 23.70513 | 03241-22-CB-NF | 直管 | TP2 | H80 | 23.5*0.68 | 无 | 0 |  | 9030 | 内孔22.14+0.04/-0.01（要求按EN1254通规通止规止） |  |  |  |  | 23.5 | 22.13 | 22.18 |  |  | 0.68 | 0.66 | 0.68 | 0.62 | 0.72 |  |  |  | 0.025 | 0.01 | #N/A | 44826 |  |  |  | 退火 | 380-400℃，32min | #N/A
C7200000248260018 | A720000024826 | 45°L22-CCB | 45°双承口弯头22-CCB | CCB | 16.2 | 16.686 | 19.9 | 53 | 18.61096 | 19.18656 | 19.28249 | 03241-22-CCB | 直管 | TP2 | H80 | 23.5*0.55 | 无 | 0 |  | 9030 | [5 empty] | 23.5 |  |  | 23.43 | 23.5 | 0.55 | 0.53 | 0.55 | 0.49 | 0.59 |  |  |  | 0.05 | 0.03 |  | 44751 |  |  |  | 退火 | 380-400℃，32min | #N/A
C7200000248270018 | A720000024827 | 45°L28-CB | 45°双承口弯头28-CB | CB | 34.9 | 35.947 | 45 | 66.5 | 42.46351 | 43.77681 | 43.9957 | 03241-28-CB | 直管 | TP2 | H80 | 29.6*0.8 | 无 | 0 |  | 9030 | [5 empty] | 29.6 | 0 | 0 | 29.58 | 29.63 | 0.8 | 0.78 | 0.8 | 0.7098 | 0.872 |  |  |  | 0.025 | 0.01 | #N/A | 44879 |  |  |  | 退火 | 380-400℃，32min | 29.6*0.8
C7200000030430018 | A720000003043 | H12-AS | 滚槽直接12-AS | AS | 3.7 | 3.811 | 4.5 | 17.2 | 3.795602 | 3.912992 | 3.932557 | 01203-12-AS | 直管 | TP2 | H80 | 13.33*0.6 | 5000 | 0 |  | 9030 | 内孔12.13+0.02/-0.02（要求按EN1254通规通止规止） |  |  |  |  | 13.33 | 12.11 | 12.15 |  |  | 0.6 | 0.58 | 0.6 | 0.55 | 0.63 |  |  | 要求按EN1254通规通止规止 | 0.021 | 0.01 | #N/A | 2020/2/14新增 |  |  |  | 不退火 |  | #N/A
C7200000030440018 | A720000003044 | H15-CB-NF | 滚槽直接15-CB-NF | CB-NF | 5.8 | 5.974 | 6.15 | 23.3 | 5.729256 | 5.90645 | 5.935982 | 01203-15-CB-NF | 直管 | TP2 | H80 | 16.25*0.55 | 5000 | 0 |  | 9030 | 内孔15.15+0.01/-0.03（要求按EN1254通规通止规止） |  |  |  |  | 16.25 | 15.12 | 15.16 |  |  | 0.55 | 0.53 | 0.55 | 0.5 | 0.58 |  |  | 1、要求按EN1254通规通止规止，生产三通时，原材料无需检测内孔；生产直接/大小头时，原材料无需检测外径） 2、产品原料要求长度6米长，减少料头料尾的报废 | 0.021 | 0.01 | #N/A | 44550 |  | 是 |  | 不退火 |  | #N/A
C7200000030450018 | A720000003045 | H15-CCB | 滚槽直接15-CCB | CCB | 4.4 | 4.532 | 4.6 | 23.8 | 4.314358 | 4.447792 | 4.470031 | 01203-15-CCB | 直管 | TP2 | H80 | 15.95*0.41 | 5000 | 0 |  | 9030 | 内孔15.15+0.01/-0.03（要求按EN1254通规通止规止） |  |  |  |  | 15.95 | 15.12 | 15.15 |  |  | 0.41 | 0.4 | 0.42 | 0.38 | 0.44 |  |  | 1、要求按EN1254-1：1998环规通规通止规止 2、产品原料要求长度6米长，减少料头料尾的报废 | 0.05 | 0.01 |  | 2020/9/29新增 |  |  |  | 不退火 |  | #N/A
C7200000030460018 | A720000003046 | H18-CB | 滚槽直接18-CB | CB | 8.7 | 8.961 | 9 | 27 | 8.591652 | 8.857373 | 8.90166 | 01203-18-CB | 直管 | TP2 | H80 | 19.33*0.6 | 5000 | 0 |  | 9030 | 内孔18.13+0.02/-0.02（要求按EN1254通规通止规止） |  |  |  |  | 19.33 | 18.11 | 18.15 |  |  | 0.6 | 0.58 | 0.6 | 0.54 | 0.64 |  |  | 要求按EN1254通规通止规止（生产三通时，原材料无需检测内孔；生产直接/大小头时，原材料无需检测外径） | 0.05 | 0.01 | #N/A | 44832 |  |  |  | 不退火 |  | #N/A
C7200000030470018 | A720000003047 | H22-CB-NF | 滚槽直接22-CB-NF | CB-NF | 14.4 | 14.832 | 15 | 32 | 13.98196 | 14.41439 | 14.48647 | 01203-22-CB-NF | 直管 | TP2 | H80 | 23.5*0.68 | 5000 | 0 |  | 9030 | 内孔22.14+0.04/-0.01（要求按EN1254通规通止规止） |  |  |  |  | 23.5 | 22.13 | 22.18 |  |  | 0.68 | 0.66 | 0.68 | 0.62 | 0.72 |  |  | 1、要求按EN1254通规通止规止 2、产品原料要求长度6米长，减少料头料尾的报废 | 0.021 | 0.01 | #N/A | 44087 |  | 是 |  | 不退火 |  | #N/A
C7200000030480018 | A720000003048 | H22-CCB | 滚槽直接22-CCB | CCB | 12 | 12.36 | 12.7 | 33 | 11.8115 | 12.1768 | 12.23768 | 01203-22-CCB | 直管 | TP2 | H80 | 23.28*0.56 | 5000 | 0 |  | 9030 | 内孔22.15+0.03/-0.01（要求按EN1254-1：1998通规通止规止） |  |  |  |  | 23.28 | 22.14 | 22.18 |  |  | 0.56 | 0.54 | 0.56 | 0.5 | 0.6 |  |  | 1、要求按EN1254-1：1998通规通止规止 2、产品原料要求长度6米长，减少料头料尾的报废 | 0.05 | 0.01 |  | 2020/9/15新增 |  |  |  | 不退火 |  | #N/A
C7200000030490018 | A720000003049 | H28-CB | 滚槽直接28-CB | CB | 27.1 | 27.913 | 27.5 | 39 | 26.2613 | 27.0735 | 27.20887 | 01203-28-CB | 直管 | TP2 | H80 | 29.8*0.83 | 5000 | 0 |  | 9030 | 内孔28.14+0.04/0（要求按ASME B16.22-2013通规通止规止） |  |  |  |  | 29.8 | 28.14 | 28.18 | 0 | 0 | 0.83 | 0.81 | 0.83 | 0.7371 | 0.9047 |  |  | 要求按EN1254通规通止规止(用于三通时原材料无需通规通止规止） | 0.021 | 0.01 | #N/A | 44879 |  | 是 |  | 不退火 |  | 29.8*0.83
C7200000030500018 | A720000003050 | H28-COM | 滚槽直接28-COM | COM | 28 | 28.84 | 28.2 | 40 | 26.91783 | 27.75034 | 27.88909 | 01203-28-COM | 直管 | TP2 | H80 | 29.8*0.83 | 5000 | 0 |  | 9030 | 内孔28.14+0.04/0（要求按ASME B16.22-2013通规通止规止） |  |  |  |  | 29.8 | 28.14 | 28.18 | 0 | 0 | 0.83 | 0.81 | 0.83 | 0.7371 | 0.9047 |  |  | 要求按EN1254通规通止规止(用于三通时原材料无需通规通止规止） | 0.021 | 0.01 | #N/A | 44879 |  |  |  | 不退火 |  | 29.8*0.83
C7200000000120018 | A720000000012 | GH15-CB-NF | 直通直接15-CB-NF | CB-NF | 5.5 | 5.665 | 5.6 | 21.2 | 5.234135 | 5.396016 | 5.422996 | 01201-15-CB-NF | 直管 | TP2 | H80 | 16.25*0.55 | 5000 | 0 |  | 9030 | 内孔15.15+0.01/-0.03（要求按EN1254通规通止规止） |  |  |  |  | 16.25 | 15.12 | 15.16 |  |  | 0.55 | 0.53 | 0.55 | 0.5 | 0.58 |  |  | 1、要求按EN1254通规通止规止，生产三通时，原材料无需检测内孔；生产直接/大小头时，原材料无需检测外径） 2、产品原料要求长度6米长，减少料头料尾的报废 | 0.021 | 0.01 | #N/A | 44043 |  |  |  | 不退火 |  | #N/A
C7200000000130018 | A720000000013 | GH22-CB-NF | 直通直接22-CB-NF | CB-NF | 13.7 | 14.111 | 15 | 30.8 | 13.47353 | 13.89023 | 13.95968 | 01201-22-CB-NF | 直管 | TP2 | H80 | 23.5*0.68 | 5000 | 0 |  | 9030 | 内孔22.14+0.04/-0.01（要求按EN1254通规通止规止） |  |  |  |  | 23.5 | 22.13 | 22.18 |  |  | 0.68 | 0.66 | 0.68 | 0.62 | 0.72 |  |  | 1、要求按EN1254通规通止规止 2、产品原料要求长度6米长，减少料头料尾的报废 | 0.021 | 0.01 | #N/A | 44087 |  |  |  | 不退火 |  | #N/A
C7200000000140018 | A720000000014 | GH28-CB | 直通直接28-CB | CB | 25.4 | 26.162 | 26.9 | 36.8 | 24.81693 | 25.58446 | 25.71238 | 01201-28-CB | 直管 | TP2 | H80 | 29.8*0.83 | 5000 | 0 |  | 9030 | 内孔28.14+0.04/0（要求按ASME B16.22-2013通规通止规止） |  |  |  |  | 29.8 | 28.14 | 28.18 | 0 | 0 | 0.83 | 0.81 | 0.83 | 0.7371 | 0.9047 |  |  | 要求按EN1254通规通止规止(用于三通时原材料无需通规通止规止） | 0.021 | 0.01 | #N/A | 44879 |  |  |  | 不退火 |  | 29.8*0.83
A720000090013 | A720000090013 | M15-CB | 管帽15-CB | CB | 4.8 | 4.944 | 7.4 |  | 0.6808987 | 0.7019575 | 0.7054672 | 08201-15-CB | 铜带 | TP2 | O50 | 34*0.75 | 无 | 0 |  | 9031 | 厚度+0/-0.02； 宽度+0.5/-0.5 |  |  |  |  | 34 | / | / | / | / | 0.75 | / | / | / | / |  |  |  | 0.045 | 0.01 | #N/A |  |  |  |  | 不退火 |  | #N/A
A720000090014 | A720000090014 | M18-CB | 管帽18-CB | CB | 8 | 8.24 | 15 |  | 1.970272 | 2.031208 | 2.041364 | 08201-18-CB | 铜带 | TP2 | O50 | 91*0.8 | 无 | 0 |  | 9031 | 厚度+0/-0.02； 宽度+0.5/-0.5 |  |  |  |  | 91 | / | / | / | / | 0.8 | / | / | / | / |  |  |  | 0.045 | 0.01 | #N/A |  |  |  |  | 不退火 |  | #N/A
A720000090015 | A720000090015 | M22-CB | 管帽22-CB | CB | 12.1 | 12.463 | 19 |  | 1.181999 | 1.218556 | 1.224649 | 08201-22-CB | 铜带 | TP2 | O50 | 49*0.9 | 无 | 0 |  | 9031 | 厚度+0/-0.02； 宽度+0.5/-0.5 |  |  |  |  | 49 | / | / | / | / | 0.9 | / | / | / | / |  |  |  | 0.045 | 0.01 | #N/A | 44257 |  |  |  | 不退火 |  | #N/A
A720000090016 | A720000090016 | M28-CB | 管帽28-CB | CB | 19 | 19.57 | 26 |  | 1.427737 | 1.471894 | 1.479253 | 08201-28-CB | 铜带 | TP2 | O50 | 59*0.9 | 无 | 0 |  | 9031 | 厚度+0/-0.02； 宽度+0.5/-0.5 |  |  |  |  | 59 | / | / | / | / | 0.9 | / | / | / | / |  |  |  | 0.045 | 0.01 | #N/A |  |  |  |  | 不退火 |  | #N/A
C7200000100730018 | A720000010073 | A22*15-CB-NF | 双承口大小头22*15-CB-NF | CB-NF | 13.2 | 13.596 | 14.8 | 31 | 13.55827 | 13.97759 | 14.04748 | 02201-22*15-CB-NF | 直管 | TP2 | H80 | 23.5*0.68 | 5000 | 0 |  | 9030 | 内孔22.14+0.04/-0.01（要求按EN1254通规通止规止） |  |  |  |  | 23.5 | 22.13 | 22.18 |  |  | 0.68 | 0.66 | 0.68 | 0.62 | 0.72 |  |  | 要求按EN1254通规通止规止 | 0.024 | 0.01 | #N/A | 44087 | （旋压） |  |  | 不退火 |  | #N/A
C7200000100740018 | A720000010074 | A28*15-CB | 双承口大小头28*15-CB | CB | 22.9 | 23.587 | 28.5 | 36 | 24.2917 | 25.04299 | 25.16821 | 02201-28*15-CB | 直管 | TP2 | H80 | 29.8*0.83 | 5000 | 0 |  | 9030 | 内孔28.14+0.04/0（要求按ASME B16.22-2013通规通止规止） |  |  |  |  | 29.8 | 28.14 | 28.18 | 0 | 0 | 0.83 | 0.81 | 0.83 | 0.7371 | 0.9047 |  |  | 要求按EN1254通规通止规止(用于三通时原材料无需通规通止规止） | 0.024 | 0.01 | #N/A | 44879 | （旋压） |  |  | 不退火 |  | 29.8*0.83
C7200000100750018 | A720000010075 | A28*22-CB | 双承口大小头28*22-CB | CB | 24.5 | 25.235 | 30 | 36.5 | 24.61997 | 25.38141 | 25.50832 | 02201-28*22-CB | 直管 | TP2 | H80 | 29.8*0.83 | 5000 | 0 |  | 9030 | 内孔28.14+0.04/0（要求按ASME B16.22-2013通规通止规止） |  |  |  |  | 29.8 | 28.14 | 28.18 | 0 | 0 | 0.83 | 0.81 | 0.83 | 0.7371 | 0.9047 |  |  | 要求按EN1254通规通止规止(用于三通时原材料无需通规通止规止） | 0.024 | 0.01 | #N/A | 44879 |  |  |  | 不退火 |  | 29.8*0.83
C7200000150490018 | A720000015049 | CA22*15-CB-NF | 承插口大小头22*15-CB-NF | CB-NF | 11.2 | 11.536 | 13.4 | 30.5 | 11.91902 | 12.28765 | 12.34909 | 02202-22*15-CB-NF | 直管 | TP2 | H80 | 21.97*0.65 | 5000 | 0 |  | 9030 | 外径21.97±0.02（要求按EN1254-1：1998环规通规通止规止） |  |  |  |  | 21.97 |  |  | 21.95 | 21.99 | 0.65 | 0.63 | 0.65 | 0.59 | 0.69 |  |  | 要求按EN1254-1：1998环规通规通止规止 | 0.024 | 0.01 | #N/A | 44189 | （旋压） | 是 |  | 不退火 |  | #N/A
A720000093000 | A720000093000 | K15-CB | 管卡15-CB | CB | 2.7 | 2.781 | 3.7 |  | 1.017082 | 1.048538 | 1.053781 | 09201-15-CB | 铜带 | TP2 | O50 | 75*0.5 | 无 | 0 |  | 9031 | 厚度+0/-0.02； 宽度+0.5/-0.5 |  |  |  |  | 75 | / | / | / | / | 0.5 | / | / | / | / |  |  |  | 0.03 | 0.03 | #N/A |  | （外购） |  |  | 不退火 |  | #N/A
A720000093001 | A720000093001 | K15-CB | 管卡22-CB | CB | 3.7 | 3.811 | 4.7 |  | 1.382685 | 1.425449 | 1.432576 | 09201-22-CB | 铜带 | TP2 | O50 | 85*0.6 | 无 | 0 |  | 9031 | 厚度+0/-0.02； 宽度+0.5/-0.5 |  |  |  |  | 85 | / | / | / | / | 0.6 | / | / | / | / |  |  |  | 0.03 | 0.03 | #N/A |  | （外购） |  |  | 不退火 |  | #N/A
C7200000400060018 | A720000040006 |  | 90°变径弯头22*15-CB | CB | 24.5 | 25.235 | 28.1 | 50/75 | 25.68217 | 26.47646 | 26.60885 | 03201-22*15-CB | 直管 | TP2 | H80 | 20.5*0.75 | 无 | 0 |  | 9030 | [5 empty] | 20.5 |  |  | 20.46 | 20.54 | 0.75 | 0.73 | 0.75 | 0.67 | 0.81 |  |  |  | 0.04 | 0.01 | #N/A | 44670 |  | 是 |  | 退火 | 380-400℃，32min | #N/A
C7200000200440018 | A720000020044 | 90°L22-MAC | 90°双承口弯头22-MAC | MAC | 20 | 20.6 | 25.7 | 51/75 | 24.01023 | 24.75281 | 24.87658 | 03291-22-MAC | 直管 | TP2 | H80 | 23.5*0.6 | 无 | 0 |  | 9030 | [5 empty] | 23.5 |  |  | 23.43 | 23.5 | 0.6 | 0.58 | 0.6 | 0.54 | 0.64 |  |  |  | 0.032 | 0.02 | #N/A | 44144 |  |  |  | 退火 | 380-400℃，32min | #N/A
C7200000216270018 | A720000021627 | 90°CL15-AL | 90°承插口弯头15-AL | AL | 16.9 | 17.407 | 20.9 | 48.5/64 | 18.85803 | 19.44127 | 19.53848 | 03292-15-AL | 盘管 | TP2 | O50 | 15.88*0.8 | [9 empty] | 15.88 |  |  | 15.83 | 15.88 | 0.8 | 0.79 | 0.81 | 0.75 | 0.85 |  |  | 退火温度380-400℃，32min | [7 empty] | 不退火 |  | #N/A
C7200000216280018 | A720000021628 | 90°CL15-AL-YG | 90°承插口弯头15-AL-YG | AL-YG | 17.5 | 18.025 | 20.2 | 62.5 | 19.23081 | 19.82558 | 19.9247 | 03292-15-AL-YG | 盘管 | TP2 | O50 | 15*0.78 | [9 empty] | 15 |  |  | 14.95 | 15 | 0.78 | 0.76 | 0.78 | 0.71 | 0.83 | [12 empty] | #N/A
C7200000200470018 | A720000020047 |  | 90°双承口弯头15-AL | AL | 15.5 | 15.965 | 20.1 | 46.5/62 | 18.19924 | 18.7621 | 18.85591 | 03291-15-AL | 盘管 | TP2 | O50 | 15.88*0.8 | [9 empty] | 15.88 |  |  | 15.83 | 15.88 | 0.8 | 0.79 | 0.81 | 0.75 | 0.85 |  |  | 退火温度380-400℃，32min | [7 empty] | 不退火 |  | #N/A
C7200000200480018 | A720000020048 |  | 90°双承口弯头22-AL | AL | 39.7 | 40.891 | 50.2 | 59.5/83 | 44.38641 | 45.75918 | 45.98798 | 03291-22-AL | 直管 | TP2 | H80 | 23.5*1 | [9 empty] | 23.5 |  |  | 23.43 | 23.5 | 1 | 0.98 | 1 | 0.94 | 1.04 | [10 empty] | 退火 | 380-400℃，32min | #N/A
C7201000800000018 | A720100080000 | T5/16-AB | 正三通5/16-AB | AB | 6.8 | 7.004 | 7.4 | 46 | 6.965099 | 7.180515 | 7.216417 | 04101-5/16-AB | 直管 | TP2 | H80 | 9*0.65 | 5000 | 0 |  | 9030 | [5 empty] | 9 |  |  | 8.98 | 9.03 | 0.65 | 0.63 | 0.65 | 0.59 | 0.69 |  |  |  | 0.03 | 0.01 | #N/A |  |  | 是 |  | 退火 | 500-510℃，32min | #N/A
C7201000800010018 | A720100080001 | T1/4-AB | 正三通1/4-AB | AB | 4.6 | 4.738 | 5 | 47 | 4.649361 | 4.793156 | 4.817121 | 04101-1/4-AB | 直管 | TP2 | H80 | 7*0.55 | 6000 | 0 |  | 9030 | [5 empty] | 7 |  |  | 6.98 | 7.03 | 0.55 | 0.53 | 0.55 | 0.49 | 0.59 |  |  |  | 0.03 | 0.01 | #N/A |  |  | 是 |  | 退火 | 500-510℃，32min | #N/A
C7201000800020018 | A720100080002 | T1/4-AB-YD | 正三通1/4-AB-YD | AB-YD | 5 | 5.15 | 5.3 | 51 | 5.036808 | 5.192585 | 5.218548 | 04101-1/4-AB-YD | 直管 | TP2 | H80 | 7*0.55 | 6000 | 0 |  | 9030 | [5 empty] | 7 |  |  | 6.98 | 7.03 | 0.55 | 0.53 | 0.55 | 0.49 | 0.59 |  |  |  | 0.03 | 0.01 | #N/A |  |  |  |  | 退火 | 500-510℃，32min | #N/A
C7201000800030018 | A720100080003 | T3/4-AB | 正三通3/4-AB | AB | 47.9 | 49.337 | 54.2 | 106 | 49.69119 | 51.22803 | 51.48417 | 04101-3/4-AB | 直管 | TP2 | H80 | 20.86*0.85 | 5000 | 0 |  | 9030 | 内孔19.16+0.04/-0（要求按ASME B16.22-2013通规通止规止） |  |  |  |  | 20.86 | 19.15 | 19.2 |  |  | 0.85 | 0.83 | 0.85 | 0.78 | 0.9 |  |  | 要求按ASME B16.22-2013通规通止规止 | 0.03 | 0.03 | #N/A | 44041 |  |  |  | 退火 | 500-510℃，32min | #N/A
C7201000800040018 | A720100080004 | T3/8-AB | 正三通3/8-AB | AB | 9.1 | 9.373 | 10.2 | 50 | 9.582729 | 9.879102 | 9.928498 | 04101-3/8-AB | 直管 | TP2 | H80 | 10.8*0.68 | 5000 | 0 |  | 9030 |  | 0.03 | 0.02 | 0.05 | 0.05 | 10.8 |  |  | 10.78 | 10.83 | 0.68 | 0.66 | 0.68 | 0.62 | 0.72 |  |  |  | 0.03 | 0.015 | #N/A |  |  |  |  | 退火 | 500-510℃，32min | #N/A
C7201000800050018 | A720100080005 | T5/8-AB | 正三通5/8-AB | AB | 28 | 28.84 | 30.6 | 81 | 29.19943 | 30.1025 | 30.25302 | 04101-5/8-AB | 直管 | TP2 | H80 | 17.5*0.78 | 5000 | 0 |  | 9031 | [5 empty] | 17.5 |  |  | 17.48 | 17.53 | 0.78 | 0.76 | 0.78 | 0.71 | 0.83 |  |  |  | 0.03 | 0.02 | #N/A |  |  | 是 |  | 退火 | 500-510℃，32min | #N/A
C7201000800060018 | A720100080006 | T7/8-AB | 正三通7/8-AB | AB | 64.3 | 66.229 | 71.9 | 118 | 67.37543 | 69.45921 | 69.8065 | 04101-7/8-AB | 直管 | TP2 | H80 | 23.94*0.9 | 5000 | 0 |  | 9030 | 内孔22.14+0.03/-0.01（要求按EN1254通规通止规止） |  |  |  |  | 23.94 | 22.13 | 22.18 |  |  | 0.9 | 0.88 | 0.9 | 0.82 | 0.96 |  |  | 要求按EN1254通规通止规止 | 0.03 | 0.039 | #N/A | 44390 |  | 是 |  | 退火 | 500-510℃，32min | #N/A
C7201000800070018 | A720100080007 | T1/2-AB | 正三通1/2-AB | AB | 14.6 | 15.038 | 16.9 | 60 | 15.50633 | 15.98591 | 16.06584 | 04101-1/2-AB | 直管 | TP2 | H80 | 14*0.7 | 5000 | 0 |  | 9031 | [5 empty] | 14 |  |  | 13.98 | 14.03 | 0.7 | 0.68 | 0.7 | 0.63 | 0.75 |  |  |  | 0.03 | 0.01 | #N/A | 43967 |  |  |  | 退火 | 500-510℃，32min | #N/A
C7201000800080018 | A720100080008 | T1-AB | 正三通1-AB | AB | 98 | 100.94 | 106 | 127 | 101.9928 | 105.1472 | 105.673 | 04101-1-AB | 直管 | TP2 | H80 | 27.63*1.1 | 4950 | 0 |  | 9030 | [5 empty] | 27.63 |  |  | 27.61 | 27.66 | 1.1 | 1.08 | 1.1 | 1 | 1.18 |  |  |  | 0.03 | 0.01 | #N/A | 44103 |  |  |  | 退火 | 500-510℃，32min | #N/A
C7201000800090018 | A720100080009 | T1 1/8-AB | 正三通1 1/8-AB | AB | 120.5 | 124.115 | 142 | 141 | 126.6681 | 130.5856 | 131.2385 | 04101-1 1/8-AB | 直管 | TP2 | H80 | 30.8*1.1 | 5050 | 0 |  | 9030 | [5 empty] | 30.8 | 0 | 0 | 30.75 | 30.88 | 1.1 | 1.08 | 1.1 | 0.9828 | 1.199 |  |  |  | 0.03 | 0.03 | #N/A | 44879 |  | 是 |  | 退火 | 500-510℃，32min | 30.8*1.1
C7201000800100018 | A720100080010 | T1 3/8-AB | 正三通1 3/8-AB | AB | 174.5 | 179.735 | 197.1 | 154 | 182.829 | 188.4835 | 189.4259 | 04101-1 3/8-AB | 直管 | TP2 | H80 | 37.2*1.2 | 5050 | 0 |  | 9030 | [5 empty] | 37.2 | 0 | 0 | 37.18 | 37.23 | 1.2 | 1.19 | 1.21 | 1.12 | 1.28 |  |  |  | 0.035 | 0.035 | #N/A | 44879 |  |  |  | 退火 | 500-510℃，32min | 37.2*1.2
C7201000800110018 | A720100080011 | T1 5/8-AB | 正三通1 5/8-AB | AB | 257.6 | 265.328 | 295.6 | 171.5 | 277.0201 | 285.5877 | 287.0156 | 04101-1 5/8-AB | 直管 | TP2 | O50 | 44*1.38 | 4900 | 0 |  | 9030 |  | 0.03 | 0.02 | 0.11 | 0.11 | 44 | 0 | 0 | 43.98 | 44.03 | 1.38 | 1.34 | 1.38 | 1.2194 | 1.5042 |  |  |  | 0.04 | 0.011 | #N/A | 44879 |  | 是 |  | 不退火 |  | 44*1.38
C7201000800120018 | A720100080012 | T2 1/8-AB | 正三通2 1/8-AB | AB | 492 | 506.76 | 577.9 | 214 | 522.2312 | 538.3827 | 541.0746 | 04101-2 1/8-AB | 直管 | TP2 | O50 | 57.2*1.6 | 5250 | 0 |  | 9030 |  | 0.08 | 0.08 | 0.12 | 0.12 | 57.2 | 0 | 0 | 57.12 | 57.28 | 1.6 | 1.54 | 1.6 | 1.4014 | 1.744 |  |  |  | 0.04 | 0.03 | #N/A | 44879 |  |  |  | 不退火 |  | 57.2*1.6
C7201000800130018 | A720100080013 | T2 5/8-AB | 正三通2 5/8-AB | AB | 778 | 801.34 | 931 | 238 | 814.089 | 839.267 | 843.4634 | 04101-2 5/8-AB | 直管 | TP2 | H80 | 70*1.83 | 5100 | 0 |  | 9030 |  | 0.12 | 0.12 | 0.14 | 0.14 | 70 |  |  | 69.88 | 70.12 | 1.83 | 1.77 | 1.83 | 1.66 | 1.94 |  |  |  | 0.035 | 0.04 | #N/A | 44469 |  |  |  | 退火 | 540-580℃，32min | #N/A
A720100080014 | A720100080014 | T3 1/8-AB | 正三通3 1/8-AB | AB | 1355 | 1395.65 | 1601.9 | 300 | 1403.156 | 1446.553 | 1453.785 | 04101-3 1/8-AB | 直管 | TP2 | H80 | 83.4*2.1 | 4900 |  |  | 9030 | 平均壁厚+0/-0.06，极限壁厚+/-0.16，平均外径+/-0.08 | 0.08 | 0.08 | 0.16 | 0.16 | 83.4 |  |  | 83.4 | 83.4 | 2.1 | 2.04 | 2.1 | 1.91 | 2.23 |  |  |  | 0.055 | 0.05 | #N/A |  |  |  |  | 退火 | 540-580℃，32min | #N/A
A720100080015 | A720100080015 | T4 1/8-AB | 正三通4 1/8-AB | AB | 2598 | 2675.94 | 3176.2 | 357 | 2811.435 | 2898.387 | 2912.879 | 04101-4 1/8-AB | 直管 | TP2 | H80 | 110*2.68 | 5100 | 0 |  | 9030 | 平均壁厚±0.03，极限壁厚+/-0.18，平均外径+/-0.08 | 0.08 | 0.08 | 0.21 | 0.21 | 110 |  |  | 110.29 | 110.61 | 2.65 | 2.59 | 2.71 | 2.41 | 2.89 |  |  |  | 0.055 | 0.08 | #N/A | 44806 |  |  |  | 退火 | 540-580℃，32min | #N/A
C7201000820000018 | A720100082000 | T3/4*1/4-AB | 中小三通3/8*1/4-AB | AB | 7 | 7.21 | 7.6 | 44 | 6.926737 | 7.140966 | 7.176671 | 04102-3/8*1/4-AB | 直管 | TP2 | H80 | 10.8*0.55 | 5000 | 0 |  | 9030 |  | 0.03 | 0.02 | 0.04 | 0.04 | 10.8 |  |  | 10.78 | 10.83 | 0.55 | 0.53 | 0.55 | 0.5 | 0.58 |  |  |  | 0.03 | 0.01 | #N/A | 43967 |  |  |  | 退火 | 500-510℃，32min | #N/A
C7201000820010018 | A720100082001 | T3/4*3/8-AB | 中小三通3/4*3/8-AB | AB | 26.6 | 27.398 | 28.8 | 70 | 26.52313 | 27.34344 | 27.48016 | 04102-3/4*3/8-AB | 直管 | TP2 | H80 | 20.8*0.68 | 5000 | 0 |  | 9030 | [5 empty] | 20.8 |  |  | 20.78 | 20.83 | 0.68 | 0.66 | 0.68 | 0.62 | 0.72 |  |  |  | 0.03 | 0.05 | #N/A |  |  |  |  | 退火 | 500-510℃，32min | #N/A
C7201000820020018 | A720100082002 | T5/8*1/2-AB | 中小三通5/8*1/2-AB | AB | 21 | 21.63 | 23.9 | 69 | 22.47683 | 23.17199 | 23.28785 | 04102-5/8*1/2-AB | 直管 | TP2 | H80 | 17.5*0.7 | 无 | 0 |  | 9030 | [5 empty] | 17.5 |  |  | 17.48 | 17.53 | 0.7 | 0.68 | 0.7 | 0.63 | 0.75 |  |  |  | 0.03 | 0.03 | #N/A | 44669 |  |  |  | 退火 | 500-510℃，32min | #N/A
C7201000820030018 | A720100082003 | T3/4*1/2-AB | 中小三通3/4*1/2-AB | AB | 30 | 30.9 | 34.1 | 72 | 31.41394 | 32.38551 | 32.54744 | 04102-3/4*1/2-AB | 直管 | TP2 | H80 | 20.74*0.79 | 5000 | 0 |  | 9030 | 内孔19.16+0.04/-0（要求按ASME B16.22-2013通规通止规止） |  |  |  |  | 20.74 | 19.16 | 19.2 |  |  | 0.79 | 0.77 | 0.79 | 0.72 | 0.84 |  |  | 要求按ASME B16.22-2013通规通止规止 | 0.03 | 0.03 | #N/A | 43969 |  |  |  | 退火 | 500-510℃，32min | #N/A
C7201000820040018 | A720100082004 | T7/8*5/8-AB | 中小三通7/8*5/8-AB | AB | 45 | 46.35 | 49.7 | 92 | 45.5945 | 47.00464 | 47.23967 | 04102-7/8*5/8-AB | 直管 | TP2 | H80 | 23.8*0.78 | 5000 | 0 |  | 9030 | [5 empty] | 23.8 |  |  | 23.78 | 23.83 | 0.78 | 0.76 | 0.78 | 0.71 | 0.83 |  |  |  | 0.03 | 0.015 | #N/A | 43894 |  | 是 |  | 退火 | 500-510℃，32min | #N/A
C7201000820050018 | A720100082005 | T7/8*1/2-AB | 中小三通7/8*1/2-AB | AB | 45 | 46.35 | 47.7 | 92 | 45.5945 | 47.00464 | 47.23967 | 04102-7/8*1/2-AB | 直管 | TP2 | H80 | 23.8*0.78 | 5000 | 0 |  | 9030 | [5 empty] | 23.8 |  |  | 23.78 | 23.83 | 0.78 | 0.76 | 0.78 | 0.71 | 0.83 |  |  |  | 0.03 | 0.01 | #N/A |  |  |  |  | 退火 | 500-510℃，32min | #N/A
C7201000820060018 | A720100082006 | T7/8*3/4-AB | 中小三通7/8*3/4-AB | AB | 50.5 | 52.015 | 60.5 | 104 | 55.84688 | 57.57411 | 57.86198 | 04102-7/8*3/4-AB | 直管 | TP2 | H80 | 24.03*0.84 | 5000 | 0 |  | 9030 | 内孔22.35+0.02/-0.02（要求按ASME B16.22-2013通规通止规止） |  |  |  |  | 24.03 | 22.34 | 22.39 |  |  | 0.84 | 0.82 | 0.84 | 0.76 | 0.9 |  |  | 要求按ASME B16.22-2013通规通止规止 | 0.03 | 0.02 | #N/A | 44103 |  |  |  | 退火 | 500-510℃，32min | #N/A
C7201000820070018 | A720100082007 | T1 1/8*5/8-AB | 中小三通1 1/8*5/8-AB | AB | 73.8 | 76.014 | 80.2 | 113 | 72.39969 | 74.63886 | 75.01205 | 04102-1 1/8*5/8-AB | 直管 | TP2 | H80 | 30.6*0.78 | 5200 | 0 |  | 9030 | [5 empty] | 30.6 | 0 | 0 | 30.58 | 30.63 | 0.78 | 0.76 | 0.78 | 0.6916 | 0.8502 |  |  |  | 0.045 | 0.03 | #N/A | 44879 |  |  |  | 退火 | 380-400℃，32min | 30.6*0.78
C7201000820080018 | A720100082008 | T1 1/8*7/8-AB | 中小三通1 1/8*7/8-AB | AB | 92.5 | 95.275 | 97.6 | 129 | 93.85677 | 96.75956 | 97.24336 | 04102-1 1/8*7/8-AB | 直管 | TP2 | H80 | 30.6*0.89 | 5130 | 0 |  | 9030 | [5 empty] | 30.6 | 0 | 0 | 30.58 | 30.63 | 0.89 | 0.87 | 0.89 | 0.7917 | 0.9701 |  |  |  | 0.03 | 0.01 | #N/A | 44879 |  | 是 |  | 退火 | 380-400℃，32min | 30.6*0.89
C7201000820090018 | A720100082009 | T1 3/8*5/8-AB | 中小三通1 3/8*5/8-AB | AB | 111 | 114.33 | 120 | 116 | 102.6675 | 105.8428 | 106.372 | 04102-1 3/8*5/8-AB | 直管 | TP2 | H80 | 37*0.89 | 4980 | 0 |  | 9030 | [5 empty] | 37 | 0 | 0 | 36.95 | 37.08 | 0.89 | 0.87 | 0.89 | 0.7917 | 0.9701 |  |  |  | 0.035 | 0.022 | #N/A | 44879 |  |  |  | 退火 | 500-510℃，32min | 37*0.89
C7201000820100018 | A720100082010 | T1 3/8*3/4-AB | 中小三通1 3/8*3/4-AB | AB | 99.5 | 102.485 | 119 | 122 | 107.9325 | 111.2706 | 111.827 | 04102-1 3/8*3/4-AB | 直管 | TP2 | H80 | 37*0.89 | 4980 | 0 |  | 9030 | [5 empty] | 37 | 0 | 0 | 36.95 | 37.08 | 0.89 | 0.87 | 0.89 | 0.7917 | 0.9701 |  |  |  | 0.035 | 0.035 | #N/A | 44879 |  |  |  | 退火 | 500-510℃，32min | 37*0.89
C7201000820110018 | A720100082011 | T1 3/8*7/8-AB | 中小三通1 3/8*7/8-AB | AB | 118 | 121.54 | 134.4 | 135 | 119.34 | 123.0309 | 123.6461 | 04102-1 3/8*7/8-AB | 直管 | TP2 | H80 | 37*0.89 | 4980 | 0 |  | 9030 | [5 empty] | 37 | 0 | 0 | 36.95 | 37.08 | 0.89 | 0.87 | 0.89 | 0.7917 | 0.9701 |  |  |  | 0.035 | 0.035 | #N/A | 44879 |  | 是 |  | 退火 | 500-510℃，32min | 37*0.89
C7201000820120018 | A720100082012 | T1 3/8*1 1/8-AB | 中小三通1 3/8*1 1/8-AB | AB | 145 | 149.35 | 165.5 | 137 | 151.4186 | 156.1016 | 156.8821 | 04102- 1 3/8*1 1/8-AB | 直管 | TP2 | O50 | 37*1.12 | 5000 | 0 |  | 9030 | [5 empty] | 37 | 0 | 0 | 36.95 | 37.08 | 1.12 | 1.1 | 1.12 | 1.001 | 1.2208 |  |  |  | 0.035 | 0.03 | #N/A | 44879 |  |  |  | 不退火 |  | 37*1.12
C7201000820130018 | A720100082013 | T1 5/8*3/4-AB | 中小三通1 5/8*3/4-AB | AB | 142.8 | 147.084 | 159.3 | 125 | 147.9342 | 152.5095 | 153.272 | 04102-1 5/8*3/4-AB | 直管 | TP2 | H80 | 44*1 | 5000 | 0 |  | 9030 |  | 0.08 | 0.05 | 0.08 | 0.08 | 44 | 0 | 0 | 43.95 | 44.08 | 1 | 0.96 | 1 | 0.8736 | 1.09 |  |  |  | 0.045 | 0.01 | #N/A | 44879 |  |  | 44155 | 退火 | 500-510℃，32min | 44*1
C7201000820140018 | A720100082014 | T1 5/8*5/8-AB | 中小三通1 5/8*5/8-AB | AB | 149 | 153.47 | 160 | 122 | 144.412 | 148.8783 | 149.6227 | 04102-1 5/8*5/8-AB | 直管 | TP2 | H80 | 44*1 | 5000 | 0 |  | 9030 |  | 0.08 | 0.05 | 0.08 | 0.08 | 44 | 0 | 0 | 43.95 | 44.08 | 1 | 0.96 | 1 | 0.8736 | 1.09 |  |  |  | 0.045 | 0.025 | #N/A | 44879 |  |  | 44155 | 退火 | 500-510℃，32min | 44*1
C7201000820150018 | A720100082015 | T1 5/8*7/8-AB | 中小三通1 5/8*7/8-AB | AB | 170 | 175.1 | 172.9 | 138 | 163.1973 | 168.2446 | 169.0858 | 04102-1 5/8*7/8-AB | 直管 | TP2 | H80 | 44*1 | 5050 | 0 |  | 9030 |  | 0.08 | 0.05 | 0.08 | 0.08 | 44 | 0 | 0 | 43.95 | 44.08 | 1 | 0.96 | 1 | 0.8736 | 1.09 |  |  |  | 0.045 | 0.01 | #N/A | 44893 |  |  | 44155 | 退火 | 500-510℃，32min | 44*1
C7201000820160018 | A720100082016 | T1 5/8*1 1/8-AB | 中小三通1 5/8*1 1/8-AB | AB | 193.5 | 199.305 | 211 | 155 | 201.0038 | 207.2204 | 208.2565 | 04102-1 5/8*1 1/8-AB | 直管 | TP2 | H80 | 44*1.1 | 4900 | 0 |  | 9030 |  | 0.08 | 0.05 | 0.09 | 0.09 | 44 | 0 | 0 | 43.95 | 44.08 | 1.1 | 1.06 | 1.1 | 0.9646 | 1.199 |  |  |  | 0.045 | 0.01 | #N/A | 44879 |  |  | 44155 | 退火 | 500-510℃，32min | 44*1.1
C7201000820170018 | A720100082017 | T1 5/8*1 3/8-AB | 中小三通1 5/8*1 3/8-AB | AB | 228 | 234.84 | 255.2 | 165.5 | 233.4903 | 240.7117 | 241.9152 | 04102-1 5/8*1 3/8-AB | 直管 | TP2 | O50 | 44*1.2 | 5100 | 0 |  | 9030 |  | 0.03 | 0.02 | 0.1 | 0.1 | 44 | 0 | 0 | 43.98 | 44.03 | 1.2 | 1.16 | 1.2 | 1.0556 | 1.308 |  |  |  | 0.045 | 0.01 | #N/A | 44879 |  |  |  | 不退火 |  | 44*1.2
C7201000820180018 | A720100082018 | T2 1/8*5/8-AB | 中小三通2 1/8*5/8-AB | AB | 283 | 291.49 | 287 | 142 | 278.0821 | 286.6826 | 288.116 | 04102-2 1/8*5/8-AB | 直管 | TP2 | O50 | 56.5*1.29 | 5000 | 0 |  | 9030 |  | 0.08 | 0.08 | 0.1 | 0.1 | 56.5 | 0 | 0 | 56.42 | 56.58 | 1.29 | 1.23 | 1.29 | 1.1193 | 1.4061 |  |  |  | 0.05 | 0.035 | #N/A | 44879 |  |  | 44155 | 不退火 |  | 56.5*1.29
C7201000820190018 | A720100082019 | T2 1/8*7/8-AB | 中小三通2 1/8*7/8-AB | AB | 310 | 319.3 | 360 | 163 | 318.9194 | 328.7829 | 330.4268 | 04102-2 1/8*7/8-AB | 直管 | TP2 | O50 | 56.5*1.29 | 5000 | 0 |  | 9030 |  | 0.08 | 0.08 | 0.1 | 0.1 | 56.5 | 0 | 0 | 56.42 | 56.58 | 1.29 | 1.23 | 1.29 | 1.1193 | 1.4061 |  |  |  | 0.05 | 0.028 | #N/A | 44879 |  |  |  | 不退火 |  | 56.5*1.29
C7201000820200018 | A720100082020 | T2 1/8*1 1/8-AB | 中小三通2 1/8*1 1/8-AB | AB | 325.7 | 335.471 | 378 | 164 | 320.864 | 330.7876 | 332.4416 | 04102-2 1/8*1 1/8-AB | 直管 | TP2 | O50 | 56.5*1.29 | 5000 | 0 |  | 9030 |  | 0.08 | 0.08 | 0.1 | 0.1 | 56.5 | 0 | 0 | 56.42 | 56.58 | 1.29 | 1.23 | 1.29 | 1.1193 | 1.4061 |  |  |  | 0.045 | 0.03 | #N/A | 44879 |  |  |  | 不退火 |  | 56.5*1.29
C7201000820210018 | A720100082021 | T2 1/8*1 3/8-AB | 中小三通2 1/8*1 3/8-AB | AB | 357.5 | 368.225 | 382.5 | 181 | 353.9227 | 364.8688 | 366.6931 | 04102-2 1/8*1 3/8-AB | 直管 | TP2 | O50 | 56.5*1.29 | 5000 | 0 |  | 9030 |  | 0.08 | 0.08 | 0.1 | 0.1 | 56.5 | 0 | 0 | 56.42 | 56.58 | 1.29 | 1.23 | 1.29 | 1.1193 | 1.4061 |  |  |  | 0.05 | 0.01 | #N/A | 44879 |  |  |  | 不退火 |  | 56.5*1.29
C7201000820220018 | A720100082022 | T2 1/8*1 5/8-AB | 中小三通2 1/8*1 5/8-AB | AB | 406.7 | 418.901 | 450 | 196 | 414.3475 | 427.1624 | 429.2982 | 04102-2 1/8*1 5/8-AB | 直管 | TP2 | H80 | 57.2*1.38 | 5000 | 0 |  | 9030 |  | 0.08 | 0.08 | 0.11 | 0.11 | 57.2 | 0 | 0 | 57.12 | 57.28 | 1.38 | 1.32 | 1.38 | 1.2012 | 1.5042 |  |  |  | 0.05 | 0.035 | #N/A | 44879 |  |  |  | 不退火 |  | 57.2*1.38
C7201000880000018 | A720100088000 | T7/8*5/8*5/8-AB | 异径三通7/8*5/8*5/8-AB | AB | 48 | 49.44 | 53.7 | 104 | 51.47766 | 53.06976 | 53.33511 | 04105-7/8*5/8*5/8-AB | 直管 | TP2 | H80 | 23.8*0.78 | 5000 | 0 |  | 9030 | [5 empty] | 23.8 |  |  | 23.78 | 23.83 | 0.78 | 0.76 | 0.78 | 0.71 | 0.83 |  |  |  | 0.028 | 0.025 | #N/A |  | （冲床缩口） |  |  | 退火 | 500-510℃，32min | #N/A
C7201000880010018 | A720100088001 | T1 1/8*7/8*5/8-AB | 异径三通1 1/8*7/8*5/8-AB | AB | 80.6 | 83.018 | 89.3 | 130 | 83.19614 | 85.76921 | 86.19806 | 04105-1 1/8*7/8*5/8 | 直管 | TP2 | H80 | 30.6*0.78 | 5200 | 0 |  | 9030 | [5 empty] | 30.6 | 0 | 0 | 30.58 | 30.63 | 0.78 | 0.76 | 0.78 | 0.6916 | 0.8502 |  |  |  | 0.03 | 0.028 | #N/A | 44879 | （冲床缩口） |  |  | 退火 | 380-400℃，32min | 30.6*0.78
C7201000880020018 | A720100088002 | T1 1/8*5/8*5/8-AB | 异径三通1 1/8*5/8*5/8-AB | AB | 67 | 69.01 | 80.2 | 117 | 74.94003 | 77.25776 | 77.64405 | 04105-1 1/8*5/8*5/8-AB | 直管 | TP2 | H80 | 30.6*0.78 | 5200 | 0 |  | 9030 | [5 empty] | 30.6 | 0 | 0 | 30.58 | 30.63 | 0.78 | 0.76 | 0.78 | 0.6916 | 0.8502 |  |  |  | 0.03 | 0.011 | #N/A | 44879 | （冲床缩口） | 是 |  | 退火 | 380-400℃，32min | 30.6*0.78
C7201000880030018 | A720100088003 | T1 1/8*5/8*7/8-AB | 异径三通1 1/8*5/8*7/8-AB | AB | 88 | 90.64 | 101.3 | 134 | 97.46665 | 100.4811 | 100.9835 | 04105-1 1/8*5/8*7/8-AB | 直管 | TP2 | H80 | 30.6*0.89 | 5130 | 0 |  | 9030 | [5 empty] | 30.6 | 0 | 0 | 30.58 | 30.63 | 0.89 | 0.87 | 0.89 | 0.7917 | 0.9701 |  |  |  | 0.03 | 0.011 | #N/A | 44879 | （数控缩口） |  |  | 退火 | 380-400℃，32min | 30.6*0.89
C7201000880040018 | A720100088004 | T1 1/8*7/8*7/8-AB | 异径三通1 1/8*7/8*7/8-AB | AB | 90 | 92.7 | 102.8 | 136 | 98.9106 | 101.9697 | 102.4795 | 04105-1 1/8*7/8*7/8 | 直管 | TP2 | H80 | 30.6*0.89 | 5130 | 0 |  | 9030 | [5 empty] | 30.6 | 0 | 0 | 30.58 | 30.63 | 0.89 | 0.87 | 0.89 | 0.7917 | 0.9701 |  |  |  | 0.03 | 0.011 | #N/A | 44879 | （数控缩口） |  |  | 退火 | 380-400℃，32min | 30.6*0.89
C7201000880050018 | A720100088005 | T1 3/8*7/8*7/8-AB | 异径三通1 3/8*7/8*7/8-AB | AB | 107 | 110.21 | 129.2 | 133 | 117.585 | 121.2216 | 121.8278 | 04105-1 3/8*7/8*7/8-AB | 直管 | TP2 | O50 | 37*0.89 | 4980 | 0 |  | 9030 | [5 empty] | 37 | 0 | 0 | 36.95 | 37.08 | 0.89 | 0.87 | 0.89 | 0.7917 | 0.9701 |  |  |  | 0.05 | 0.048 | #N/A | 44879 |  |  |  | 不退火 |  | 37*0.89
C7201000880060018 | A720100088006 | T1 3/8*1 1/8*7/8-AB | 异径三通1 3/8*1 1/8*7/8-AB | AB | 122 | 125.66 | 150 | 148 | 130.7475 | 134.7912 | 135.4652 | 04105-1 3/8*1 1/8*7/8-AB | 直管 | TP2 | O50 | 37*0.89 | 4980 | 0 |  | 9030 | [5 empty] | 37 | 0 | 0 | 36.95 | 37.08 | 0.89 | 0.87 | 0.89 | 0.7917 | 0.9701 |  |  |  | 0.03 | 0.048 | #N/A | 44879 | （冲床缩口） |  |  | 不退火 |  | 37*0.89
C7201000880070018 | A720100088007 | T1 3/8*1 1/8*1 1/8-AB | 异径三通1 3/8*1 1/8*1 1/8-AB | AB | 162.5 | 167.375 | 192 | 158 | 174.4605 | 179.8562 | 180.7555 | 04105-1 3/8*1 1/8*1 1/8 | 直管 | TP2 | O50 | 37*1.12 | 5000 | 0 |  | 9030 | [5 empty] | 37 | 0 | 0 | 36.95 | 37.08 | 1.12 | 1.1 | 1.12 | 1.001 | 1.2208 |  |  |  | 0.03 | 0.048 | #N/A | 44879 | （冲床缩口） |  |  | 不退火 |  | 37*1.12
C7201000880080018 | A720100088008 | T1 5/8*7/8*7/8-AB | 异径三通1 5/8*7/8*7/8-AB | AB | 194 | 199.82 | 219 | 170 | 200.7679 | 206.9772 | 208.0121 | 04105-1 5/8*7/8*7/8-AB | 直管 | TP2 | O50 | 44*1 | 5000 | 0 |  | 9030 |  | 0.08 | 0.05 | 0.08 | 0.08 | 44 | 0 | 0 | 43.95 | 44.08 | 1 | 0.96 | 1 | 0.8736 | 1.09 |  |  | 软管退火500-510℃，32min | 0.035 | 0.01 | #N/A | 44879 | （冲床缩口） |  |  | 不退火 |  | 44*1
C7201000880090018 | A720100088009 | T1 5/8*7/8*1 1/8-AB | 异径三通1 5/8*7/8*1 1/8-AB | AB | 213 | 219.39 | 238.5 | 175 | 226.7735 | 233.7871 | 234.956 | 04105-1 5/8*7/8*1 1/8-AB | 直管 | TP2 | O50 | 44*1.1 | 4900 | 0 |  | 9030 |  | 0.08 | 0.05 | 0.09 | 0.09 | 44 | 0 | 0 | 43.95 | 44.08 | 1.1 | 1.06 | 1.1 | 0.9646 | 1.199 |  |  |  | 0.035 | 0.01 | #N/A | 44879 | （冲床缩口） |  |  | 不退火 |  | 44*1.1
C7201000880100018 | A720100088010 | T1 5/8*7/8*1 3/8-AB | 异径三通1 5/8*7/8*1 3/8-AB | AB | 224 | 230.72 | 270 | 181 | 255.2266 | 263.1203 | 264.4359 | 04105-1 5/8*7/8*1 3/8-AB | 直管 | TP2 | O50 | 44*1.2 | 5100 | 0 |  | 9030 |  | 0.03 | 0.02 | 0.1 | 0.1 | 44 | 0 | 0 | 43.98 | 44.03 | 1.2 | 1.16 | 1.2 | 1.0556 | 1.308 |  |  |  | 0.035 | 0.01 | #N/A | 44879 | （数控缩口） |  |  | 不退火 |  | 44*1.2
C7201000880110018 | A720100088011 | T1 5/8*1 1/8*7/8-AB | 异径三通1 5/8*1 1/8*7/8-AB | AB | 196 | 201.88 | 219 | 170 | 200.7679 | 206.9772 | 208.0121 | 04105-1 5/8*1 1/8*7/8-AB | 直管 | TP2 | O50 | 44*1 | 4900 | 0 |  | 9030 |  | 0.08 | 0.05 | 0.08 | 0.08 | 44 | 0 | 0 | 43.95 | 44.08 | 1 | 0.96 | 1 | 0.8736 | 1.09 |  |  | 软管退火500-510℃，32min | 0.035 | 0.01 | #N/A | 44879 | （冲床缩口） |  |  | 不退火 |  | 44*1
C7201000880120018 | A720100088012 | T1 5/8*1 1/8*1 1/8-AB | 异径三通1 5/8*1 1/8*1 1/8-AB | AB | 198.5 | 204.455 | 216.4 | 160 | 207.4462 | 213.8621 | 214.9314 | 04105-1 5/8*1 1/8*1 1/8-AB | 直管 | TP2 | O50 | 44*1.1 | 4900 | 0 |  | 9030 |  | 0.08 | 0.05 | 0.09 | 0.09 | 44 | 0 | 0 | 43.95 | 44.08 | 1.1 | 1.06 | 1.1 | 0.9646 | 1.199 |  |  |  | 0.035 | 0.01 | #N/A | 44879 | （数控缩口） |  | 44155 | 不退火 |  | 44*1.1
C7201000880130018 | A720100088013 | T1 5/8*1 1/8*1 3/8-AB | 异径三通1 5/8*1 1/8*1 3/8-AB | AB | 224 | 230.72 | 270 | 182 | 256.629 | 264.566 | 265.8888 | 04105-1 5/8*1 1/8*1 3/8-AB | 直管 | TP2 | O50 | 44*1.2 | 5100 | 0 |  | 9030 |  | 0.03 | 0.02 | 0.1 | 0.1 | 44 | 0 | 0 | 43.98 | 44.03 | 1.2 | 1.16 | 1.2 | 1.0556 | 1.308 |  |  |  | 0.035 | 0.01 | #N/A | 44879 | （冲床缩口） |  |  | 不退火 |  | 44*1.2
C7201000880140018 | A720100088014 | T1 5/8*1 3/8*5/8-AB | 异径三通1 5/8*1 3/8*5/8-AB | AB | 148 | 152.44 | 172 | 137 | 162.0232 | 167.0342 | 167.8694 | 04105-1 5/8*1 3/8*5/8-AB | 直管 | TP2 | O50 | 44*1 | 4900 | 0 |  | 9030 |  | 0.08 | 0.05 | 0.08 | 0.08 | 44 | 0 | 0 | 43.95 | 44.08 | 1 | 0.96 | 1 | 0.8736 | 1.09 |  |  | 软管退火500-510℃，32min | 0.035 | 0.01 | #N/A | 44879 | （数控缩口） |  |  | 不退火 |  | 44*1
C7201000880150018 | A720100088015 | T1 5/8*1 3/8*7/8-AB | 异径三通1 5/8*1 3/8*7/8-AB | AB | 181 | 186.43 | 206 | 167 | 197.2456 | 203.346 | 204.3627 | 04105-1 5/8*1 3/8*7/8-AB | 直管 | TP2 | O50 | 44*1 | 4900 | 0 |  | 9030 |  | 0.08 | 0.05 | 0.08 | 0.08 | 44 | 0 | 0 | 43.95 | 44.08 | 1 | 0.96 | 1 | 0.8736 | 1.09 |  |  | 软管退火500-510℃，32min | 0.035 | 0.01 | #N/A | 44879 | （数控缩口） |  |  | 不退火 |  | 44*1
C7201000880160018 | A720100088016 | T1 5/8*1 3/8*1 1/8-AB | 异径三通1 5/8*1 3/8*1 1/8-AB | AB | 223.5 | 230.205 | 241.5 | 175 | 226.7735 | 233.7871 | 234.956 | 04105-1 5/8*1 3/8*1 1/8-AB | 直管 | TP2 | O50 | 44*1.1 | 4900 | 0 |  | 9030 |  | 0.08 | 0.05 | 0.09 | 0.09 | 44 | 0 | 0 | 43.95 | 44.08 | 1.1 | 1.06 | 1.1 | 0.9646 | 1.199 |  |  |  | 0.035 | 0.01 | #N/A | 44879 | （冲床缩口） |  |  | 不退火 |  | 44*1.1
C7201000880170018 | A720100088017 | T1 5/8*1 3/8*1 3/8-AB | 异径三通1 5/8*1 3/8*1 3/8-AB | AB | 244 | 251.32 | 272 | 185 | 260.836 | 268.9031 | 270.2476 | 04105-1 5/8*1 3/8*1 3/8-AB | 直管 | TP2 | O50 | 44*1.2 | 5100 | 0 |  | 9030 |  | 0.03 | 0.02 | 0.1 | 0.1 | 44 | 0 | 0 | 43.98 | 44.03 | 1.2 | 1.16 | 1.2 | 1.0556 | 1.308 |  |  |  | 0.035 | 0.035 | #N/A | 44879 | （冲床缩口） |  |  | 不退火 |  | 44*1.2
C7201000880180018 | A720100088018 | T2 1/8*1 3/8*1 1/8-AB | 异径三通2 1/8*1 3/8*1 1/8-AB | AB | 325.1 | 334.853 | 407 | 180 | 351.9781 | 362.864 | 364.6783 | 04105-2 1/8*1 3/8*1 1/8-AB | 直管 | TP2 | O50 | 56.5*1.29 | 5000 | 0 |  | 9030 |  | 0.08 | 0.08 | 0.1 | 0.1 | 56.5 | 0 | 0 | 56.42 | 56.58 | 1.29 | 1.23 | 1.29 | 1.1193 | 1.4061 |  |  |  | 0.037 | 0.035 | #N/A | 44879 | （数控缩口） |  | 44155 | 不退火 |  | 56.5*1.29
C7201000880190018 | A720100088019 | T2 1/8*1 3/8*1 3/8-AB | 异径三通2 1/8*1 3/8*1 3/8-AB | AB | 340 | 350.2 | 398 | 195 | 381.1476 | 392.9356 | 394.9003 | 04105-2 1/8*1 3/8*1 3/8-AB | 直管 | TP2 | O50 | 56.5*1.29 | 5000 | 0 |  | 9030 |  | 0.08 | 0.08 | 0.1 | 0.1 | 56.5 | 0 | 0 | 56.42 | 56.58 | 1.29 | 1.23 | 1.29 | 1.1193 | 1.4061 |  |  |  | 0.037 | 0.03 | #N/A | 44879 | （冲床缩口） |  |  | 不退火 |  | 56.5*1.29
C7201000880200018 | A720100088020 | T2 1/8*1 3/8*1 5/8-AB | 异径三通2 1/8*1 3/8*1 5/8-AB | AB | 415 | 427.45 | 485 | 218 | 460.6199 | 474.8658 | 477.2402 | 04105-2 1/8*1 3/8*1 5/8-AB | 直管 | TP2 | H80 | 57.2*1.38 | 5000 | 0 |  | 9030 |  | 0.08 | 0.08 | 0.11 | 0.11 | 57.2 | 0 | 0 | 57.12 | 57.28 | 1.38 | 1.32 | 1.38 | 1.2012 | 1.5042 |  |  |  | 0.037 | 0.035 | #N/A | 44879 | （冲床缩口） |  | 44155 | 退火 | 500-510℃，32min | 57.2*1.38
C7201000880210018 | A720100088021 | T2 1/8*1 5/8*1 1/8-AB | 异径三通2 1/8*1 5/8*1 1/8-AB | AB | 329 | 338.87 | 385 | 189 | 369.4798 | 380.907 | 382.8115 | 04105-2 1/8*1 5/8*1 1/8-AB | 直管 | TP2 | O50 | 56.5*1.29 | 5000 | 0 |  | 9030 |  | 0.08 | 0.08 | 0.1 | 0.1 | 56.5 | 0 | 0 | 56.42 | 56.58 | 1.29 | 1.23 | 1.29 | 1.1193 | 1.4061 |  |  |  | 0.037 | 0.035 | #N/A | 44879 | （数控缩口） |  |  | 不退火 |  | 56.5*1.29
C7201000880220018 | A720100088022 | T2 1/8*1 5/8*1 3/8-AB | 异径三通2 1/8*1 5/8*1 3/8-AB | AB | 360 | 370.8 | 399.9 | 196 | 383.0922 | 394.9404 | 396.9151 | 04105-2 1/8*1 5/8*1 3/8-AB | 直管 | TP2 | O50 | 56.5*1.29 | 5000 | 0 |  | 9030 |  | 0.08 | 0.08 | 0.1 | 0.1 | 56.5 | 0 | 0 | 56.42 | 56.58 | 1.29 | 1.23 | 1.29 | 1.1193 | 1.4061 |  |  |  | 0.037 | 0.035 | #N/A | 44879 | （数控缩口） |  | 44155 | 不退火 |  | 56.5*1.29
C7201000880230018 | A720100088023 | T2 1/8*1 1/8*1 1/8-AB | 异径三通2 1/8*1 1/8*1 1/8-AB | AB | 320 | 329.6 | 362 | 177 | 346.1442 | 356.8497 | 358.634 | 04105-2 1/8*1 1/8*1 1/8-AB | 直管 | TP2 | O50 | 56.5*1.29 | 5000 | 0 |  | 9030 |  | 0.08 | 0.08 | 0.1 | 0.1 | 56.5 | 0 | 0 | 56.42 | 56.58 | 1.29 | 1.23 | 1.29 | 1.1193 | 1.4061 |  |  |  | 0.037 | 0.035 | #N/A | 44879 | （数控缩口） |  |  | 不退火 |  | 56.5*1.29
C7201000880240018 | A720100088024 | T2 1/8*1 5/8*1 5/8-AB | 异径三通2 1/8*1 5/8*1 5/8-AB | AB | 390 | 401.7 | 464.6 | 202 | 426.9673 | 440.1724 | 442.3733 | 04105-2 1/8*1 5/8*1 5/8-AB | 直管 | TP2 | H80 | 57.2*1.38 | 5000 | 0 |  | 9030 |  | 0.08 | 0.08 | 0.11 | 0.11 | 57.2 | 0 | 0 | 57.12 | 57.28 | 1.38 | 1.32 | 1.38 | 1.2012 | 1.5042 |  |  |  | 0.032 | 0.035 | #N/A | 44879 | （数控缩口） |  | 44155 | 退火 | 500-510℃，32min | 57.2*1.38
C7201000860000018 | A720100086000 | T7/8*5/8*7/8-AB | 边小三通7/8*5/8*7/8-AB | AB | 67 | 69.01 | 77 | 126 | 71.90487 | 74.12873 | 74.49938 | 04104-7/8*5/8*7/8-AB | 直管 | TP2 | H80 | 23.94*0.9 | 5000 | 0 |  | 9030 | 内孔22.14+0.03/-0.01（要求按EN1254通规通止规止） |  |  |  |  | 23.94 | 22.13 | 22.18 |  |  | 0.9 | 0.88 | 0.9 | 0.82 | 0.96 |  |  | 要求按EN1254通规通止规止 | 0.03 | 0.01 | #N/A | 44600 | （冲床缩口） |  |  | 退火 | 500-510℃，32min | #N/A
C7201000860010018 | A720100086001 | T1 1/8*5/8*1 1/8-AB | 边小三通1 1/8*5/8*1 1/8-AB | AB | 125.5 | 129.265 | 142 | 141 | 126.6681 | 130.5856 | 131.2385 | 04104-1 1/8*5/8*1 1/8 | 直管 | TP2 | H80 | 30.8*1.1 | 5050 | 0 |  | 9030 | [5 empty] | 30.8 | 0 | 0 | 30.75 | 30.88 | 1.1 | 1.08 | 1.1 | 0.9828 | 1.199 |  |  |  | 0.03 | 0.037 | #N/A | 44879 | （冲床缩口） |  |  | 退火 | 500-510℃，32min | 30.8*1.1
C7201000860020018 | A720100086002 | T1 1/8*7/8*1 1/8-AB | 边小三通1 1/8*7/8*1 1/8-AB | AB | 132 | 135.96 | 145 | 153 | 137.3724 | 141.621 | 142.3291 | 04104-1 1/8*7/8*1 1/8 | 直管 | TP2 | H80 | 30.8*1.1 | 5050 | 0 |  | 9030 | [5 empty] | 30.8 | 0 | 0 | 30.75 | 30.88 | 1.1 | 1.08 | 1.1 | 0.9828 | 1.199 |  |  |  | 0.03 | 0.035 | #N/A | 44879 | （冲床缩口） |  |  | 退火 | 500-510℃，32min | 30.8*1.1
C7201000860030018 | A720100086003 | T1 3/8*5/8*1 3/8-AB | 边小三通1 3/8*5/8*1 3/8-AB | AB | 172.5 | 177.675 | 213 | 167 | 198.163 | 204.2918 | 205.3132 | 04104-1 3/8*5/8*1 3/8-AB | 直管 | TP2 | O50 | 37.2*1.2 | 5050 | 0 |  | 9030 | [5 empty] | 37.2 | 0 | 0 | 37.18 | 37.23 | 1.2 | 1.19 | 1.21 | 1.12 | 1.28 |  |  |  | 0.035 | 0.01 | #N/A | 44879 | （数控缩口） |  |  | 不退火 |  | 37.2*1.2
C7201000860040018 | A720100086004 | T1 3/8*7/8*1 3/8-AB | 边小三通1 3/8*7/8*1 3/8-AB | AB | 177 | 182.31 | 226 | 173 | 205.2403 | 211.5879 | 212.6459 | 04104-1 3/8*7/8*1 3/8-AB | 直管 | TP2 | O50 | 37.2*1.2 | 5050 | 0 |  | 9030 | [5 empty] | 37.2 | 0 | 0 | 37.18 | 37.23 | 1.2 | 1.19 | 1.21 | 1.12 | 1.28 |  |  |  | 0.035 | 0.01 | #N/A | 44879 | （数控缩口） |  |  | 不退火 |  | 37.2*1.2
C7201000860050018 | A720100086005 | T1 3/8*1 1/8*1 3/8-AB | 边小三通1 3/8*1 1/8*1 3/8-AB | AB | 183 | 188.49 | 231 | 176 | 208.7789 | 215.236 | 216.3122 | 04104-1 3/8*1 1/8*1 3/8-AB | 直管 | TP2 | O50 | 37.2*1.2 | 5050 | 0 |  | 9030 | [5 empty] | 37.2 | 0 | 0 | 37.18 | 37.23 | 1.2 | 1.19 | 1.21 | 1.12 | 1.28 |  |  |  | 0.035 | 0.01 | #N/A | 44879 | （数控缩口） |  |  | 不退火 |  | 37.2*1.2
C7201000860060018 | A720100086006 | T1 5/8*5/8*1 5/8-AB | 边小三通1 5/8*5/8*1 5/8-AB | AB | 252 | 259.56 | 300 | 177 | 285.8526 | 294.6934 | 296.1669 | 04104-1 5/8*5/8*1 5/8-AB | 直管 | TP2 | O50 | 44*1.38 | 4900 | 0 |  | 9030 |  | 0.03 | 0.02 | 0.11 | 0.11 | 44 | 0 | 0 | 43.98 | 44.03 | 1.38 | 1.34 | 1.38 | 1.2194 | 1.5042 |  |  |  | 0.035 | 0.01 | #N/A | 44879 | （数控缩口） |  |  | 不退火 |  | 44*1.38
C7201000860070018 | A720100086007 | T1 5/8*7/8*1 5/8-AB | 边小三通1 5/8*7/8*1 5/8-AB | AB | 255 | 262.65 | 310 | 181 | 292.2763 | 301.3157 | 302.8223 | 04104-1 5/8*7/8*1 5/8-AB | 直管 | TP2 | O50 | 44*1.38 | 4900 | 0 |  | 9030 |  | 0.03 | 0.02 | 0.11 | 0.11 | 44 | 0 | 0 | 43.98 | 44.03 | 1.38 | 1.34 | 1.38 | 1.2194 | 1.5042 |  |  |  | 0.035 | 0.01 | #N/A | 44879 | （数控缩口） |  |  | 不退火 |  | 44*1.38
C7201000860080018 | A720100086008 | T1 5/8*1 1/8*1 5/8-AB | 边小三通1 5/8*1 1/8*1 5/8-AB | AB | 263 | 270.89 | 320 | 187 | 301.9117 | 311.2492 | 312.8055 | 04104-1 5/8*1 1/8*1 5/8-AB | 直管 | TP2 | O50 | 44*1.38 | 4900 | 0 |  | 9030 |  | 0.03 | 0.02 | 0.11 | 0.11 | 44 | 0 | 0 | 43.98 | 44.03 | 1.38 | 1.34 | 1.38 | 1.2194 | 1.5042 |  |  |  | 0.035 | 0.01 | #N/A | 44879 | （数控缩口） |  |  | 不退火 |  | 44*1.38
C7201000860090018 | A720100086009 | T1 5/8*1 3/8*1 5/8-AB | 边小三通1 5/8*1 3/8*1 5/8-AB | AB | 262 | 269.86 | 320 | 187 | 301.9117 | 311.2492 | 312.8055 | 04104-1 5/8*1 3/8*1 5/8-AB | 直管 | TP2 | O50 | 44*1.38 | 4900 | 0 |  | 9030 |  | 0.03 | 0.02 | 0.11 | 0.11 | 44 | 0 | 0 | 43.98 | 44.03 | 1.38 | 1.34 | 1.38 | 1.2194 | 1.5042 |  |  |  | 0.035 | 0.01 | #N/A | 44879 | （数控缩口） |  |  | 不退火 |  | 44*1.38
C7201000860100018 | A720100086010 | T2 1/8*1 3/8*2 1/8-AB | 边小三通2 1/8*1 3/8*2 1/8-AB | AB | 495 | 509.85 | 622 | 230 | 561.095 | 578.4484 | 581.3407 | 04104-2 1/8*1 3/8*2 1/8-AB | 直管 | TP2 | O50 | 57.2*1.6 | 5250 | 0 |  | 9030 |  | 0.08 | 0.08 | 0.12 | 0.12 | 57.2 | 0 | 0 | 57.12 | 57.28 | 1.6 | 1.54 | 1.6 | 1.4014 | 1.744 |  |  |  | 0.035 | 0.01 | #N/A | 44879 | （冲床缩口） |  |  | 不退火 |  | 57.2*1.6
C7201000860110018 | A720100086011 | T2 1/8*1 5/8*2 1/8-AB | 边小三通2 1/8*1 5/8*2 1/8-AB | AB | 505 | 520.15 | 597 | 229 | 558.666 | 575.9443 | 578.824 | 04104-2 1/8*1 5/8*2 1/8-AB | 直管 | TP2 | O50 | 57.2*1.6 | 5250 | 0 |  | 9030 |  | 0.08 | 0.08 | 0.12 | 0.12 | 57.2 | 0 | 0 | 57.12 | 57.28 | 1.6 | 1.54 | 1.6 | 1.4014 | 1.744 |  |  |  | 0.035 | 0.01 | #N/A | 44879 | （冲床缩口） |  |  | 不退火 |  | 57.2*1.6
C7201000840000018 | A720100084000 | T5/8*5/8*7/8-AB | 中大三通5/8*5/8*7/8-AB | AB | 52 | 53.56 | 58.1 | 121 | 54.96337 | 56.66327 | 56.94659 | 04103-5/8*5/8*7/8-AB | 直管 | TP2 | H80 | 17.5*1 | 5000 | 0 |  | 9030 | [5 empty] | 17.5 |  |  | 17.48 | 17.53 | 1 | 0.96 | 1 | 0.9 | 1.06 |  |  |  | 0.03 | 0.015 | #N/A | 44509 |  | 是 |  | 退火 | 500-510℃，32min | #N/A
C7201000840010018 | A720100084001 | T7/8*7/8*1 1/8-AB | 中大三通7/8*7/8*1 1/8-AB | AB | 98.5 | 101.455 | 109.2 | 152 | 105.2323 | 108.4869 | 109.0294 | 04103-7/8*7/8*1 1/8-AB | 直管 | TP2 | H80 | 24*1.1 | 5000 | 0 |  | 9030 | [5 empty] | 24 |  |  | 23.98 | 24.03 | 1.1 | 1.08 | 1.1 | 1 | 1.18 |  |  |  | 0.032 | 0.015 | #N/A |  |  |  |  | 退火 | 500-510℃，32min | #N/A
C7201000840020018 | A720100084002 | T1 3/8*1 3/8*1 5/8-AB | 中大三通1 3/8*1 3/8*1 5/8-AB | AB | 239 | 246.17 | 275.6 | 192 | 266.3313 | 274.5683 | 275.9412 | 04103-1 3/8*1 3/8*1 5/8-AB | 直管 | TP2 | O50 | 37.5*1.4 | 4900 | 0 |  | 9030 | [5 empty] | 37.5 | 0 | 0 | 37.48 | 37.53 | 1.4 | 1.38 | 1.4 | 1.2558 | 1.526 |  |  |  | 0.035 | 0.01 | #N/A | 44879 |  |  |  | 不退火 |  | 37.5*1.4
C7201000840030018 | A720100084003 | T3/4*3/4*7/8-AB | 中大三通3/4*3/4*7/8-AB | AB | 65 | 66.95 | 73.8 | 123 | 70.92241 | 73.11589 | 73.48147 | 04103-3/4*3/4*7/8-AB | 直管 | TP2 | H80 | 21*1.05 | 4900 | 0 |  | 9030 | [5 empty] | 21 |  |  | 20.98 | 21.03 | 1.05 | 1.03 | 1.05 | 0.96 | 1.12 |  |  |  | 0.032 | 0.015 | #N/A |  |  |  |  | 退火 | 500-510℃，32min | #N/A
C7201000840040018 | A720100084004 | T1 5/8*1 5/8*2 1/8-AB | 中大三通1 5/8*1 5/8*2 1/8-AB | AB | 424 | 436.72 | 456.4 | 224 | 441.7753 | 455.4384 | 457.7156 | 04103-1 5/8*1 5/8*2 1/8 | 直管 | TP2 | O50 | 44*1.7 | 5000 | 0 |  | 9030 |  | 0.03 | 0.02 | 0.14 | 0.14 | 44 | 0 | 0 | 43.98 | 44.03 | 1.7 | 1.66 | 1.7 | 1.5106 | 1.853 |  |  | 软管退火500-510℃，32min | 0.035 | 0.01 | #N/A | 44879 |  |  |  | 不退火 |  | 44*1.7
C7201000840050018 | A720100084005 | T2 1/8*2 1/8*2 5/8-AB | 中大三通2 1/8*2 1/8*2 5/8-AB | AB | 708 | 729.24 | 802 | 270 | 777.4593 | 801.5044 | 805.5119 | 04103-2 1/8*2 1/8*2 5/8-AB | 直管 | TP2 | O50 | 57.2*1.9 | 5250 | 0 |  | 9030 |  | 0.08 | 0.08 | 0.15 | 0.15 | 57.2 | 0 | 0 | 57.12 | 57.28 | 1.9 | 1.84 | 1.9 | 1.6744 | 2.071 |  |  |  | 0.035 | 0.01 | #N/A | 44879 |  |  |  | 不退火 |  | 57.2*1.9
C7201000200000018 | A720100020000 | 90°L1/4-AB | 90°双承口弯头1/4-AB | AB | 2.7 | 2.781 | 3.2 | 29 | 2.825986 | 2.913387 | 2.927954 | 03191-1/4-AB | 盘管 | TP2 | O50 | 6.35*0.6 | 无 | 0 |  | 9030 | [5 empty] | 6.35 |  |  | 6.3 | 6.35 | 0.6 | 0.58 | 0.6 | 0.52 | 0.66 |  |  |  | 0.035 | 0.01 | #N/A |  |  |  |  | 不退火 |  | #N/A
C7201000200030018 | A720100020003 | 90°L3/8-AB | 90°双承口弯头3/8-AB | AB | 5.7 | 5.871 | 7.2 | 34 | 6.28577 | 6.480176 | 6.512577 | 03191-3/8-AB | 盘管 | TP2 | O50 | 9.52*0.75 | 无 | 0 |  | 9030 | [5 empty] | 9.52 |  |  | 9.48 | 9.52 | 0.75 | 0.73 | 0.75 | 0.69 | 0.79 |  |  | 退火温度380-400℃，32min | 0.025 | 0.01 | #N/A | 44768 |  | 是 |  | 不退火 |  | #N/A
C7201000200020018 | A720100020002 | 90°L1/2-AB | 90°双承口弯头1/2-AB | AB | 8.3 | 8.549 | 10.8 | 39 | 9.788559 | 10.0913 | 10.14175 | 03191-1/2-AB | 盘管 | TP2 | O50 | 12.7*0.75 | 无 | 0 |  | 9030 | [5 empty] | 12.7 |  |  | 12.68 | 12.73 | 0.75 | 0.73 | 0.75 | 0.68 | 0.8 |  |  | 退火温度380-400℃，32min | 0.035 | 0.01 | #N/A | 44087 |  | 是 |  | 不退火 |  | #N/A
C7201000200040018 | A720100020004 | 90°L5/8-AB | 90°双承口弯头5/8-AB | AB | 13.9 | 14.317 | 18 | 44.5/60 | 16.28947 | 16.79326 | 16.87723 | 03191-5/8-AB | 盘管 | TP2 | O50 | 15.88*0.74 | 无 | 0 |  | 9030 | [5 empty] | 15.88 |  |  | 15.83 | 15.88 | 0.74 | 0.72 | 0.74 | 0.68 | 0.78 |  |  | 退火温度380-400℃，32min | 0.035 | 0.022 | #N/A | 44419 |  | 是 |  | 不退火 |  | #N/A
C7201000200010018 | A720100020001 | 90°L3/4-AB | 90°双承口弯头3/4-AB | AB | 25 | 25.75 | 31.8 | 61 | 29.3989 | 30.30815 | 30.45969 | 03191-3/4-AB | 盘管 | TP2 | O50 | 19.05*0.96 | 无 | 0 |  | 9030 | [5 empty] | 19.05 |  |  | 19 | 19.05 | 0.96 | 0.94 | 0.96 | 0.87 | 1.03 |  |  |  | 0.025 | 0.01 | #N/A | 44057 |  |  |  | 不退火 |  | #N/A
C7201000200050018 | A720100020005 | 90°L7/8-AB | 90°双承口弯头7/8-AB | AB | 33.4 | 34.402 | 41 | 58/81.5 | 39.29226 | 40.50748 | 40.71002 | 03191-7/8-AB | 盘管 | TP2 | O50 | 23.5*0.9 | 无 | 0 |  | 9031 | [5 empty] | 23.5 |  |  | 23.43 | 23.5 | 0.9 | 0.88 | 0.9 | 0.84 | 0.94 |  |  | 380-400℃，32min | 0.03 | 0.01 | #N/A | 44775 |  | 是 |  | 不退火 |  | #N/A
C7201000200060018 | A720100020006 | 90°L1-AB | 90°双承口弯头1-AB | AB | 46.9 | 48.307 | 53.5 | 68/94 | 52.59282 | 54.21941 | 54.4905 | 03191-1-AB | 直管 | TP2 | H80 | 27*0.9 | 无 | 0 |  | 9030 | [5 empty] | 27 |  |  | 26.93 | 27.07 | 0.9 | 0.88 | 0.9 | 0.82 | 0.96 |  |  |  | 0.035 | 0.01 | #N/A | 44323 |  | 是 |  | 退火 | 380-400℃，32min | #N/A
C7201000200070018 | A720100020007 | 90°L1 1/4-AB | 90°双承口弯头1 1/4-AB | AB | 86.5 | 89.095 | 106.2 | 80/115 | 100.0548 | 103.1493 | 103.665 | 03191-1 1/4-AB | 直管 | TP2 | H80 | 33.5*1.15 | 无 | 0 |  | 9030 | [5 empty] | 33.5 | 0 | 0 | 33.43 | 33.57 | 1.15 | 1.13 | 1.15 | 1.0283 | 1.2535 |  |  |  | 0.04 | 0.01 | #N/A | 44879 |  |  |  | 退火 | 380-400℃，32min | 33.5*1.15
C7201000200080018 | A720100020008 | 90°L1 5/8-AB | 90°双承口弯头1 5/8-AB | AB | 152 | 156.56 | 183 | 86/136 | 171.69 | 177 | 177.885 | 03191-1 5/8-AB | 直管 | TP2 | H80 | 42.8*1.35 | 无 | 0 |  | 9030 | [5 empty] | 42.8 | 0 | 0 | 42.73 | 42.87 | 1.35 | 1.31 | 1.35 | 1.1921 | 1.4715 |  |  |  | 0.035 | 0.01 | #N/A | 44879 |  | 是 |  | 退火 | 500-510℃，32min | 42.8*1.35
C7201000200090018 | A720100020009 | 90°L2 1/8-AB | 90°双承口弯头2 1/8-AB | AB | 272 | 280.16 | 324.4 | 107/167 | 295.3061 | 304.4393 | 305.9615 | 03191-2 1/8-AB | 直管 | TP2 | H80 | 55.5*1.45 | 无 | 0 |  | 9030 | [5 empty] | 55.5 |  |  | 55.42 | 55.58 | 1.45 | 1.41 | 1.45 | 1.32 | 1.54 |  |  |  | 0.035 | 0.01 | #N/A | 44087 |  |  |  | 退火 | 500-510℃，32min | #N/A
C7201000200100018 | A720100020010 | 90°L2 5/8-AB | 90°双承口弯头2 5/8-AB | AB | 473 | 487.19 | 571.2 | 120/200 | 517.3516 | 533.3522 | 536.019 | 03191-2 5/8-AB | 直管 | TP2 | H80 | 69*1.75 | 无 | 0 |  | 9030 | [5 empty] | 69 |  |  | 68.92 | 69.08 | 1.75 | 1.69 | 1.75 | 1.58 | 1.86 |  |  |  | 0.035 | 0.01 | #N/A | 44035 |  | 是 |  | 退火 | 500-510℃，32min | #N/A
A720100020011 | A720100020011 | 90°L3 1/8-AB | 90°双承口弯头3 1/8-AB | AB | 731 | 752.93 | 870 | 143/228 | 787.2596 | 811.6078 | 815.6658 | 03191-3 1/8-AB | 直管 | TP2 | H80 | 79.3*2 | 无 | 0 |  | 9030 | 平均壁厚+0/-0.06，极限壁厚+/-0.16，外径+/-0.08 |  |  |  |  | 79.3 |  |  | 79.3 | 79.43 | 2 | 1.94 | 2 | 1.81 | 2.13 |  |  | 要求按ASME B16.22-2013环规通规通止规止 | 0.05 | 0.03 | #N/A | 44074 |  |  |  | 退火 | 540-580℃，32min | #N/A
A720100020012 | A720100020012 | 90°L4 1/8-AB | 90°双承口弯头4 1/8-AB | AB | 1535 | 1581.05 | 1876.2 | 189/294 | 1691.735 | 1744.056 | 1752.777 | 03191-4 1/8-AB | 直管 | TP2 | H80 | 104.7*2.5 | 无 | 0 |  | 9030 |  | 0.08 | 0.08 | 0.2 | 0.2 | 104.7 |  |  | 104.6 | 105 | 2.5 | 2.4 | 2.5 | 2.27 | 2.67 |  |  |  | 0.05 | 0.015 | #N/A | 44128 |  |  |  | 退火 | 540-580℃，32min | #N/A
C7201000216000018 | A720100021600 | 90°CL3/8-AB | 90°承插口弯头3/8-AB | AB | 6 | 6.18 | 7 | 33 | 6.106177 | 6.295028 | 6.326503 | 03192-3/8-AB | 盘管 | TP2 | O50 | 9.52*0.75 | 无 | 0 |  | 9030 | [5 empty] | 9.52 |  |  | 9.48 | 9.52 | 0.75 | 0.73 | 0.75 | 0.69 | 0.79 |  |  | 退火温度380-400℃，32min | 0.024 | 0.01 | #N/A |  |  |  |  | 不退火 |  | #N/A
C7201000216010018 | A720100021601 | 90°CL3/4-AB | 90°承插口弯头3/4-AB | AB | 28 | 28.84 | 33.7 | 63 | 30.34725 | 31.28583 | 31.44226 | 03192-3/4-AB | 盘管 | TP2 | O50 | 19.05*0.96 | 无 | 0 |  | 9030 | [5 empty] | 19.05 |  |  | 19 | 19.05 | 0.96 | 0.94 | 0.96 | 0.87 | 1.03 |  |  |  | 0.024 | 0.01 | #N/A | 43913 |  |  |  | 不退火 |  | #N/A
C7201000216020018 | A720100021602 | 90°CL5/8-AB | 90°承插口弯头5/8-AB | AB | 14.8 | 15.244 | 18.8 | 50.5 | 17.76495 | 18.31438 | 18.40595 | 03192-5/8-AB | 盘管 | TP2 | O50 | 15.88*0.84 | 无 | 0 |  | 9030 | [5 empty] | 15.88 |  |  | 15.83 | 15.88 | 0.84 | 0.81 | 0.84 | 0.765 | 0.885 |  |  | 退火温度380-400℃，32min | 0.024 | 0.01 | #N/A | 44631 |  |  |  | 不退火 |  | #N/A
C7201000216030018 | A720100021603 | 90°CL7/8-AB-CODA | 90°承插口弯头7/8-AB-CODA | AB-CODA | 35.6 | 36.668 | 44.5 | 70 | 41.15645 | 42.42934 | 42.64148 | 03192-7/8-AB-CODA | 盘管 | TP2 | O50 | 22.23*1 | 无 | 0 |  | 9030 | [5 empty] | 22.23 |  |  | 22.16 | 22.23 | 1 | 0.97 | 1 | 0.905 | 1.065 |  |  | 退火温度380-400℃，32min | 0.024 | 0.01 | #N/A |  |  |  |  | 不退火 |  | #N/A
C7201000216040018 | A720100021604 | 90°CL1 1/8-AL-CODA | 90°承插口弯头1 1/8-AL-CODA | AL-CODA | 76 | 78.28 | 95.4 | 95 | 82.95482 | 85.52043 | 85.94804 | 03192-1 1/8-AL-CODA | 盘管 | TP2 | O50 | 28*1.18 | 无 | 0 |  | 9030 | [5 empty] | 28 |  |  | 27.95 | 28 | 1.18 | 1.16 | 1.18 | 1.08 | 1.26 |  |  | 退火温度540-580℃，32min | 0.027 | 0.01 | #N/A | 44138 |  |  |  | 不退火 |  | #N/A
C7201000216060018 | A720100021606 | 90°CL1 3/8-AB | 90°承插口弯头1 3/8-AB | AB | 97 | 99.91 | 120.7 | 85/115 | 111.157 | 114.5949 | 115.1678 | 03192-1 3/8-AB | 直管 | TP2 | H80 | 36.2*1.15 | 无 | 0 |  | 9030 | [5 empty] | 36.2 |  |  | 36.13 | 36.27 | 1.15 | 1.11 | 1.15 | 1.04 | 1.22 |  |  |  | 0.027 | 0.01 | #N/A | 44035 |  |  |  | 退火 | 380-400℃，32min | #N/A
C7201000216070018 | A720100021607 | 90°CL1 5/8-AB | 90°承插口弯头1 5/8-AB | AB | 155 | 159.65 | 192.1 | 90/140 | 177.2335 | 182.715 | 183.6286 | 03192-1 5/8-AB | 直管 | TP2 | H80 | 42.8*1.35 | 无 | 0 |  | 9030 | [5 empty] | 42.8 | 0 | 0 | 42.73 | 42.87 | 1.35 | 1.31 | 1.35 | 1.1921 | 1.4715 |  |  |  | 0.03 | 0.01 | #N/A | 44879 |  |  |  | 退火 | 500-510℃，32min | 42.8*1.35
C7201000216080018 | A720100021608 | 90°CL2 1/8-AB | 90°承插口弯头2 1/8-AB | AB | 268 | 276.04 | 326.5 | 114/174 | 310.2854 | 319.8818 | 321.4812 | 03192-2 1/8-AB | 直管 | TP2 | H80 | 55.5*1.45 | 无 | 0 |  | 9030 | [5 empty] | 55.5 |  |  | 55.42 | 55.58 | 1.45 | 1.41 | 1.45 | 1.32 | 1.54 |  |  |  | 0.03 | 0.011 | #N/A |  |  |  |  | 退火 | 500-510℃，32min | #N/A
A720100021609 | A720100021609 | 90°CL3 1/8-AB | 90°承插口弯头3 1/8-AB | AB | 720 | 741.6 | 870 | 145/230 | 795.702 | 820.3114 | 824.4129 | 03192-3 1/8-AB | 直管 | TP2 | H80 | 79.3*2 | 无 | 0 |  | 9030 | 平均壁厚+0/-0.06，极限壁厚+/-0.16，外径+/-0.08 |  |  |  |  | 79.3 |  |  | 79.3 | 79.43 | 2 | 1.94 | 2 | 1.81 | 2.13 |  |  | 要求按ASME B16.22-2013环规通规通止规止 | 0.03 | 0.01 | #N/A |  |  |  |  | 退火 | 540-580℃，32min | #N/A
C7201000300000018 | A720100030000 | 90°LL1/2-AB | 90°大弯双承口弯头1/2-AB | AB | 12.2 | 12.566 | 13 | 49 | 12.2357 | 12.61412 | 12.67719 | 03195-1/2-AB | 盘管 | TP2 | O50 | 12.7*0.75 | 无 | 0 |  | 9031 | [5 empty] | 12.7 |  |  | 12.68 | 12.73 | 0.75 | 0.73 | 0.75 | 0.68 | 0.8 |  |  | 退火温度380-400℃，32min | 0.025 | 0.01 | #N/A | 44917 |  | 是 |  | 不退火 |  | #N/A
C7201000300010018 | A720100030001 | 90°LL3/4-AB | 90°大弯双承口弯头3/4-AB | AB | 36 | 37.08 | 40.6 | 74.5 | 35.80028 | 36.9075 | 37.09204 | 03195-3/4-AB | 盘管 | TP2 | O50 | 19.05*0.96 | 无 | 0 |  | 9030 | [5 empty] | 19.05 |  |  | 19 | 19.05 | 0.96 | 0.94 | 0.96 | 0.87 | 1.03 |  |  |  | 0.025 | 0.01 | #N/A | 43913 |  |  |  | 不退火 |  | #N/A
C7201000300020018 | A720100030002 | 90°LL3/8-AB | 90°大弯双承口弯头3/8-AB | AB | 7.3 | 7.519 | 9.2 | 45 | 8.261298 | 8.516802 | 8.559386 | 03195-3/8-AB | 盘管 | TP2 | O50 | 9.52*0.75 | 无 | 0 |  | 9030 | [5 empty] | 9.52 |  |  | 9.48 | 9.52 | 0.75 | 0.73 | 0.75 | 0.69 | 0.79 |  |  | 退火温度380-400℃，32min | 0.025 | 0.01 | #N/A | 44087 |  | 是 |  | 不退火 |  | #N/A
C7201000300030018 | A720100030003 |  | 90°大弯双承口弯头3/8-加高 | 加高 | 8 | 8.24 | 9.1 | 47.5 | 8.710282 | 8.979672 | 9.02457 | 03195-3/8-加高 | 盘管 | TP2 | O50 | 9.52*0.75 | [9 empty] | 9.52 |  |  | 9.48 | 9.52 | 0.75 | 0.73 | 0.75 | 0.69 | 0.79 |  |  | 退火温度380-400℃，32min | 0.03 | 0.01 | [5 empty] | 不退火 |  | #N/A
C7201000300040018 | A720100030004 | 90°LL5/8-AB | 90°大弯双承口弯头5/8-AB | AB | 19.6 | 20.188 | 23 | 62 | 21.73188 | 22.404 | 22.51602 | 03195-5/8-AB | 盘管 | TP2 | O50 | 15.88*0.84 | 无 | 0 |  | 9030 | [5 empty] | 15.88 |  |  | 15.83 | 15.88 | 0.84 | 0.81 | 0.84 | 0.765 | 0.885 |  |  | 退火温度380-400℃，32min | 0.025 | 0.01 | #N/A | 44778 |  | 是 |  | 不退火 |  | #N/A
C7201000300060018 | A720100030006 | 90°LL1-AB | 90°大弯双承口弯头1-AB | AB | 69 | 71.07 | 83.6 | 105 | 77.3632 | 79.75588 | 80.15466 | 03195-1-AB | 直管 | TP2 | O50 | 25.4*1.1 | 无 | 0 |  | 9030 | 外径+0.03/-0.02，平均壁厚0/-0.03，壁厚极限公差+/-0.07 |  |  |  |  | 25.4 |  |  | 25.38 | 25.46 | 1.1 | 1.06 | 1.1 | 1.02 | 1.14 |  |  |  | 0.025 | 0.01 | 3750 | 44563 |  | 是 |  | 退火 | 500-510℃，32min | #N/A
C7201000300070018 | A720100030007 | 90°LL1 1/8-AB | 90°大弯双承口弯头1 1/8-AB | AB | 85 | 87.55 | 106 | 104/134 | 93.70805 | 96.60624 | 97.08927 | 03195-1 1/8-AB | 直管 | TP2 | H80 | 29.6*1 | 无 | 0 |  | 9030 | [5 empty] | 29.6 | 0 | 0 | 29.58 | 29.63 | 1 | 0.98 | 1.02 | 0.8918 | 1.1118 |  |  |  | 0.03 | 0.01 | 4000 | 44879 |  | 是 |  | 退火 | 380-400℃，32min | 29.6*1
C7201000300080018 | A720100030008 | 90°LL1 3/8-AB | 90°大弯双承口弯头1 3/8-AB | AB | 146 | 150.38 | 172.8 | 137/167 | 164.134 | 169.2103 | 155 | 03195-1 3/8-AB | 直管 | TP2 | H80 | 36.2*1.12 | 无 | 0 |  | 9030 | [5 empty] | 36.2 |  |  | 36.1 | 36.3 | 1.12 | 1.1 | 1.14 | 1 | 1.22 |  |  | 退火温度540℃，32min | 0.03 | 0.01 | 4150 | 45009 |  |  |  | 不退火 |  | 35*1.28
C7201000300090018 | A720100030009 | 90°LL1 3/8-AK-CODA | 90°大弯双承口弯头1 3/8-AK-CODA | AK-CODA | 184 | 189.52 | 226.8 | 3m | #VALUE! | #VALUE! | #VALUE! | 03195-1 3/8-AK-CODA | 直管 | TP2 | O50 | 35*1.5 | 无 | 0 |  | 9030 | [5 empty] | 35 |  |  | 34.95 | 35 | 1.5 | 1.49 | 1.51 | 1.41 | 1.58 |  |  | 退火温度540℃，32min | 0.03 | 0.01 | 3000 | 43892 |  |  |  | 不退火 |  | #N/A
C7201000300100018 | A720100030010 | 90°LL1 5/8-AB | 90°大弯双承口弯头1 5/8-AB | AB | 230 | 236.9 | 252.7 | 1690 | 2696.554 | 2779.953 | 2793.852 | 03195-1 5/8-AB | 直管 | TP2 | O50 | 41.2*1.47 | 无 | 0 |  | 9030 | [5 empty] | 41.2 | 0 | 0 | 41.18 | 41.22 | 1.47 | 1.43 | 1.47 | 1.3013 | 1.6023 |  |  |  | 0.025 | 0.01 | 5100 | 44879 |  | 是 |  | 不退火 |  | 41.2*1.47
C7201000300110018 | A720100030011 | 90°LL2 1/8-AB | 90°大弯双承口弯头2 1/8-AB | AB | 443 | 456.29 | 518 | 190 | 482.1213 | 497.0322 | 499.5174 | 03195-2 1/8-AB | 直管 | TP2 | O50 | 54*1.77 | 无 | 0 |  | 9030 | [5 empty] | 54 | 0 | 0 | 53.92 | 54.08 | 1.77 | 1.73 | 1.77 | 1.5743 | 1.9293 |  |  |  | 0.03 | 0.01 | #N/A | 44879 |  | 是 |  | 不退火 |  | 54*1.77
C7201000300120018 | A720100030012 | 90°LL2 5/8-AB | 90°大弯双承口弯头2 5/8-AB | AB | 810 | 834.3 | 961.2 | 260 | 876.0482 | 903.1425 | 907.6582 | 03195-2 5/8-AB | 直管 | TP2 | O50 | 66.6*1.9 | 5150 | 0 |  | 9030 | [5 empty] | 66.6 | 0 | 0 | 66.52 | 66.68 | 1.9 | 1.84 | 1.9 | 1.6744 | 2.071 |  |  |  | 0.035 | 0.01 | 4500 | 44879 |  | 是 |  | 不退火 |  | 66.6*1.9
A720100030013 | A720100030013 | 90°LL3 1/8-AB | 90°大弯双承口弯头3 1/8-AB | AB | 1035 | 1066.05 | 1359 | 288 | 1219.936 | 1257.666 | 1263.954 | 03195-3 1/8-AB | 直管 | TP2 | H80 | 79.3*2 | 5000 | 0 |  | 9030 | 平均壁厚+0/-0.06，极限壁厚+/-0.16，外径+/-0.08 |  |  |  |  | 79.3 |  |  | 79.3 | 79.43 | 2 | 1.94 | 2 | 1.81 | 2.13 |  |  | 要求按ASME B16.22-2013环规通规通止规止 | 0.04 | 0.01 | 4100 | 44469 |  |  |  | 退火 | 540-580℃，32min | #N/A
A720100030014 | A720100030014 | 90°LL4 1/8-AB | 90°大弯双承口弯头4 1/8-AB | AB | 2100 | 2163 | 2876.8 | 373 | 2609.108 | 2689.802 | 2703.251 | 03195-4 1/8-AB | 直管 | TP2 | H80 | 104.7*2.5 | 无 | 0 |  | 9031 |  | 0.08 | 0.08 | 0.2 | 0.2 | 104.7 |  |  | 104.6 | 105 | 2.5 | 2.4 | 2.5 | 2.27 | 2.67 |  |  |  | 0.04 | 0.015 | 3800 | 44538 |  |  |  | 退火 | 540-580℃，32min | #N/A
C7201000316000018 | A720100031600 | 90°CLL3/8-AB | 90°大弯承插口弯头3/8-AB | AB | 7 | 7.21 | 8.3 | 42 | 7.722518 | 7.961359 | 8.001166 | 03196-3/8-AB | 盘管 | TP2 | O50 | 9.52*0.75 | 无 | 0 |  | 9030 | [5 empty] | 9.52 |  |  | 9.48 | 9.52 | 0.75 | 0.73 | 0.75 | 0.69 | 0.79 |  |  | 退火温度380-400℃，32min | 0.024 | 0.01 | #N/A | 44299 |  |  |  | 不退火 |  | #N/A
C7201000316010018 | A720100031601 | 90°CLL3/8-AL-CODA | 90°大弯长承插口弯头3/8-AL-CODA | AL-CODA | 7 | 7.21 | 8 | 47 | 7.556276 | 7.789976 | 7.828925 | 03196-3/8-AL-CODA | 盘管 | TP2 | O50 | 9.52*0.65 | 无 | 0 |  | 9030 | [5 empty] | 9.52 |  |  | 9.48 | 9.52 | 0.65 | 0.63 | 0.65 | 0.59 | 0.69 |  |  | 退火温度380-400℃，32min | 0.024 | 0.01 | #N/A |  |  |  |  | 不退火 |  | #N/A
C7201000316020018 | A720100031602 | 90°CLL1/2-AB | 90°大弯承插口弯头1/2-AB | AB | 11.5 | 11.845 | 14.8 | 54.5 | 13.58163 | 14.00168 | 14.07168 | 03196-1/2-AB | 盘管 | TP2 | O50 | 12.7*0.75 | 无 | 0 |  | 9030 | [5 empty] | 12.7 |  |  | 12.68 | 12.73 | 0.75 | 0.73 | 0.75 | 0.68 | 0.8 |  |  | 退火温度380-400℃，32min | 0.024 | 0.01 | #N/A | 44128 |  |  |  | 不退火 |  | #N/A
C7201000316030018 | A720100031603 | 90°CLL5/8-AB | 90°大弯承插口弯头5/8-AB | AB | 20 | 20.6 | 24 | 65 | 22.76673 | 23.47086 | 23.58821 | 03196-5/8-AB | 盘管 | TP2 | O50 | 15.88*0.84 | 无 | 0 |  | 9030 | [5 empty] | 15.88 |  |  | 15.83 | 15.88 | 0.84 | 0.81 | 0.84 | 0.765 | 0.885 |  |  | 退火温度380-400℃，32min | 0.024 | 0.01 | #N/A |  |  |  |  | 不退火 |  | #N/A
C7201000316040018 | A720100031604 | 90°CLL5/8-AL-CODA | 90°大弯长承插口弯头5/8-AL-CODA | AL-CODA | 23 | 23.69 | 24.7 | 67 | 23.45663 | 24.18209 | 24.30301 | 03196-5/8-AL-CODA | 盘管 | TP2 | O50 | 15.88*0.84 | 无 | 0 |  | 9030 | [5 empty] | 15.88 |  |  | 15.83 | 15.88 | 0.84 | 0.81 | 0.84 | 0.765 | 0.885 |  |  | 退火温度380-400℃，32min | 0.025 | 0.01 | #N/A | 44184 |  |  |  | 不退火 |  | #N/A
C7201000316050018 | A720100031605 | 90°CLL3/4-AB | 90°大弯承插口弯头3/4-AB | AB | 35 | 36.05 | 38.7 | 76 | 36.51154 | 37.64076 | 37.82897 | 03196-3/4-AB | 盘管 | TP2 | O50 | 19.05*0.96 | 无 | 0 |  | 9030 | [5 empty] | 19.05 |  |  | 19 | 19.05 | 0.96 | 0.94 | 0.96 | 0.87 | 1.03 |  |  |  | 0.024 | 0.01 | #N/A | 44853 |  |  |  | 不退火 |  | #N/A
C7201000316060018 | A720100031606 | 90°CLL3/4-AL-CODA | 90°大弯长承插口弯头3/4-AL-CODA | AL-CODA | 35.8 | 36.874 | 42 | 77 | 36.98572 | 38.1296 | 38.32025 | 03196-3/4-AL-CODA | 盘管 | TP2 | O50 | 19.05*0.96 | 无 | 0 |  | 9030 | [5 empty] | 19.05 |  |  | 19 | 19.05 | 0.96 | 0.94 | 0.96 | 0.87 | 1.03 |  |  |  | 0.024 | 0.01 | #N/A | 44509 |  |  |  | 不退火 |  | #N/A
C7201000316080018 | A720100031608 | 90°CLL7/8-AL-CODA | 90°大弯长承插口弯头7/8-AL-CODA | AL-CODA | 51.5 | 53.045 | 56.6 | 91 | 53.32949 | 54.97886 | 55.25375 | 03196-7/8-AL-CODA | 盘管 | TP2 | O50 | 22.23*1 | 无 | 0 |  | 9030 | [5 empty] | 22.23 |  |  | 22.16 | 22.23 | 1 | 0.97 | 1 | 0.905 | 1.065 |  |  | 退火温度380-400℃，32min | 0.03 | 0.01 | #N/A | 44753 |  |  |  | 不退火 |  | #N/A
C7201000316090018 | A720100031609 | 90°CLL1 1/8-AB | 90°大弯承插口弯头1 1/8-AB | AB | 88.5 | 91.155 | 104 | 108/138 | 96.83165 | 99.82644 | 99.9 | 03196-1 1/8-AB | 直管 | TP2 | H80 | 29.6*1 | 无 | 0 |  | 9030 | [5 empty] | 29.6 | 0 | 0 | 29.58 | 29.63 | 1 | 0.98 | 1.02 | 0.8918 | 1.1118 |  |  |  | 0.03 | 0.01 | 4000 | 45029 |  |  |  | 退火 | 380-400℃，32min | 29.6*1
C7201000316100018 | A720100031610 | 90°CLL1 3/8-AB | 90°大弯承插口弯头1 3/8-AB | AB | 150 | 154.5 | 178.4 | 137/167 | 164.134 | 169.2103 | 170.0564 | 03196-1 3/8-AB | 直管 | TP2 | H80 | 36.2*1.12 | 无 | 0 |  | 9030 | [5 empty] | 36.2 |  |  | 36.1 | 36.3 | 1.12 | 1.1 | 1.14 | 1 | 1.22 |  |  | 退火温度540℃，32min | 0.03 | 0.01 | 4150 | 45009 |  |  |  | 不退火 |  | 35*1.28
C7201000316110018 | A720100031611 | 90°CLL1 5/8-AB | 90°大弯承插口弯头1 5/8-AB | AB | 238 | 245.14 | 252.7 | 1690 | 2696.554 | 2779.953 | 2793.852 | 03196-1 5/8-AB | 直管 | TP2 | O50 | 41.2*1.47 | 无 | 0 |  | 9030 | 外径41.2±0.02（要求按ASME B16.22-2013环规通规通止规止） |  |  |  |  | 41.2 | 0 | 0 | 41.18 | 41.22 | 1.47 | 1.43 | 1.47 | 1.3013 | 1.6023 |  |  |  | 0.03 | 0.01 | 4550 | 44879 |  |  |  | 不退火 |  | 41.2*1.47
C7201000316120018 | A720100031612 | 90°CLL2 1/8-AB | 90°大弯承插口弯头2 1/8-AB | AB | 475 | 489.25 | 542 | 202 | 512.4116 | 528.2594 | 530.9007 | 03196-2 1/8-AB | 直管 | TP2 | O50 | 54*1.77 | 无 | 0 |  | 9030 | [5 empty] | 54 | 0 | 0 | 53.92 | 54.08 | 1.77 | 1.73 | 1.77 | 1.5743 | 1.9293 |  |  |  | 0.03 | 0.011 | #N/A | 44879 |  |  |  | 不退火 |  | 54*1.77
C7201000500000018 | A720100050000 |  | 等径U型弯头1/2*1 1/2-AB | AB | 22 | 22.66 | 23.3 | 88 | 21.77954 | 22.45314 | 22.5654 | 03111-1/2*1 1/2-AB | 直管 | TP2 | O50 | 12.7*0.75 | 无 | 0 |  | 9030 | [5 empty] | 12.7 |  |  | 12.68 | 12.73 | 0.75 | 0.73 | 0.75 | 0.68 | 0.8 |  |  | 退火温度380-400℃，32min | 0.025 | 0.01 | #N/A |  |  |  |  | 不退火 |  | #N/A
C7201000500010018 | A720100050001 |  | 等径U型弯头3/8*1 1/2-AB | AB | 14.5 | 14.935 | 15.6 | 88 | 14.60767 | 15.05945 | 15.13475 | 03111-3/8*1 1/2-AB | 直管 | TP2 | H80 | 9.52*0.68 | 5000 | 0 |  | 9030 | [5 empty] | 9.52 |  |  | 9.48 | 9.52 | 0.68 | 0.66 | 0.68 | 0.62 | 0.72 |  |  |  | 0.025 | 0.01 | 4000 | 44242 |  |  | 44242 | 退火 | 500-510℃，32min | #N/A
C7201000500020018 | A720100050002 |  | 等径U型弯头5/8*1 7/8-AB | AB | 35.3 | 36.359 | 44.5 | 120 | 42.07203 | 43.37323 | 43.59009 | 03111-5/8*1 7/8-AB | 直管 | TP2 | O50 | 16*0.84 | 5250 | 0 |  | 9030 | [5 empty] | 16 |  |  | 15.96 | 16.04 | 0.84 | 0.82 | 0.84 | 0.75 | 0.91 |  |  |  | 0.025 | 0.01 | 3000 | 44268 |  |  | 44268 | 退火 | 500-510℃，32min | #N/A
C7201000500030018 | A720100050003 |  | 等径U型弯头5/8*2-AB | AB | 39 | 40.17 | 44.5 | 120 | 42.07203 | 43.37323 | 43.59009 | 03111-5/8*2-AB | 直管 | TP2 | O50 | 16*0.84 | 5250 | 0 |  | 9030 | [5 empty] | 16 |  |  | 15.96 | 16.04 | 0.84 | 0.82 | 0.84 | 0.75 | 0.91 |  |  |  | 0.025 | 0.01 | 3000 | 44268 |  |  | 44268 | 退火 | 500-510℃，32min | #N/A
C7201000500040018 | A720100050004 |  | 等径U型弯头7/8*2 1/2-AB | AB | 82 | 84.46 | 93.3 | 150 | 86.45796 | 89.13192 | 89.57758 | 03111-7/8*2 1/2-AB | 直管 | TP2 | O50 | 21.97*1 | 5000 | 0 |  | 9030 | [5 empty] | 21.97 |  |  | 21.95 | 21.99 | 1 | 0.97 | 1 | 0.905 | 1.065 |  |  | 要求按EN1254-1：1998环规通规通止规止 | 0.025 | 0.01 | 4200 | 44103 |  | 是 |  | 不退火 |  | #N/A
C7201000500050018 | A720100050005 |  | 等径U型弯头1 1/8*3-AB | AB | 151 | 155.53 | 160.2 | 179 | 155.5403 | 160.3508 | 161.1526 | 03111-1 1/8*3-AB | 直管 | TP2 | O50 | 28*1.18 | 无 | 0 |  | 9030 | [5 empty] | 28 |  |  | 27.95 | 28 | 1.18 | 1.16 | 1.18 | 1.08 | 1.26 |  |  | 退火温度540-580℃，32min | 0.025 | 0.01 | 4000 |  |  |  |  | 不退火 |  | #N/A
C7201000500060018 | A720100050006 |  | 等径U型弯头1 5/8*4 1/2-AB | AB | 395 | 406.85 | 453 | 260 | 424.5844 | 437.7159 | 439.9045 | 03111-1 5/8*4 1/2-AB | 直管 | TP2 | O50 | 42*1.47 | 无 | 0 |  | 9030 | [5 empty] | 42 | 0 | 0 | 41.95 | 42.08 | 1.47 | 1.43 | 1.47 | 1.3013 | 1.6023 |  |  |  | 0.025 | 0.01 | 5100 | 44879 |  |  |  | 不退火 |  | 42*1.47
C7201000500070018 | A720100050007 |  | 等径U型弯头1 3/8*4-AB | AB | 247 | 254.41 | 289.3 | 225 | 266.3395 | 274.5768 | 275.9497 | 03111-1 3/8*4-AB | 直管 | TP2 | O50 | 35*1.28 | 无 | 0 |  | 9030 | [5 empty] | 35 | 0 | 0 | 34.95 | 35 | 1.28 | 1.26 | 1.28 | 1.1466 | 1.3952 |  |  | 退火温度540℃，32min | 0.025 | 0.01 | 4150 | 44879 |  |  |  | 不退火 |  | 35*1.28
C7201000500080018 | A720100050008 |  | 等径U型弯头2 1/8*5-AB | AB | 688 | 708.64 | 796 | 294 | 744.6375 | 767.6676 | 771.5059 | 03111-2 1/8*5-AB | 直管 | TP2 | O50 | 54*1.77 | 无 | 0 |  | 9030 | [5 empty] | 54 | 0 | 0 | 53.92 | 54.08 | 1.77 | 1.73 | 1.77 | 1.5743 | 1.9293 |  |  |  | 0.03 | 0.01 | #N/A | 44879 |  |  |  | 不退火 |  | 54*1.77
C7201000500090018 | A720100050009 |  | 等径U型弯头3/4*2 1/2-DB | DB | 55 | 56.65 | 63.5 | 139 | 59 | 60.8 | 61.1 | 03111-3/4*2 1/2-DB | 直管 | TP2 | O50 | 19*0.85 | [9 empty] | 19 |  |  | 18.98 | 19.02 | 0.85 | 0.83 | 0.85 | 0.78 | 0.9 |  |  | 要求按ASME B16.22-2013环规通规通止规止（生产大小头时，原材料需环规检测；生产弯头时，原材料无需环规检测） | 0.025 | 0.028 | 4000 | 44563 |  |  |  | 不退火 |  | #N/A
C7201000500100018 | A720100050010 |  | 等径U型弯头1/2*1 1/2-DB | DB | 17.3 | 17.819 | 20.6 | 88 | 19 | 19.6 | 19.7 | 03111-1/2*1 1/2-DB | 直管 | TP2 | H80 | 12.7*0.65 | [9 empty] | 12.7 |  |  | 12.68 | 12.73 | 0.65 | 0.63 | 0.65 | 0.59 | 0.69 |  |  |  | 0.025 | 0.01 | 3550 | 44242 |  |  | 44242 | 退火 | 500-510℃，32min | #N/A
C7201000500110018 | A720100050011 |  | 等径U型弯头1 3/8*4-DB | DB | 224.5 | 231.235 | 246.4 | 220 | 229 | 236.1 | 237.2 | 03111-1 3/8*4-DB | 直管 | TP2 | O50 | 35*1.12 | [9 empty] | 35 | 0 | 0 | 34.95 | 35 | 1.12 | 1.1 | 1.12 | 1.001 | 1.2208 |  |  | 退火温度540℃，32min | 0.025 | 0.01 | 4800 | 44879 |  |  |  | 不退火 |  | 35*1.12
C7201000500120018 | A720100050012 |  | 等径U型弯头1 5/8*4 1/2-DB | DB | 353.6 | 364.208 | 398 | 249 | 361.2 | 372.3 | 374.2 | 03111-1 5/8*4 1/2-DB | 直管 | TP2 | O50 | 42*1.3 | [9 empty] | 42 | 0 | 0 | 41.95 | 42.08 | 1.3 | 1.26 | 1.3 | 1.1466 | 1.417 |  |  |  | 0.025 | 0.02 | 4600 | 44879 |  |  |  | 不退火 |  | 42*1.3
C7201000500130018 | A720100050013 |  | 等径U型弯头2 1/8*5-DB | DB | 610 | 628.3 | 674.2 | 283 | 650.1 | 670.2 | 673.6 | 03111-2 1/8*5-DB | 直管 | TP2 | O50 | 54*1.6 | [9 empty] | 54 | 0 | 0 | 53.92 | 54.08 | 1.6 | 1.56 | 1.6 | 1.4196 | 1.744 |  |  |  | 0.025 | 0.03 | #N/A | 44879 |  |  |  | 不退火 |  | 54*1.6
C7201000500140018 | A720100050014 |  | 等径U型弯头5/8*2-ZL | ZL | 36.5 | 37.595 | 45 | 115 | 40.3 | 41.6 | 41.8 | 03111-5/8*2-ZL | 直管 | TP2 | O50 | 16*0.84 | [9 empty] | 16 |  |  | 15.96 | 16.04 | 0.84 | 0.82 | 0.84 | 0.75 | 0.91 |  |  |  | 0.025 | 0.01 | 3000 |  |  |  |  | 退火 | 500-510℃，32min | #N/A
C7201000500150018 | A720100050015 |  | 等径U型弯头7/8*2 1/2-ZL | ZL | 74 | 76.22 | 96 | 142 | 81.9 | 84.4 | 84.8 | 03111-7/8*2 1/2-ZL | 直管 | TP2 | O50 | 21.97*1 | [9 empty] | 21.97 |  |  | 21.95 | 21.99 | 1 | 0.97 | 1 | 0.905 | 1.065 |  |  | 要求按EN1254-1：1998环规通规通止规止 | 0.025 | 0.01 | 4200 | 44103 |  |  |  | 退火 | 500-510℃，32min | #N/A
C7201000500160018 | A720100050016 |  | 等径U型弯头1 1/8*3-ZL | ZL | 140 | 144.2 | 165 | 171 | 148.6 | 153.2 | 154 | 03111-1 1/8*3-ZL | 直管 | TP2 | O50 | 28*1.18 | [9 empty] | 28 |  |  | 27.95 | 28 | 1.18 | 1.16 | 1.18 | 1.08 | 1.26 |  |  | 退火温度540-580℃，32min | 0.025 | 0.01 | 4000 |  |  |  |  | 不退火 |  | #N/A
C7201000500170018 | A720100050017 |  | 等径U型弯头1 3/8*4-ZL | ZL | 235 | 242.05 | 269.2 | 202 | 239.2 | 246.6 | 247.9 | 03111-1 3/8*4-ZL | 直管 | TP2 | O50 | 35*1.28 | [9 empty] | 35 | 0 | 0 | 34.95 | 35 | 1.28 | 1.26 | 1.28 | 1.1466 | 1.3952 |  |  | 退火温度540℃，32min | 0.025 | 0.01 | 4150 | 44879 |  |  |  | 不退火 |  | 35*1.28
C7201000500180018 | A720100050018 |  | 等径U型弯头1 5/8*4 1/2-ZL | ZL | 372 | 383.16 | 430 | 250 | 408.3 | 420.9 | 423 | 03111-1 5/8*4 1/2-ZL | 直管 | TP2 | O50 | 42*1.47 | [9 empty] | 42 | 0 | 0 | 41.95 | 42.08 | 1.47 | 1.43 | 1.47 | 1.3013 | 1.6023 |  |  |  | 0.025 | 0.01 | 5100 | 44879 |  |  |  | 不退火 |  | 42*1.47
C7201000500190018 | A720100050019 |  | 等径U型弯头2 1/8*5-ZL | ZL | 652 | 671.56 | 760 | 280 | 709.3 | 731.2 | 734.9 | 03111-2 1/8*5-ZL | 直管 | TP2 | O50 | 54*1.77 | [9 empty] | 54 | 0 | 0 | 53.92 | 54.08 | 1.77 | 1.73 | 1.77 | 1.5743 | 1.9293 |  |  |  | 0.025 | 0.03 | #N/A | 44879 |  |  |  | 不退火 |  | 54*1.77
C7200000500000018 | A720000050000 |  | 等径U型弯头16*84-JIS | JIS | 56.2 | 57.886 | 67.5 | 166 | 58.1 | 59.9 | 60.2 | 03211-16*84-JIS | 直管 | TP2 | H80 | 16*0.84 | [9 empty] | 16 |  |  | 15.96 | 16.04 | 0.84 | 0.82 | 0.84 | 0.75 | 0.91 |  |  |  | 0.03 | 0.01 |  | 2020/11/12新增 |  |  |  | 退火 | 500-510℃，32min | #N/A
C7200000500010018 | A720000050001 |  | 等径U型弯头10*50-JIS | JIS | 18.7 | 19.261 | 23 | 112 | 18.5 | 19.1 | 19.2 | 03211-10*50-JIS | 直管 | TP2 | H80 | 9.52*0.68 | [9 empty] | 9.52 |  |  | 9.48 | 9.52 | 0.68 | 0.66 | 0.68 | 0.62 | 0.72 |  |  |  | 0.03 | 0.013 |  | 2020/11/12新增 |  |  |  | 退火 | 500-510℃，32min | #N/A
C7201000500200018 | A720100050020 |  | 等径U型弯头5/8*2-JIS | JIS | 39 | 40.17 | 46.8 | 120 | 42.1 | 43.4 | 43.6 | 03111-5/8*2-JIS | 直管 | TP2 | O50 | 16*0.84 | [9 empty] | 16 |  |  | 15.96 | 16.04 | 0.84 | 0.82 | 0.84 | 0.75 | 0.91 |  |  | 退火温度380-400℃，32min | 0.03 | 0.01 | [5 empty] | 不退火 |  | #N/A
C7201000600010018 | A720100060001 |  | 等径P型弯头5/8*3-AB | AB | 148.5 | 152.955 | 153.6 | 418 | 145.6874 | 150.1932 | 150.9442 | 03112-5/8*3-AB | 直管 | TP2 | O50 | 16*0.84 | 5250 | 0 |  | 9030 | [5 empty] | 16 |  |  | 15.96 | 16.04 | 0.84 | 0.82 | 0.84 | 0.75 | 0.91 |  |  | 退火温度380-400℃，32min | 0.025 | 0.01 | 3000 | 44044 |  | 是 |  | 不退火 |  | #N/A
C7201000600020018 | A720100060002 |  | 等径P型弯头1/2*1 1/2-AB | AB | 53.5 | 55.105 | 61.1 | 225 | 55.30536 | 57.01584 | 57.30091 | 03112-1/2*1 1/2-AB | 直管 | TP2 | O50 | 12.7*0.75 | 无 | 0 |  | 9031 | [5 empty] | 12.7 |  |  | 12.68 | 12.73 | 0.75 | 0.73 | 0.75 | 0.68 | 0.8 |  |  | 退火温度380-400℃，32min | 0.025 | 0.01 | 3550 | 44131 |  |  |  | 不退火 |  | #N/A
C7201000600030018 | A720100060003 |  | 等径P型弯头3/4*3-AB | AB | 206 | 212.18 | 210.3 | 416 | 201.0697 | 207.2883 | 208.3247 | 03112-3/4*3-AB | 直管 | TP2 | O50 | 19*0.98 | 无 | 0 |  | 9030 | [5 empty] | 19 |  |  | 18.95 | 19 | 0.98 | 0.95 | 0.98 | 0.885 | 1.045 |  |  |  | 0.025 | 0.01 | 5500 | 44087 |  | 是 |  | 不退火 |  | #N/A
C7201000600040018 | A720100060004 |  | 等径P型弯头7/8*3-AB | AB | 236.7 | 243.801 | 253 | 409 | 234.7534 | 242.0138 | 243.2239 | 03112-7/8*3-AB | 直管 | TP2 | O50 | 21.97*1 | 5000 | 0 |  | 9030 | [5 empty] | 21.97 |  |  | 21.95 | 21.99 | 1 | 0.97 | 1 | 0.905 | 1.065 |  |  | 要求按EN1254-1：1998环规通规通止规止 | 0.025 | 0.01 | 4200 | 44456 |  | 是 |  | 不退火 |  | #N/A
C7201000600050018 | A720100060005 |  | 等径P型弯头1 1/8*3-AB | AB | 362.5 | 373.375 | 395.9 | 415 | 359.4709 | 370.5885 | 372.4415 | 03112-1 1/8*3-AB | 直管 | TP2 | O50 | 28*1.18 | 无 | 0 |  | 9030 | [5 empty] | 28 |  |  | 27.95 | 28 | 1.18 | 1.16 | 1.18 | 1.08 | 1.26 |  |  | 退火温度540-580℃，32min | 0.027 | 0.01 | 4000 | 44044 |  | 是 |  | 不退火 |  | #N/A
C7201000600060018 | A720100060006 |  | 等径P型弯头1 3/8*3 3/4-AB | AB | 540 | 556.2 | 560.2 | 452 | 533.8575 | 550.3686 | 553.1204 | 03112-1 3/8*3 3/4-AB | 直管 | TP2 | O50 | 35*1.28 | 无 | 0 |  | 9030 | [5 empty] | 35 | 0 | 0 | 34.95 | 35 | 1.28 | 1.26 | 1.28 | 1.1466 | 1.3952 |  |  | 退火温度540℃，32min | 0.027 | 0.01 | 4150 | 44879 |  | 是 |  | 不退火 |  | 35*1.28
C7201000600070018 | A720100060007 |  | 等径P型弯头1 5/8*5-AB | AB | 1020 | 1050.6 | 1064.1 | 620 | 1015.59 | 1047 | 1052.235 | 03112-1 5/8*5-AB | 直管 | TP2 | O50 | 42*1.47 | 无 | 0 |  | 9030 | [5 empty] | 42 | 0 | 0 | 41.95 | 42.08 | 1.47 | 1.43 | 1.47 | 1.3013 | 1.6023 |  |  |  | 0.027 | 0.01 | 5100 | 44879 |  | 是 |  | 不退火 |  | 42*1.47
C7201000600080018 | A720100060008 |  | 等径P型弯头2 1/8*6-AB | AB | 1700 | 1751 | 1803 | 685 | 1731.598 | 1785.152 | 1794.078 | 03112-2 1/8*6-AB | 直管 | TP2 | O50 | 54*1.77 | 无 | 0 |  | 9030 | [5 empty] | 54 | 0 | 0 | 53.92 | 54.08 | 1.77 | 1.73 | 1.77 | 1.5743 | 1.9293 |  |  |  | 0.03 | 0.013 | #N/A | 44879 |  | 是 |  | 不退火 |  | 54*1.77
C7201000400000018 | A720100040000 |  | 90°变径弯头5/8*1/2-AB | AB | 13 | 13.39 | 16.5 | 49/59 | 15.01131 | 15.47558 | 15.55295 | 03101-5/8*1*2-AB | 直管 | TP2 | H80 | 14.98*0.7 | 无 | 0 |  | 9030 | 外径14.98±0.02（要求按EN1254-1：1998环规通规通止规止） |  |  |  |  | 14.98 |  |  | 14.96 | 15 | 0.7 | 0.68 | 0.7 | 0.64 | 0.74 |  |  | 要求按EN1254环规通规通止规止 | 0.04 | 0.01 | #N/A | 44103 |  |  |  | 退火 | 380-400℃，32min | #N/A
C7201000400010018 | A720100040001 |  | 90°变径弯头7/8*5/8-AB | AB | 34.6 | 35.638 | 43 | 67/91 | 38.5317 | 39.7234 | 39.92202 | 03101-7/8*5/8-AB | 直管 | TP2 | H80 | 20.5*0.9 | 无 | 0 |  | 9030 | [5 empty] | 20.5 |  |  | 20.46 | 20.54 | 0.9 | 0.88 | 0.9 | 0.82 | 0.96 |  |  |  | 0.04 | 0.01 | #N/A |  |  |  |  | 退火 | 380-400℃，32min | #N/A
C7201000400020018 | A720100040002 |  | 90°变径弯头1 1/8*5/8-AB | AB | 60.5 | 62.315 | 71 | 70/103 | 65.43795 | 67.46181 | 67.79912 | 03101-1 1/8*5/8-AB | 直管 | TP2 | H80 | 26*1.1 | 无 | 0 |  | 9030 | [5 empty] | 26 |  |  | 25.96 | 26.04 | 1.1 | 1.06 | 1.1 | 1.01 | 1.15 |  |  |  | 0.04 | 0.01 | #N/A |  |  |  |  | 退火 | 380-400℃，32min | #N/A
C7201000400030018 | A720100040003 |  | 90°变径弯头1 1/8*7/8-AB | AB | 65.5 | 67.465 | 79.2 | 70/100 | 69.48212 | 71.63105 | 71.9892 | 03101-1 1/8*7/8-AB | 直管 | TP2 | H80 | 28*1.1 | 无 | 0 |  | 9030 | [5 empty] | 28 |  |  | 27.95 | 28 | 1.1 | 1.07 | 1.1 | 1.005 | 1.165 |  |  |  | 0.04 | 0.01 | #N/A |  |  |  |  | 退火 | 380-400℃，32min | #N/A
C7201000400040018 | A720100040004 |  | 90°变径弯头1 3/8*1 1/8-AB | AB | 93 | 95.79 | 112 | 94/124 | 107.0434 | 110.354 | 110.9058 | 03101-1 3/8*1 1/8-AB | 直管 | TP2 | H80 | 33.5*1.1 | 无 | 0 |  | 9030 | [5 empty] | 33.5 |  |  | 33.43 | 33.57 | 1.1 | 1.05 | 1.1 | 0.995 | 1.155 |  |  |  | 0.04 | 0.03 | #N/A |  |  |  |  | 退火 | 380-400℃，32min | #N/A
C7201000400050018 | A720100040005 |  | 90°变径弯头1 3/8*7/8-AB | AB | 95 | 97.85 | 112 | 94/124 | 107.0434 | 110.354 | 110.9058 | 03101-1 3/8*7/8-AB | 直管 | TP2 | H80 | 33.5*1.1 | 无 | 0 |  | 9030 | [5 empty] | 33.5 |  |  | 33.43 | 33.57 | 1.1 | 1.05 | 1.1 | 0.995 | 1.155 |  |  |  | 0.04 | 0.04 | #N/A |  |  |  |  | 退火 | 380-400℃，32min | #N/A
C7201000400060018 | A720100040006 |  | 90°变径弯头1 5/8*5/8-AB | AB | 158 | 162.74 | 195 | 105/135 | 169.2872 | 174.5229 | 175.3955 | 03101-1 5/8*5/8-AB | 直管 | TP2 | H80 | 38*1.4 | 无 | 0 |  | 9030 | [5 empty] | 38 | 0 | 0 | 37.93 | 38.07 | 1.4 | 1.38 | 1.4 | 1.2558 | 1.526 |  |  |  | 0.04 | 0.03 | #N/A | 44879 |  |  |  | 退火 | 500-510℃，32min | 38*1.4
C7201000400070018 | A720100040007 |  | 90°变径弯头1 5/8*7/8-AB | AB | 163.5 | 168.405 | 195 | 105/135 | 169.2872 | 174.5229 | 175.3955 | 03101-1 5/8*7/8-AB | 直管 | TP2 | H80 | 38*1.4 | 无 | 0 |  | 9030 | [5 empty] | 38 | 0 | 0 | 37.93 | 38.07 | 1.4 | 1.38 | 1.4 | 1.2558 | 1.526 |  |  |  | 0.04 | 0.03 | #N/A | 44879 |  |  |  | 退火 | 500-510℃，32min | 38*1.4
C7201000248020018 | A720100024802 | 45°L3/8-AB | 45°双承口弯头3/8-AB | AB | 4.8 | 4.944 | 6.4 | 31 | 5.74699 | 5.924732 | 5.954356 | 03141-3/8-AB | 盘管 | TP2 | O50 | 9.52*0.75 | 无 | 0 |  | 9031 | [5 empty] | 9.52 |  |  | 9.48 | 9.52 | 0.75 | 0.73 | 0.75 | 0.69 | 0.79 |  |  | 退火温度380-400℃，32min | 0.024 | 0.01 | #N/A | 44128 |  |  |  | 不退火 |  | #N/A
C7201000248000018 | A720100024800 | 45°L1/2-AB | 45°双承口弯头1/2-AB | AB | 8.2 | 8.446 | 10.6 | 38 | 9.543845 | 9.839016 | 9.888211 | 03141-1/2-AB | 盘管 | TP2 | O50 | 12.7*0.75 | 无 | 0 |  | 9031 | [5 empty] | 12.7 |  |  | 12.68 | 12.73 | 0.75 | 0.73 | 0.75 | 0.68 | 0.8 |  |  | 退火温度380-400℃，32min | 0.024 | 0.01 | #N/A | 44053 |  | 是 |  | 不退火 |  | #N/A
C7201000248010018 | A720100024801 | 45°L3/4-AB | 45°双承口弯头3/4-AB | AB | 22.8 | 23.484 | 26.3 | 52 | 25.13132 | 25.90858 | 26.03812 | 03141-3/4-AB | 盘管 | TP2 | O50 | 19.05*0.96 | 无 | 0 |  | 9031 | [5 empty] | 19.05 |  |  | 19 | 19.05 | 0.96 | 0.94 | 0.96 | 0.87 | 1.03 |  |  |  | 0.024 | 0.01 | #N/A | 44680 |  |  |  | 不退火 |  | #N/A
C7201000248030018 | A720100024803 | 45°L5/8-AB | 45°双承口弯头5/8-AB | AB | 12.3 | 12.669 | 16.7 | 50 | 15.60118 | 16.08369 | 16.16411 | 03141-5/8-AB | 直管 | TP2 | H80 | 15.88*0.74 | 无 | 0 |  | 9031 | [5 empty] | 15.88 |  |  | 15.83 | 15.88 | 0.74 | 0.72 | 0.74 | 0.68 | 0.78 |  |  |  | 0.024 | 0.01 | #N/A | 44653 |  | 是 |  | 退火 | 380-400℃，32min | #N/A
C7201000248040018 | A720100024804 | 45°L7/8-AB | 45°双承口弯头7/8-AB | AB | 30.5 | 31.415 | 36.7 | 61.5 | 34.71048 | 35.784 | 35.96292 | 03141-7/8-AB | 盘管 | TP2 | O50 | 23.5*0.9 | 无 | 0 |  | 9031 | [5 empty] | 23.5 |  |  | 23.43 | 23.5 | 0.9 | 0.88 | 0.9 | 0.84 | 0.94 |  |  | 退火温度380-400℃，32min | 0.03 | 0.01 | #N/A | 45027 |  | 是 |  | 退火 | 380-400℃，32min | #N/A
C7201000248050018 | A720100024805 | 45°L1 1/8-AB | 45°双承口弯头1 1/8-AB | AB | 53 | 54.59 | 67.1 | 80 | 63.25293 | 65.20921 | 65.53526 | 03141-1 1/8-AB | 直管 | TP2 | H80 | 29.6*1 | 无 | 0 |  | 9030 | [5 empty] | 29.6 |  |  | 29.55 | 29.6 | 1 | 0.98 | 1 | 0.9 | 1.08 |  |  | 退火温度380-400℃，32min | 0.025 | 0.01 | #N/A | 45035 |  |  |  | 退火 |  | #N/A
C7201000248070018 | A720100024807 | 45°L1 5/8-AB | 45°双承口弯头1 5/8-AB | AB | 131 | 134.93 | 164 | 86/103 | 145.9121 | 150.4248 | 151.177 | 03141-1 5/8-AB | 直管 | TP2 | H80 | 42.8*1.35 | 无 | 0 |  | 9030 | [5 empty] | 42.8 | 0 | 0 | 42.73 | 42.87 | 1.35 | 1.31 | 1.35 | 1.1921 | 1.4715 |  |  |  | 0.025 | 0.01 | #N/A | 44879 |  | 是 |  | 退火 | 500-510℃，32min | 42.8*1.35
C7201000248080018 | A720100024808 | 45°L2 1/8-AB | 45°双承口弯头2 1/8-AB | AB | 269 | 277.07 | 290.3 | 124 | 267.4874 | 275.7602 | 277.139 | 03141-2 1/8-AB | 直管 | TP2 | O50 | 55.5*1.45 | 无 | 0 |  | 9030 | [5 empty] | 55.5 |  |  | 55.42 | 55.58 | 1.45 | 1.41 | 1.45 | 1.32 | 1.54 |  |  |  | 0.035 | 0.01 | #N/A |  |  |  |  | 不退火 |  | #N/A
C7201000248090018 | A720100024809 | 45°L2 5/8-AB | 45°双承口弯头2 5/8-AB | AB | 391 | 402.73 | 484.8 | 118/149 | 432.1975 | 445.5644 | 447.7922 | 03141-2 5/8-AB | 直管 | TP2 | H80 | 69*1.75 | 无 | 0 |  | 9030 | [5 empty] | 69 |  |  | 68.92 | 69.08 | 1.75 | 1.69 | 1.75 | 1.58 | 1.86 |  |  |  | 0.035 | 0.01 | #N/A | 44128 |  |  |  | 退火 | 500-510℃，32min | #N/A
A720100024810 | A720100024810 | 45°L3 1/8-AB | 45°双承口弯头3 1/8-AB | AB | 625 | 643.75 | 701 | 128/168 | 628.9634 | 648.4159 | 651.658 | 03141-3 1/8-AB | 直管 | TP2 | H80 | 79.3*2 | 无 | 0 |  | 9030 | 平均壁厚+0/-0.06，极限壁厚+/-0.16，外径+/-0.08 |  |  |  |  | 79.3 |  |  | 79.3 | 79.43 | 2 | 1.94 | 2 | 1.81 | 2.13 |  |  | 要求按ASME B16.22-2013环规通规通止规止 | 0.035 | 0.05 | #N/A |  |  | 是 |  | 退火 | 540-580℃，32min | #N/A
C7201000264000018 | A720100026400 | 45°CL3/8-AB | 45°承插口弯头3/8-AB | AB | 5.5 | 5.665 | 6.5 | 33 | 6.106177 | 6.295028 | 6.326503 | 03142-3/8-AB | 盘管 | TP2 | O50 | 9.52*0.75 | 无 | 0 |  | 9030 | [5 empty] | 9.52 |  |  | 9.48 | 9.52 | 0.75 | 0.73 | 0.75 | 0.69 | 0.79 |  |  | 退火温度380-400℃，32min | 0.024 | 0.01 | #N/A |  |  |  |  | 不退火 |  | #N/A
C7201000264010018 | A720100026401 | 45°CL5/8-AB | 45°承插口弯头5/8-AB | AB | 12.6 | 12.978 | 17.1 | 51 | 15.90708 | 16.39905 | 16.48105 | 03142-5/8-AB | 直管 | TP2 | H80 | 15.88*0.74 | 无 | 0 |  | 9030 | [5 empty] | 15.88 |  |  | 15.83 | 15.88 | 0.74 | 0.72 | 0.74 | 0.68 | 0.78 |  |  | 退火温度380-400℃，32min | 0.024 | 0.01 | #N/A | 44777 |  |  |  | 退火 | 380-400℃，32min | #N/A
C7201000264020018 | A720100026402 | 45°CL3/4-AB | 45°承插口弯头3/4-AB | AB | 25 | 25.75 | 30 | 58 | 27.97637 | 28.84162 | 28.98583 | 03142-3/4-AB | 盘管 | TP2 | O50 | 19.05*0.96 | 无 | 0 |  | 9030 | [5 empty] | 19.05 |  |  | 19 | 19.05 | 0.96 | 0.94 | 0.96 | 0.87 | 1.03 |  |  |  | 0.024 | 0.01 | #N/A | 43913 |  |  |  | 不退火 |  | #N/A
C7201000264030018 | A720100026403 | 45°CL3/4-AL-CODA | 45°承插口弯头3/4-AL-CODA | AL-CODA | 27 | 27.81 | 32 | 60 | 28.92473 | 29.81931 | 29.9684 | 03142-3/4-AL-CODA | 盘管 | TP2 | O50 | 19.05*0.96 | 无 | 0 |  | 9030 | [5 empty] | 19.05 |  |  | 19 | 19.05 | 0.96 | 0.94 | 0.96 | 0.87 | 1.03 |  |  |  | 0.025 | 0.01 | #N/A | 44046 |  | 是 |  | 不退火 |  | #N/A
C7201000264040018 | A720100026404 | 45°CL7/8-AB | 45°承插口弯头7/8-AB | AB | 32.1 | 33.063 | 38.6 | 63.5 | 35.82121 | 36.92908 | 37.11373 | 03142-7/8-AB | 盘管 | TP2 | O50 | 23.5*0.9 | 无 | 0 |  | 9030 | [5 empty] | 23.5 |  |  | 23.43 | 23.5 | 0.9 | 0.88 | 0.9 | 0.84 | 0.94 |  |  | 退火温度380-400℃，32min | 0.025 | 0.01 | #N/A | 45026 |  |  |  | 退火 | 380-400℃，32min | #N/A
C7201000264050018 | A720100026405 | 45°CL1 1/8-AB | 45°承插口弯头1 1/8-AB | AB | 60.7 | 62.521 | 74.2 | 79.5 | 69.56107 | 71.71245 | 72.07101 | 03142-1 1/8-AB | 直管 | TP2 | O50 | 28*1.18 | 无 | 0 |  | 9030 | [5 empty] | 28 |  |  | 27.95 | 28 | 1.18 | 1.16 | 1.18 | 1.08 | 1.26 |  |  | 退火温度540-580℃，32min | 0.025 | 0.01 | #N/A | 44013 |  |  |  | 不退火 |  | #N/A
C7201000264070018 | A720100026407 | 45°CL1 5/8-AB | 45°承插口弯头1 5/8-AB | AB | 135 | 139.05 | 162 | 93/110 | 156.6072 | 161.4507 | 162.258 | 03142-1 5/8-AB | 直管 | TP2 | H80 | 42.8*1.35 | 无 | 0 |  | 9030 | [5 empty] | 42.8 | 0 | 0 | 42.73 | 42.87 | 1.35 | 1.31 | 1.35 | 1.1921 | 1.4715 |  |  |  | 0.03 | 0.01 | #N/A | 44879 |  |  |  | 退火 | 500-510℃，32min | 42.8*1.35
C7201000264080018 | A720100026408 | 45°CL2 1/8-AB | 45°承插口弯头2 1/8-AB | AB | 241 | 248.23 | 290 | 126 | 271.018 | 279.4 | 280.797 | 03142-2 1/8-AB | 直管 | TP2 | O50 | 55.5*1.45 | 无 | 0 |  | 9030 | [5 empty] | 55.5 |  |  | 55.42 | 55.58 | 1.45 | 1.41 | 1.45 | 1.32 | 1.54 |  |  |  | 0.03 | 0.01 | #N/A | 44974 |  |  |  | 退火 | 500-510℃，32min | #N/A
A720100026409 | A720100026409 | 45°CL3 1/8-AB | 45°承插口弯头3 1/8-AB | AB | 610 | 628.3 | 701 | 128/168 | 628.9634 | 648.4159 | 651.658 | 03142-3 1/8-AB | 直管 | TP2 | H80 | 79.3*2 | 无 | 0 |  | 9030 | 平均壁厚+0/-0.06，极限壁厚+/-0.16，外径+/-0.08 |  |  |  |  | 79.3 |  |  | 79.3 | 79.43 | 2 | 1.94 | 2 | 1.81 | 2.13 |  |  | 要求按ASME B16.22-2013环规通规通止规止 | 0.03 | 0.05 | #N/A |  |  |  |  | 退火 | 540-580℃，32min | #N/A
C7201000000000018 | A720100000000 | GH1/2-AB | 直通直接1/2-AB | AB | 5.3 | 5.459 | 5.9 | 19.4 | 5.283201 | 5.446599 | 5.473832 | 01101-1/2-AB | 直管 | TP2 | H80 | 14.25*0.7 | 5000 | 0 |  | 9030 | 内孔12.85+0.02/-0.02（要求按ASME B16.22-2013通规通止规止） |  |  |  |  | 14.25 | 12.83 | 12.87 |  |  | 0.7 | 0.68 | 0.7 | 0.64 | 0.74 |  |  | 要求按ASME B16.22-2013通规通止规止 | 0.021 | 0.01 | #N/A | 44364 |  |  |  | 不退火 |  | #N/A
C7201000000010018 | A720100000001 | GH3/4-AB | 直通直接3/4-AB | AB | 15.2 | 15.656 | 16.4 | 31.4 | 15.04668 | 15.51204 | 15.5896 | 01101-3/4-AB | 直管 | TP2 | H80 | 20.86*0.85 | 5000 | 0 |  | 9030 | 内孔19.16+0.04/-0（要求按ASME B16.22-2013通规通止规止） |  |  |  |  | 20.86 | 19.15 | 19.2 |  |  | 0.85 | 0.83 | 0.85 | 0.78 | 0.9 |  |  | 要求按ASME B16.22-2013通规通止规止 | 0.021 | 0.01 | #N/A | 44364 |  |  |  | 不退火 |  | #N/A
C7201000000020018 | A720100000002 | GH3/8-AB | 直通直接3/8-AB | AB | 2.8 | 2.884 | 3.3 | 15.8 | 2.868089 | 2.956793 | 2.971577 | 01101-3/8-AB | 直管 | TP2 | H80 | 10.86*0.61 | 5000 | 0 |  | 9030 | 内孔9.64+0.03/-0.02（要求按ASME B16.22-2013通规通止规止） |  |  | 0.04 | 0.04 | 10.86 | 9.63 | 9.68 |  |  | 0.61 | 0.59 | 0.61 | 0.56 | 0.64 |  |  | 要求按ASME B16.22-2013通规通止规止 | 0.021 | 0.01 | #N/A | 44364 |  |  |  | 不退火 |  | #N/A
C7201000000030018 | A720100000003 | GH5/8-AB | 直通直接5/8-AB | AB | 9.9 | 10.197 | 10.9 | 25.4 | 9.682204 | 9.981654 | 10.03156 | 01101-5/8-AB | 直管 | TP2 | H80 | 17.59*0.8 | 5000 | 0 |  | 9030 | 内孔15.99+0.04/-0（要求按ASME B16.22-2013通规通止规止） |  |  |  |  | 17.59 | 15.98 | 16.03 |  |  | 0.8 | 0.78 | 0.8 | 0.73 | 0.85 |  |  | 1、要求按ASME B16.22-2013通规通止规止 2、产品原料要求长度6米长，减少料头料尾的报废 | 0.021 | 0.01 | #N/A | 44364 |  | 是 |  | 不退火 |  | #N/A
C7201000000040018 | A720100000004 | GH7/8-AB | 直通直接7/8-AB | AB | 22.8 | 23.484 | 24.3 | 38.2 | 22.39655 | 23.08923 | 23.20467 | 01101-7/8-AB | 直管 | TP2 | H80 | 24.15*0.9 | 5000 | 0 |  | 9030 | 内孔22.35+0.02/-0.02（要求按ASME B16.22-2013通规通止规止） |  |  |  |  | 24.15 | 22.34 | 22.39 |  |  | 0.9 | 0.88 | 0.9 | 0.82 | 0.96 |  |  | 1、要求按ASME B16.22-2013通规通止规止 2、产品原料要求长度6米长，减少料头料尾的报废 | 0.021 | 0.01 | #N/A | 44364 |  |  |  | 不退火 |  | #N/A
C7201000000050018 | A720100000005 | GH1 1/8-AB | 直通直接1 1/8-AB | AB | 42.6 | 43.878 | 44.9 | 46 | 40.53681 | 41.79053 | 41.99948 | 01101-1 1/8-AB | 直管 | TP2 | H80 | 30.86*1.06 | 5000 | 0 |  | 9030 | 内孔28.74+0.02/-0.02（要求按ASME B16.22-2013通规通止规止） |  |  |  |  | 30.86 | 28.72 | 28.76 | 0 | 0 | 1.06 | 1.04 | 1.06 | 0.9464 | 1.1554 |  |  | 要求按ASME B16.22-2013通规通止规止 | 0.021 | 0.01 | #N/A | 44879 |  |  |  | 不退火 |  | 30.86*1.06
C7201000000060018 | A720100000006 | GH1 3/8-AB | 直通直接1 3/8-AB | AB | 59.8 | 61.594 | 62.8 | 49.2 | 58.67899 | 60.4938 | 60.79627 | 01101-1 3/8-AB | 直管 | TP2 | H80 | 37.46*1.18 | 5000 | 0 |  | 9030 | 内孔35.1+0.02/-0.02（要求按ASME B16.22-2013通规通止规止） |  |  |  |  | 37.46 | 35.08 | 35.12 | 0 | 0 | 1.18 | 1.16 | 1.18 | 1.0556 | 1.2862 |  |  | 要求按ASME B16.22-2013通规通止规止 | 0.021 | 0.01 | #N/A | 44879 |  |  |  | 不退火 |  | 37.46*1.18
C7201000000070018 | A720100000007 | GH1 5/8-AB | 直通直接1 5/8-AB | AB | 92.5 | 95.275 | 96.7 | 55.4 | 91.08356 | 93.90057 | 94.37008 | 01101-1 5/8-AB | 直管 | TP2 | H80 | 44.24*1.38 | 5000 | 0 |  | 9030 | 内径41.48+0.01/-0.03（要求按ASME B16.22-2013通规通止规止） |  |  |  |  | 44.24 | 41.45 | 41.49 | 0 | 0 | 1.38 | 1.34 | 1.38 | 1.2194 | 1.5042 |  |  | 要求按ASME B16.22-2013通规通止规止 | 0.021 | 0.01 | #N/A | 44879 |  |  |  | 不退火 |  | 44.24*1.38
C7201000000080018 | A720100000008 | GH2 1/8-AB | 直通直接2 1/8-AB | AB | 171.9 | 177.057 | 178.2 | 68 | 169.2236 | 174.4573 | 175.3296 | 01101-2 1/8-AB | 直管 | TP2 | H80 | 57.4*1.61 | 5080 | 0 |  | 9030 | 内孔54.18+0.02/-0.02（要求按ASME B16.22-2013通规通止规止） |  |  |  |  | 57.4 | 54.16 | 54.2 | 0 | 0 | 1.61 | 1.55 | 1.61 | 1.4105 | 1.7549 |  |  | 要求按ASME B16.22-2013通规通止规止 | 0.021 | 0.01 | #N/A | 44879 |  |  |  | 不退火 |  | 57.4*1.61
A720100000009 | A720100000009 | GH3 1/8-AB | 直通直接3 1/8-AB | AB | 387.5 | 399.125 | 399 | 84.5 | 380.8986 | 392.679 | 394.6424 | 01101-3 1/8-AB | 直管 | TP2 | H80 | 83.58*2 | 5000 |  |  | 9030 | 内孔79.58+0.01/-0.05，平均壁厚+0/-0.05，极限壁厚+/-0.13 |  |  |  |  | 83.58 | 79.51 | 79.61 |  |  | 2 | 1.94 | 2 | 1.84 | 2.1 |  |  | 按照ASME B16.22-2013通规通止规止 | 0.021 | 0.01 | #N/A | 2023.2.15 |  |  |  | 不退火 |  | #N/A
C7201000030000018 | A720100003000 | H1/2-AB | 滚槽直接1/2-AB | AB | 5.9 | 6.077 | 6.18 | 21 | 5.69757 | 5.873783 | 5.903152 | 01103-1/2-AB | 直管 | TP2 | H80 | 14.25*0.7 | 5000 | 0 |  | 9030 | 内孔12.85+0.02/-0.02（要求按ASME B16.22-2013通规通止规止） |  |  |  |  | 14.25 | 12.83 | 12.87 |  |  | 0.7 | 0.68 | 0.7 | 0.64 | 0.74 |  |  | 要求按ASME B16.22-2013通规通止规止 | 0.021 | 0.01 | #N/A | 44627 |  | 是 |  | 不退火 |  | #N/A
C7201000030010018 | A720100003001 | H1/4-AB | 滚槽直接1/4-AB | AB | 1.5 | 1.545 | 1.8 | 13.8 | 1.436462 | 1.480889 | 1.488294 | 01103-1/4-AB | 直管 | TP2 | H80 | 7.48*0.51 | 5000 | 0 |  | 9030 | 6.46+0.03/-0.02（要求按ASME B16.22-2013通规通止规止） |  |  |  |  | 7.48 | 6.45 | 6.5 |  |  | 0.51 | 0.49 | 0.51 | 0.46 | 0.54 |  |  | 要求按ASME B16.22-2013通规通止规止 | 0.021 | 0.01 | #N/A | 43991 |  | 是 |  | 不退火 |  | #N/A
C7201000030020018 | A720100003002 | H3/4-AB | 滚槽直接3/4-AB | AB | 16.1 | 16.583 | 16.8 | 32.5 | 15.55752 | 16.03868 | 16.11888 | 01103-3/4-AB | 直管 | TP2 | H80 | 20.86*0.85 | 5000 | 0 |  | 9030 | 内孔19.16+0.04/-0（要求按ASME B16.22-2013通规通止规止） |  |  |  |  | 20.86 | 19.15 | 19.2 |  |  | 0.85 | 0.83 | 0.85 | 0.78 | 0.9 |  |  | 要求按ASME B16.22-2013通规通止规止 | 0.021 | 0.01 | #N/A | 44680 |  | 是 |  | 不退火 |  | #N/A
C7201000030030018 | A720100003003 | H3/8-AB | 滚槽直接3/8-AB | AB | 3.1 | 3.193 | 3.3 | 17 | 3.007 | 3.1 | 3.1 | 01103-3/8-AB | 直管 | TP2 | H80 | 10.86*0.61 | 5000 | 0 |  | 9030 | 内孔9.64+0.03/-0.02（要求按ASME B16.22-2013通规通止规止） |  |  | 0.04 | 0.04 | 10.86 | 9.63 | 9.68 |  |  | 0.61 | 0.59 | 0.61 | 0.56 | 0.64 |  |  | 要求按ASME B16.22-2013通规通止规止 | 0.021 | 0.01 | #N/A | 44756 |  | 是 |  | 不退火 |  | #N/A
C7201000030040018 | A720100003004 | H5/8-AB | 滚槽直接5/8-AB | AB | 10.5 | 10.815 | 11.6 | 27 | 10.269 | 10.5866 | 10.63954 | 01103-5/8-AB | 直管 | TP2 | H80 | 17.59*0.8 | 5000 | 0 |  | 9030 | 内孔15.99+0.04/-0（要求按ASME B16.22-2013通规通止规止） |  |  |  |  | 17.59 | 15.98 | 16.03 |  |  | 0.8 | 0.78 | 0.8 | 0.73 | 0.85 |  |  | 1、要求按ASME B16.22-2013通规通止规止 2、产品原料要求长度6米长，减少料头料尾的报废 | 0.021 | 0.01 | #N/A | 44087 |  | 是 |  | 不退火 |  | #N/A
C7201000030050018 | A720100003005 | H7/8-AB | 滚槽直接7/8-AB | AB | 24.5 | 25.235 | 25.5 | 40.5 | 23.71063 | 24.44395 | 24.56617 | 01103-7/8-AB | 直管 | TP2 | H80 | 24.15*0.9 | 5000 | 0 |  | 9030 | 内孔22.35+0.02/-0.02（要求按ASME B16.22-2013通规通止规止） |  |  |  |  | 24.15 | 22.34 | 22.39 |  |  | 0.9 | 0.88 | 0.9 | 0.82 | 0.96 |  |  | 1、要求按ASME B16.22-2013通规通止规止 2、产品原料要求长度6米长，减少料头料尾的报废 | 0.021 | 0.01 | #N/A | 44069 |  | 是 |  | 不退火 |  | #N/A
C7201000030060018 | A720100003006 | H1-AB | 滚槽直接1-AB | AB | 34.3 | 35.329 | 36.3 | 44 | 33.97769 | 35.02854 | 35.20369 | 01103-1-AB | 直管 | TP2 | H80 | 27.63*1.04 | 5000 | 0 |  | 9030 | 内孔25.55+0.02/-0.02（要求按ASME B16.22-2013通规通止规止） |  |  |  |  | 27.63 | 25.53 | 25.57 |  |  | 1.04 | 1.02 | 1.04 | 0.95 | 1.11 |  |  | 要求按ASME B16.22-2013通规通止规止 | 0.021 | 0.01 | #N/A |  |  |  |  | 不退火 |  | #N/A
C7201000030070018 | A720100003007 | H1 1/8-AB | 滚槽直接1 1/8-AB | AB | 44 | 45.32 | 45.6 | 48.5 | 42.69303 | 44.01343 | 44.2335 | 01103-1 1/8-AB | 直管 | TP2 | H80 | 30.86*1.06 | 5000 | 0 |  | 9030 | 内孔28.74+0.02/-0.02（要求按ASME B16.22-2013通规通止规止） |  |  |  |  | 30.86 | 28.72 | 28.76 | 0 | 0 | 1.06 | 1.04 | 1.06 | 0.9464 | 1.1554 |  |  | 要求按ASME B16.22-2013通规通止规止 | 0.021 | 0.01 | #N/A | 44879 |  | 是 |  | 不退火 |  | 30.86*1.06
C7201000030080018 | A720100003008 | H1 1/4-AB | 滚槽直接1 1/4-AB | AB | 48 | 49.44 | 50.8 | 49 | 47.23287 | 48.69368 | 48.93715 | 01103-1 1/4-AB | 直管 | TP2 | H80 | 34*1.05 | 5000 | 0 |  | 9030 | 内孔31.9+0.02/-0.02（要求按ASME B16.22-2013通规通止规止） |  |  |  |  | 34 | 31.88 | 31.92 | 0 | 0 | 1.05 | 1.03 | 1.05 | 0.9373 | 1.1445 |  |  | 要求按ASME B16.22-2013通规通止规止 | 0.021 | 0.01 | #N/A | 44879 |  |  |  | 不退火 |  | 34*1.05
C7201000030090018 | A720100003009 | H1 3/8-AB | 滚槽直接1 3/8-AB | AB | 63 | 64.89 | 66.2 | 51 | 60.78302 | 62.6629 | 62.97622 | 01103-1 3/8-AB | 直管 | TP2 | H80 | 37.46*1.18 | 5000 | 0 |  | 9030 | 内孔35.1+0.02/-0.02（要求按ASME B16.22-2013通规通止规止） |  |  |  |  | 37.46 | 35.08 | 35.12 | 0 | 0 | 1.18 | 1.16 | 1.18 | 1.0556 | 1.2862 |  |  | 要求按ASME B16.22-2013通规通止规止 | 0.021 | 0.01 | #N/A | 44879 |  |  |  | 不退火 |  | 37.46*1.18
C7201000030100018 | A720100003010 | H1 5/8-AB | 滚槽直接1 5/8-AB | AB | 98.4 | 101.352 | 106.7 | 58.5 | 96.08992 | 99.06177 | 99.55708 | 01103-1 5/8-AB | 直管 | TP2 | H80 | 44.24*1.38 | 5000 | 0 |  | 9030 | 内径41.48+0.01/-0.03（要求按ASME B16.22-2013通规通止规止） |  |  |  |  | 44.24 | 41.45 | 41.49 | 0 | 0 | 1.38 | 1.34 | 1.38 | 1.2194 | 1.5042 |  |  | 要求按ASME B16.22-2013通规通止规止 | 0.021 | 0.01 | #N/A | 44879 |  |  |  | 不退火 |  | 44.24*1.38
C7201000030110018 | A720100003011 | H2 1/8-AB | 滚槽直接2 1/8-AB | AB | 184.5 | 190.035 | 191.5 | 73 | 178.965 | 184.5 | 185.4225 | 01103-2 1/8-AB | 直管 | TP2 | H80 | 57.4*1.61 | 5080 | 0 |  | 9030 | 内孔54.18+0.02/-0.02（要求按ASME B16.22-2013通规通止规止） |  |  |  |  | 57.4 | 54.16 | 54.2 | 0 | 0 | 1.61 | 1.55 | 1.61 | 1.4105 | 1.7549 |  |  | 要求按ASME B16.22-2013通规通止规止 | 0.021 | 0.01 | #N/A | 44879 |  |  |  | 不退火 |  | 57.4*1.61
A720100003012 | A720100003012 | H2 5/8-AB | 滚槽直接2 5/8-AB | AB | 293 | 301.79 | 305.1 | 82 | 284.9566 | 293.7697 | 295.2386 | 01103-2 5/8-AB | 直管 | TP2 | H80 | 70.54*1.83 | 5000 | 0 |  | 9030 | 内孔66.88+0.02/-0.03（要求按ASME B16.22-2013通规通止规止） |  |  |  |  | 70.54 | 66.84 | 66.92 |  |  | 1.83 | 1.77 | 1.83 | 1.7 | 1.9 |  |  | 要求按ASME B16.22-2013通规通止规止 | 0.021 | 0.01 | #N/A | 2023.5.8 |  |  |  | 不退火 |  | #N/A
A720100003013 | A720100003013 | H3 1/8-AB | 滚槽直接3 1/8-AB | AB | 424 | 436.72 | 441.6 | 91 | 409.8559 | 422.5318 | 424.6445 | 01103-3 1/8-AB | 直管 | TP2 | H80 | 83.58*2 | 5000 |  |  | 9030 | 内孔79.58+0.01/-0.05，平均壁厚+0/-0.05，极限壁厚+/-0.13 |  |  |  |  | 83.58 | 79.51 | 79.61 |  |  | 2 | 1.94 | 2 | 1.84 | 2.1 |  |  | 按照ASME B16.22-2013通规通止规止 | 0.021 | 0.01 | #N/A | 2023.2.15 |  |  |  | 不退火 |  | #N/A
A720100003014 | A720100003014 | H4 1/8-AB | 滚槽直接4 1/8-AB | AB | 879 | 905.37 | 899.7 | 116 | 837.318 | 863.2145 | 867.5306 | 01103-4 1/8-AB | 直管 | TP2 | H80 | 109.86*2.44 | 5000 | 0 |  | 9030 | 内孔104.98+0.02/-0.02（要求按ASME B16.22-2013通规通止规止） |  |  | 0.1 | 0.1 | 109.86 | 104.93 | 105.03 |  |  | 2.44 | 2.38 | 2.44 | 2.23 | 2.59 |  |  | 按照ASME B16.22-2013通规通止规止 | 0.021 | 0.01 | #N/A | 44126 |  |  |  | 不退火 |  | #N/A
C7200000060220018 | A720000006022 |  | 打点直接42-AK-02 | AK | 79.5 | 81.885 | 81.9 | 55.5 | 78.8 | 81.3 | 81.7 | 01202-42-AK-02 | 直管 | TP2 | H80 | 44.48*1.18 | [9 empty] | 44.48 | 42.21 | 42.25 |  |  | 1.18 | 1.14 | 1.18 | 1.07 | 1.25 |  |  | 要求按EN1254通规通止规止
C7200000060230018 | A720000006023 |  | 打点直接54-AK-02 | AK | 135 | 139.05 | 138.4 | 66 | 133.1 | 137.2 | 137.9 | 01202-54-AK-02 | 直管 | TP2 | H80 | 56.84*1.31 | [9 empty] | 56.84 | 54.2 | 54.24 |  |  | 1.31 | 1.29 | 1.31 | 1.21 | 1.41 |  |  | 要求按EN1254通规通止规止
C7201000060000018 | A720100006000 | DH3/8-AB | 打点直接3/8-AB | AB | 3.4 | 3.502 | 3.7 | 18 | 3.243672 | 3.343992 | 3.360712 | 01102-3/8-AB | 直管 | TP2 | H80 | 10.86*0.61 | 5000 | 0 |  | 9030 | 内孔9.64+0.03/-0.02（要求按ASME B16.22-2013通规通止规止） |  |  | 0.04 | 0.04 | 10.86 | 9.63 | 9.68 |  |  | 0.61 | 0.59 | 0.61 | 0.56 | 0.64 |  |  | 要求按ASME B16.22-2013通规通止规止 | 0.021 | 0.01 | #N/A | 44048 |  | 是 |  | 不退火 |  | #N/A
C7201000060010018 | A720100006001 | DH1/2-AB | 打点直接1/2-AB | AB | 5.9 | 6.077 | 6.6 | 22 | 5.95655 | 6.140773 | 6.171477 | 01102-1/2-AB | 直管 | TP2 | H80 | 14.25*0.7 | 5000 | 0 |  | 9030 | 内孔12.85+0.02/-0.02（要求按ASME B16.22-2013通规通止规止） |  |  |  |  | 14.25 | 12.83 | 12.87 |  |  | 0.7 | 0.68 | 0.7 | 0.64 | 0.74 |  |  | 要求按ASME B16.22-2013通规通止规止 | 0.021 | 0.01 | #N/A | 44103 |  |  |  | 不退火 |  | #N/A
C7201000060020018 | A720100006002 | DH5/8-AB | 打点直接5/8-AB | AB | 10.7 | 11.021 | 11.6 | 28 | 10.63575 | 10.9647 | 11.01952 | 01102-5/8-AB | 直管 | TP2 | H80 | 17.59*0.8 | 5000 | 0 |  | 9030 | 内孔15.99+0.04/-0（要求按ASME B16.22-2013通规通止规止） |  |  |  |  | 17.59 | 15.98 | 16.03 |  |  | 0.8 | 0.78 | 0.8 | 0.73 | 0.85 |  |  | 1、要求按ASME B16.22-2013通规通止规止 2、产品原料要求长度6米长，减少料头料尾的报废 | 0.021 | 0.01 | #N/A |  |  | 是 |  | 不退火 |  | #N/A
C7201000060030018 | A720100006003 | DH3/4-AB | 打点直接3/4-AB | AB | 16.4 | 16.892 | 17.4 | 33.5 | 16.02193 | 16.51745 | 16.60004 | 01102-3/4-AB | 直管 | TP2 | H80 | 20.86*0.85 | 5000 | 0 |  | 9030 | 内孔19.16+0.04/-0（要求按ASME B16.22-2013通规通止规止） |  |  |  |  | 20.86 | 19.15 | 19.2 |  |  | 0.85 | 0.83 | 0.85 | 0.78 | 0.9 |  |  | 要求按ASME B16.22-2013通规通止规止 | 0.021 | 0.01 | #N/A |  |  |  |  | 不退火 |  | #N/A
C7201000060040018 | A720100006004 | DH7/8-AB | 打点直接7/8-AB | AB | 24.2 | 24.926 | 25.5 | 40.5 | 23.71063 | 24.44395 | 24.56617 | 01102-7/8-AB | 直管 | TP2 | H80 | 24.15*0.9 | 5000 | 0 |  | 9030 | 22.35+0.02/-0.03（要求按ASME B16.22-2013通规通止规止） |  |  |  |  | 24.15 | 22.34 | 22.39 |  |  | 0.9 | 0.88 | 0.9 | 0.82 | 0.96 |  |  | 1、要求按ASME B16.22-2013通规通止规止 2、产品原料要求长度6米长，减少料头料尾的报废 | 0.021 | 0.01 | #N/A |  |  | 是 |  | 不退火 |  | #N/A
C7201000060050018 | A720100006005 | DH1-AB | 打点直接1-AB | AB | 34.3 | 35.329 | 36.3 | 44 | 33.97769 | 35.02854 | 35.20369 | 01102-1-AB | 直管 | TP2 | H80 | 27.63*1.04 | 5000 | 0 |  | 9030 | 内孔25.55+0.02/-0.02（要求按ASME B16.22-2013通规通止规止） |  |  |  |  | 27.63 | 25.53 | 25.57 |  |  | 1.04 | 1.02 | 1.04 | 0.95 | 1.11 |  |  | 要求按ASME B16.22-2013通规通止规止 | 0.021 | 0.01 | #N/A |  |  |  |  | 不退火 |  | #N/A
C7201000060060018 | A720100006006 | DH1 1/8-AB | 打点直接1 1/8-AB | AB | 44.4 | 45.732 | 46.4 | 48 | 42.26178 | 43.56885 | 43.78669 | 01102-1 1/8-AB | 直管 | TP2 | H80 | 30.86*1.06 | 5000 | 0 |  | 9030 | 内孔28.74+0.02/-0.02（要求按ASME B16.22-2013通规通止规止） |  |  |  |  | 30.86 | 28.72 | 28.76 | 0 | 0 | 1.06 | 1.04 | 1.06 | 0.9464 | 1.1554 |  |  | 要求按ASME B16.22-2013通规通止规止 | 0.021 | 0.01 | #N/A | 44879 |  | 是 |  | 不退火 |  | 30.86*1.06
C7201000060070018 | A720100006007 | DH1 3/8-AB | 打点直接1 3/8-AB | AB | 62.7 | 64.581 | 65.8 | 52 | 61.95192 | 63.86796 | 64.1873 | 01102-1 3/8-AB | 直管 | TP2 | H80 | 37.46*1.18 | 5000 | 0 |  | 9030 | 内孔35.1+0.02/-0.02（要求按ASME B16.22-2013通规通止规止） |  |  |  |  | 37.46 | 35.08 | 35.12 | 0 | 0 | 1.18 | 1.16 | 1.18 | 1.0556 | 1.2862 |  |  | 要求按ASME B16.22-2013通规通止规止 | 0.021 | 0.01 | #N/A | 44879 |  |  |  | 不退火 |  | 37.46*1.18
C7201000060080018 | A720100006008 | DH1 5/8-AB | 打点直接1 5/8-AB | AB | 98.5 | 101.455 | 101.6 | 58.5 | 96.08992 | 99.06177 | 99.55708 | 01102-1 5/8-AB | 直管 | TP2 | H80 | 44.24*1.38 | 5000 | 0 |  | 9030 | 内径41.48+0.01/-0.03（要求按ASME B16.22-2013通规通止规止） |  |  |  |  | 44.24 | 41.45 | 41.49 | 0 | 0 | 1.38 | 1.34 | 1.38 | 1.2194 | 1.5042 |  |  | 要求按ASME B16.22-2013通规通止规止 | 0.021 | 0.01 | #N/A | 44879 |  |  |  | 不退火 |  | 44.24*1.38
C7201000060090018 | A720100006009 | DH2 1/8-AB | 打点直接2 1/8-AB | AB | 179.4 | 184.782 | 185.7 | 71 | 176.5812 | 182.0424 | 182.9526 | 01102-2 1/8-AB | 直管 | TP2 | H80 | 57.4*1.61 | 5080 | 0 |  | 9030 | 内孔54.18+0.02/-0.02（要求按ASME B16.22-2013通规通止规止） |  |  |  |  | 57.4 | 54.16 | 54.2 | 0 | 0 | 1.61 | 1.55 | 1.61 | 1.4105 | 1.7549 |  |  | 要求按ASME B16.22-2013通规通止规止 | 0.021 | 0.01 | #N/A | 44879 |  |  |  | 不退火 |  | 57.4*1.61
A720100006010 | A720100006010 | DH2 5/8-AB | 打点直接2 5/8-AB | AB | 288.1 | 296.743 | 295.1 | 81 | 281.5234 | 290.2303 | 291.6815 | 01102-2 5/8-AB | 直管 | TP2 | H80 | 70.54*1.83 | 5000 | 0 |  | 9030 | 内孔66.88+0.02/-0.03（要求按ASME B16.22-2013通规通止规止） |  |  |  |  | 70.54 | 66.84 | 66.92 |  |  | 1.83 | 1.77 | 1.83 | 1.7 | 1.9 |  |  | 要求按ASME B16.22-2013通规通止规止 | 0.021 | 0.01 | #N/A | 2023.2.15 |  |  |  | 不退火 |  | #N/A
A720100090000 | A720100090000 | M5/8-AB | 管帽5/8-AB | AB | 6.5 | 6.695 | 10.3 |  | 0.8389901 | 0.8649383 | 0.869263 | 08101-5/8-AB | 铜带 | TP2 | O50 | 37*0.85 | 无 | 0 |  | 9031 | 厚度0.83-0.85，宽度37+0.5/-0.5 |  |  |  |  | / |  |  | / | / | / | / | / | / | / |  |  |  | 0.045 | 0.01 | #N/A |  |  | 是 |  | 不退火 |  | #N/A
A720100090001 | A720100090001 | M7/8-AB | 管帽7/8-AB | AB | 16 | 16.48 | 25 |  | 1.419819 | 1.463731 | 1.47105 | 08101-7/8-AB | 铜带 | TP2 | O50 | 53*1 | 无 | 0 |  | 9031 | 厚度+0/-0.02； 宽度+0.5/-0.5 |  |  |  |  | 53 | / | / | / | / | 1 | / | / | / | / |  |  |  | 0.045 | 0.01 | #N/A | 43903 |  | 是 |  | 不退火 |  | #N/A
A720100090002 | A720100090002 | M1 1/8-AB | 管帽1 1/8-AB | AB | 29.7 | 30.591 | 40 |  | 2.009317 | 2.071461 | 2.081818 | 08101-1 1/8-AB | 铜带 | TP2 | O50 | 68*1.1 | 无 | 0 |  | 9031 | 厚度+0/-0.02； 宽度+0.5/-0.5 |  |  |  |  | 68 | / | / | / | / | 1.1 | / | / | / | / |  |  |  | 0.045 | 0.01 | #N/A |  |  | 是 |  | 不退火 |  | #N/A
A720100090003 | A720100090003 | M1 3/8-AB | 管帽1 3/8-AB | AB | 45.5 | 46.865 | 67 |  | 2.757998 | 2.843297 | 2.857514 | 08101-1 3/8-AB | 铜板 | TP2 | O50 | 79*1.3 | 无 | 0 |  | 9031 | 厚度+0/-0.02； 宽度+0.5/-0.5 |  |  |  |  | 79 | / | / | / | / | 1.3 | / | / | / | / |  |  |  | 0.045 | 0.01 | #N/A |  |  |  |  | 不退火 |  | #N/A
A720100090004 | A720100090004 | M1 5/8-AB | 管帽1 5/8-AB | AB | 68 | 70.04 | 110.6 |  | 3.593483 | 3.704621 | 3.723144 | 08101-1 5/8-AB | 铜板 | TP2 | O50 | 91*1.47 | 无 | 0 |  | 9031 | 厚度+0/-0.02； 宽度+0.5/-0.5 |  |  |  |  | 91 | / | / | / | / | 1.47 | / | / | / | / |  |  |  | 0.045 | 0.01 | #N/A |  |  | 是 |  | 不退火 |  | #N/A
A720100090005 | A720100090005 | M2 1/8-AB | 管帽2 1/8-AB | AB | 120 | 123.6 | 178.4 |  | 4.910389 | 5.062257 | 5.087568 | 08101-2 1/8-AB | 铜板 | TP2 | O50 | 114*1.6 | 无 | 0 |  | 9031 | 厚度+0/-0.02； 宽度+0.5/-0.5 |  |  |  |  | 114 | / | / | / | / | 1.6 | / | / | / | / |  |  |  | 0.045 | 0.01 | #N/A |  | （外购） | 是 |  | 不退火 |  | #N/A
A720100090006 | A720100090006 | M2 5/8-AB | 管帽2 5/8-AB | AB | 173 | 178.19 | 275 |  | 6.048156 | 6.235212 | 6.266388 | 08101-2 5/8-AB | 铜板 | TP2 | O50 | 132*1.7 | 无 | 0 |  | 9031 | 厚度+0/-0.02； 宽度+0.5/-0.5 |  |  |  |  | 132 | / | / | / | / | 1.7 | / | / | / | / |  |  |  | 0.045 | 0.01 | #N/A |  | （外购） |  |  | 不退火 |  | #N/A
A720100090007 | A720100090007 | M3 1/8-AB | 管帽3 1/8-AB | AB | 276 | 284.28 | 396 |  | 7.838766 | 8.081202 | 8.121608 | 08101-3 1/8-AB | 铜板 | TP2 | O50 | 153*1.9 | 无 | 0 |  | 9031 | 厚度+0/-0.02； 宽度+0.5/-0.5 |  |  |  |  | 153 | / | / | / | / | 1.9 | / | / | / | / |  |  |  | 0.045 | 0.01 | #N/A |  | （外购） | 是 |  | 不退火 |  | #N/A
A720100090008 | A720100090008 | M4 1/8-AB | 管帽4 1/8-AB | AB | 628 | 646.84 | 1070 |  | 15.07848 | 15.54482 | 15.62255 | 08101-4 1/8-AB | 铜板 | TP2 | O50 | 215*2.6 | 无 | 0 |  | 9031 | 厚度+0/-0.02； 宽度+0.5/-0.5 |  |  |  |  | 215 | / | / | / | / | 2.6 | / | / | / | / |  |  |  | 0.045 | 0.01 | #N/A |  | （外购） |  |  | 不退火 |  | #N/A
A720100093001 | A720100093001 | K5/8-AB | 管卡5/8-AB | AB | 5 | 5.15 | 6.3 |  | 1.324527 | 1.365492 | 1.372319 | 09101-5/8-AB | 铜带 | TP2 | O50 | 70*0.7 | 无 | 0 |  | 9031 | 厚度+0/-0.02； 宽度+0.5/-0.5 |  |  |  |  | 70 | / | / | / | / | 0.7 | / | / | / | / |  |  |  | 0.03 | 0.03 | #N/A |  | （外购） |  |  | 不退火 |  | #N/A
C7201000100000018 | A720100010000 | A3/8*1/4-AB | 双承口大小头3/8*1/4-AB | AB | 4 | 4.12 | 4.8 | 22 | 4.321623 | 4.455281 | 4.477558 | 02101-3/8*1/4-AB | 直管 | TP2 | H80 | 10.8*0.68 | 5000 | 0 |  | 9030 |  | 0.03 | 0.02 | 0.05 | 0.05 | 10.8 |  |  | 10.78 | 10.83 | 0.68 | 0.66 | 0.68 | 0.62 | 0.72 |  |  |  | 0.024 | 0.01 | #N/A |  | （冲床） |  |  | 不退火 |  | #N/A
C7201000100010018 | A720100010001 | A1/2*1/4-AB | 双承口大小头1/2*1/4-AB | AB | 6 | 6.18 | 7.3 | 25 | 6.609257 | 6.813667 | 6.847735 | 02101-1/2*1/4-AB | 直管 | TP2 | H80 | 14*0.7 | 5000 | 0 |  | 9030 | [5 empty] | 14 |  |  | 13.98 | 14.03 | 0.7 | 0.68 | 0.7 | 0.63 | 0.75 |  |  |  | 0.024 | 0.01 | #N/A |  | （冲床） |  |  | 不退火 |  | #N/A
C7201000100020018 | A720100010002 | A1/2*3/8-AB | 双承口大小头1/2*3/8-AB | AB | 6 | 6.18 | 7.3 | 25 | 6.609257 | 6.813667 | 6.847735 | 02101-1/2*3/8-AB | 直管 | TP2 | H80 | 14*0.7 | 5000 | 0 |  | 9030 | [5 empty] | 14 |  |  | 13.98 | 14.03 | 0.7 | 0.68 | 0.7 | 0.63 | 0.75 |  |  |  | 0.024 | 0.035 | #N/A |  | （冲床） |  |  | 不退火 |  | #N/A
C7201000100030018 | A720100010003 | A5/8*1/4-AB | 双承口大小头5/8*1/4-AB | AB | 8.8 | 9.064 | 10.4 | 23.5 | 8.985379 | 9.263277 | 9.309593 | 02101-5/8*1/4-AB | 直管 | TP2 | H80 | 17.59*0.8 | 5000 | 0 |  | 9030 | 内孔15.99+0.04/-0（要求按ASME B16.22-2013通规通止规止） |  |  |  |  | 17.59 | 15.98 | 16.03 |  |  | 0.8 | 0.78 | 0.8 | 0.73 | 0.85 |  |  | 要求按ASME B16.22-2013通规通止规止 | 0.03 | 0.01 | #N/A |  |  |  |  | 不退火 |  | #N/A
C7201000100040018 | A720100010004 | A5/8*3/8-AB | 双承口大小头5/8*3/8-AB | AB | 9.1 | 9.373 | 10.5 | 25 | 9.535504 | 9.830416 | 9.879568 | 02101-5/8*3/8-AB | 直管 | TP2 | H80 | 17.59*0.8 | 5000 | 0 |  | 9030 | 内孔15.99+0.04/-0（要求按ASME B16.22-2013通规通止规止） |  |  |  |  | 17.59 | 15.98 | 16.03 |  |  | 0.8 | 0.78 | 0.8 | 0.73 | 0.85 |  |  | 要求按ASME B16.22-2013通规通止规止 | 0.024 | 0.01 | #N/A | 44087 | （旋压） |  |  | 不退火 |  | #N/A
C7201000100050018 | A720100010005 | A5/8*1/2-AB | 双承口大小头5/8*1/2-AB | AB | 9.3 | 9.579 | 10.9 | 26 | 9.902254 | 10.20851 | 10.25955 | 02101-5/8*1/2-AB | 直管 | TP2 | H80 | 17.59*0.8 | 5000 | 0 |  | 9030 | 内孔15.99+0.04/-0（要求按ASME B16.22-2013通规通止规止） |  |  |  |  | 17.59 | 15.98 | 16.03 |  |  | 0.8 | 0.78 | 0.8 | 0.73 | 0.85 |  |  | 要求按ASME B16.22-2013通规通止规止 | 0.024 | 0.01 | #N/A | 44509 | （旋压） |  |  | 不退火 |  | #N/A
C7201000100060018 | A720100010006 | A3/4*3/8-AB | 双承口大小头3/4*3/8-AB | AB | 13 | 13.39 | 15.2 | 29 | 13.93211 | 14.363 | 14.43481 | 02101-3/4*3/8-AB | 直管 | TP2 | H80 | 20.86*0.85 | 5000 | 0 |  | 9030 | 内孔19.16+0.04/-0（要求按ASME B16.22-2013通规通止规止） |  |  |  |  | 20.86 | 19.15 | 19.2 |  |  | 0.85 | 0.83 | 0.85 | 0.78 | 0.9 |  |  | 要求按ASME B16.22-2013通规通止规止 | 0.024 | 0.028 | #N/A | 44636 | （旋压） |  |  | 不退火 |  | #N/A
C7201000100070018 | A720100010007 | A3/4*1/2-AB | 双承口大小头3/4*1/2-AB | AB | 13.8 | 14.214 | 15.2 | 29 | 13.93211 | 14.363 | 14.43481 | 02101-3/4*1/2-AB | 直管 | TP2 | H80 | 20.86*0.85 | 5000 | 0 |  | 9030 | 内孔19.16+0.04/-0（要求按ASME B16.22-2013通规通止规止） |  |  |  |  | 20.86 | 19.15 | 19.2 |  |  | 0.85 | 0.83 | 0.85 | 0.78 | 0.9 |  |  | 要求按ASME B16.22-2013通规通止规止 | 0.024 | 0.01 | #N/A | 44154 | （旋压） |  |  | 不退火 |  | #N/A
C7201000100080018 | A720100010008 | A3/4*5/8-AB | 双承口大小头3/4*5/8-AB | AB | 14.5 | 14.935 | 16.2 | 32 | 15.32532 | 15.7993 | 15.8783 | 02101-3/4*5/8-AB | 直管 | TP2 | H80 | 20.86*0.85 | 5000 | 0 |  | 9030 | 内孔19.16+0.04/-0（要求按ASME B16.22-2013通规通止规止） |  |  |  |  | 20.86 | 19.15 | 19.2 |  |  | 0.85 | 0.83 | 0.85 | 0.78 | 0.9 |  |  | 要求按ASME B16.22-2013通规通止规止 | 0.024 | 0.01 | #N/A | 44636 | （旋压） | 是 |  | 不退火 |  | #N/A
C7201000100090018 | A720100010009 | A7/8*3/8-AB | 双承口大小头7/8*3/8-AB | AB | 18 | 18.54 | 20.5 | 32 | 18.85424 | 19.43736 | 19.53455 | 02101-7/8*3/8-AB | 直管 | TP2 | H80 | 24.15*0.9 | 5000 | 0 |  | 9030 | 内孔22.35+0.02/-0.02（要求按ASME B16.22-2013通规通止规止） |  |  |  |  | 24.15 | 22.34 | 22.39 |  |  | 0.9 | 0.88 | 0.9 | 0.82 | 0.96 |  |  | 要求按ASME B16.22-2013通规通止规止 | 0.024 | 0.01 | #N/A |  | （旋压） |  |  | 不退火 |  | #N/A
C7201000100100018 | A720100010010 | A7/8*1/2-AB | 双承口大小头7/8*1/2-AB | AB | 19.3 | 19.879 | 21.4 | 33.5 | 19.71125 | 20.32088 | 20.42248 | 02101-7/8*1/2-AB | 直管 | TP2 | H80 | 24.15*0.9 | 5000 | 0 |  | 9030 | 内孔22.35+0.02/-0.02（要求按ASME B16.22-2013通规通止规止） |  |  |  |  | 24.15 | 22.34 | 22.39 |  |  | 0.9 | 0.88 | 0.9 | 0.82 | 0.96 |  |  | 要求按ASME B16.22-2013通规通止规止 | 0.024 | 0.01 | #N/A |  | （旋压） |  |  | 不退火 |  | #N/A
C7201000100110018 | A720100010011 | A7/8*5/8-AB | 双承口大小头7/8*5/8-AB | AB | 20.8 | 21.424 | 23.4 | 37 | 21.71094 | 22.38242 | 22.49433 | 02101-7/8*5/8-AB | 直管 | TP2 | H80 | 24.15*0.9 | 5000 | 0 |  | 9030 | 内孔22.35+0.02/-0.02（要求按ASME B16.22-2013通规通止规止） |  |  |  |  | 24.15 | 22.34 | 22.39 |  |  | 0.9 | 0.88 | 0.9 | 0.82 | 0.96 |  |  | 要求按ASME B16.22-2013通规通止规止 | 0.024 | 0.01 | #N/A |  | （旋压） |  |  | 不退火 |  | #N/A
C7201000100120018 | A720100010012 | A7/8*3/4-AB | 双承口大小头7/8*3/4-AB | AB | 23.5 | 24.205 | 24.9 | 42 | 23.62615 | 24.35686 | 24.47864 | 02101-7/8*3/4-AB | 直管 | TP2 | H80 | 24*0.87 | 5000 | 0 |  | 9030 | [5 empty] | 24 |  |  | 23.98 | 24.03 | 0.87 | 0.85 | 0.87 | 0.79 | 0.93 |  |  |  | 0.024 | 0.01 | #N/A | 44316 | （冲床） |  |  | 不退火 |  | #N/A
C7201000100990018 | A720100010099 |  | 双承口大小头1*3/4-AB | AB | 37.2 | 38.316 | 38.6 | 47 | 36.24287 | 37.36378 | 37.5506 | 02101-1*3/4-AB | 直管 | TP2 | H80 | 27.63*1.04 | [9 empty] | 30.86 | 28.72 | 28.76 | 0 | 0 | 1.06 | 1.04 | 1.06 | 0.9464 | 1.1554 |  |  | 要求按ASME B16.22-2013通规通止规止 |  |  |  | 44879 | [5 empty] | 30.86*1.06
C7201000101000018 | A720100010100 |  | 双承口大小头1*7/8-AB | AB | 36 | 37.08 | 37.8 | 46.1 | 35.56331 | 36.66321 | 36.84652 | 02101-1*7/8-AB | 直管 | TP2 | H80 | 27.63*1.04 | [9 empty] | 30.86 | 28.72 | 28.76 | 0 | 0 | 1.06 | 1.04 | 1.06 | 0.9464 | 1.1554 |  |  | 要求按ASME B16.22-2013通规通止规止 |  |  |  | 44879 | [5 empty] | 30.86*1.06
C7201000100130018 | A720100010013 | A1 1/8*1/2-AB | 双承口大小头1 1/8*1/2-AB | AB | 36.5 | 37.595 | 40.4 | 41 | 36.22439 | 37.34473 | 37.53145 | 02101-1 1/8*1/2-AB | 直管 | TP2 | H80 | 30.86*1.06 | 5000 | 0 |  | 9030 | 内孔28.74+0.02/-0.02（要求按ASME B16.22-2013通规通止规止） |  |  |  |  | 30.86 | 28.72 | 28.76 | 0 | 0 | 1.06 | 1.04 | 1.06 | 0.9464 | 1.1554 |  |  | 要求按ASME B16.22-2013通规通止规止 | 0.025 | 0.01 | #N/A | 44879 | （旋压） |  |  | 不退火 |  | 30.86*1.06
C7201000100140018 | A720100010014 | A1 1/8*5/8-AB | 双承口大小头1 1/8*5/8-AB | AB | 35.2 | 36.256 | 38.3 | 40 | 35.3619 | 36.45557 | 36.63785 | 02101-1 1/8*5/8-AB | 直管 | TP2 | H80 | 30.86*1.06 | 5000 | 0 |  | 9030 | 内孔28.74+0.02/-0.02（要求按ASME B16.22-2013通规通止规止） |  |  |  |  | 30.86 | 28.72 | 28.76 | 0 | 0 | 1.06 | 1.04 | 1.06 | 0.9464 | 1.1554 |  |  | 要求按ASME B16.22-2013通规通止规止 | 0.028 | 0.01 | #N/A | 44879 | （旋压） |  |  | 不退火 |  | 30.86*1.06
C7201000100150018 | A720100010015 | A1 1/8*3/4-AB | 双承口大小头1 1/8*3/4-AB | AB | 39 | 40.17 | 39.3 | 42 | 37.08687 | 38.23389 | 38.42506 | 02101-1 1/8*3/4-AB | 直管 | TP2 | H80 | 30.86*1.06 | 5000 | 0 |  | 9030 | 内孔28.74+0.02/-0.02（要求按ASME B16.22-2013通规通止规止） |  |  |  |  | 30.86 | 28.72 | 28.76 | 0 | 0 | 1.06 | 1.04 | 1.06 | 0.9464 | 1.1554 |  |  | 要求按ASME B16.22-2013通规通止规止 | 0.025 | 0.01 | #N/A | 44879 | （旋压） |  |  | 不退火 |  | 30.86*1.06
C7201000100160018 | A720100010016 | A1 1/8*3/8-AB | 双承口大小头1 1/8*3/8-AB | AB | 34 | 35.02 | 41.1 | 38 | 33.63693 | 34.67725 | 34.85063 | 02101-1 1/8*3/8-AB | 直管 | TP2 | H80 | 30.86*1.06 | [9 empty] | 30.86 | 28.72 | 28.76 | 0 | 0 | 1.06 | 1.04 | 1.06 | 0.9464 | 1.1554 |  |  | 要求按ASME B16.22-2013通规通止规止 | 0.03 | 0.01 |  | 44879 |  |  |  | 不退火 |  | 30.86*1.06
C7201000100170018 | A720100010017 | A1 1/8*7/8-AB | 双承口大小头1 1/8*7/8-AB | AB | 40.5 | 41.715 | 43.6 | 46 | 40.53681 | 41.79053 | 41.99948 | 02101-1 1/8*7/8-AB | 直管 | TP2 | H80 | 30.86*1.06 | 5000 | 0 |  | 9030 | 内孔28.74+0.02/-0.02（要求按ASME B16.22-2013通规通止规止） |  |  |  |  | 30.86 | 28.72 | 28.76 | 0 | 0 | 1.06 | 1.04 | 1.06 | 0.9464 | 1.1554 |  |  | 要求按ASME B16.22-2013通规通止规止 | 0.025 | 0.01 | #N/A | 44879 | （旋压） | 是 |  | 不退火 |  | 30.86*1.06
C7201000100180018 | A720100010018 | A1 3/8*5/8-AB | 双承口大小头1 3/8*5/8-AB | AB | 50 | 51.5 | 55.8 | 44 | 52.60069 | 54.22751 | 54.49865 | 02101-1 3/8*5/8-AB | 直管 | TP2 | H80 | 37.46*1.18 | 5000 | 0 |  | 9030 | 内孔35.1+0.02/-0.02（要求按ASME B16.22-2013通规通止规止） |  |  |  |  | 37.46 | 35.08 | 35.12 | 0 | 0 | 1.18 | 1.16 | 1.18 | 1.0556 | 1.2862 |  |  | 要求按ASME B16.22-2013通规通止规止 | 0.025 | 0.01 | #N/A | 44879 | （旋压） |  |  | 不退火 |  | 37.46*1.18
C7201000100190018 | A720100010019 | A1 3/8*3/4-AB | 双承口大小头1 3/8*3/4-AB | AB | 50 | 51.5 | 62.2 | 49 | 58.44521 | 60.25279 | 60.55406 | 02101-1 3/8*3/4-AB | 直管 | TP2 | H80 | 37.46*1.18 | 5000 | 0 |  | 9030 | 内孔35.1+0.02/-0.02（要求按ASME B16.22-2013通规通止规止） |  |  |  |  | 37.46 | 35.08 | 35.12 | 0 | 0 | 1.18 | 1.16 | 1.18 | 1.0556 | 1.2862 |  |  | 要求按ASME B16.22-2013通规通止规止 | 0.025 | 0.01 | #N/A | 44879 | （旋压） |  |  | 不退火 |  | 37.46*1.18
C7201000100200018 | A720100010020 | A1 3/8*7/8-AB | 双承口大小头1 3/8*7/8-AB | AB | 52 | 53.56 | 56.8 | 45 | 53.76959 | 55.43257 | 55.70973 | 02101-1 3/8*7/8-AB | 直管 | TP2 | H80 | 37.46*1.18 | 5000 | 0 |  | 9030 | 内孔35.1+0.02/-0.02（要求按ASME B16.22-2013通规通止规止） |  |  |  |  | 37.46 | 35.08 | 35.12 | 0 | 0 | 1.18 | 1.16 | 1.18 | 1.0556 | 1.2862 |  |  | 要求按ASME B16.22-2013通规通止规止 | 0.025 | 0.01 | #N/A | 44879 | （旋压） | 是 |  | 不退火 |  | 37.46*1.18
C7201000100210018 | A720100010021 | A1 3/8*1-AB | 双承口大小头1 3/8*1-AB | AB | 57 | 58.71 | 70.9 | 53 | 63.12082 | 65.07301 | 65.39838 | 02101-1 3/8*1-AB | 直管 | TP2 | H80 | 37.46*1.18 | 5000 | 0 |  | 9030 | 内孔35.1+0.02/-0.02（要求按ASME B16.22-2013通规通止规止） |  |  |  |  | 37.46 | 35.08 | 35.12 | 0 | 0 | 1.18 | 1.16 | 1.18 | 1.0556 | 1.2862 |  |  | 要求按ASME B16.22-2013通规通止规止 | 0.03 | 0.01 | #N/A | 44879 | （旋压） |  |  | 不退火 |  | 37.46*1.18
C7201000100220018 | A720100010022 | A1 3/8*1 1/8-AB | 双承口大小头1 3/8*1 1/8-AB | AB | 57 | 58.71 | 65.8 | 52 | 61.95192 | 63.86796 | 64.1873 | 02101-1 3/8*1 1/8-AB | 直管 | TP2 | H80 | 37.46*1.18 | 5000 | 0 |  | 9030 | 内孔35.1+0.02/-0.02（要求按ASME B16.22-2013通规通止规止） |  |  |  |  | 37.46 | 35.08 | 35.12 | 0 | 0 | 1.18 | 1.16 | 1.18 | 1.0556 | 1.2862 |  |  | 要求按ASME B16.22-2013通规通止规止 | 0.028 | 0.01 | #N/A | 44879 | （旋压） | 是 |  | 不退火 |  | 37.46*1.18
C7201000100230018 | A720100010023 | A1 5/8*5/8-AB | 双承口大小头1 5/8*5/8-AB | AB | 72 | 74.16 | 87.6 | 50 | 82.36279 | 84.91009 | 85.33464 | 02101-1 5/8*5/8-AB | 直管 | TP2 | H80 | 44.24*1.38 | 5000 | 0 |  | 9030 | 内径41.48+0.01/-0.03（要求按ASME B16.22-2013通规通止规止） |  |  |  |  | 44.24 | 41.45 | 41.49 | 0 | 0 | 1.38 | 1.34 | 1.38 | 1.2194 | 1.5042 |  |  | 要求按ASME B16.22-2013通规通止规止 | 0.03 | 0.03 | #N/A | 44879 | （旋压） |  |  | 不退火 |  | 44.24*1.38
C7201000100240018 | A720100010024 | A1 5/8*3/4-AB | 双承口大小头1 5/8*3/4-AB | AB | 76 | 78.28 | 95.9 | 55 | 90.43757 | 93.23461 | 93.70078 | 02101-1 5/8*3/4-AB | 直管 | TP2 | H80 | 44.24*1.38 | 5000 | 0 |  | 9030 | 内径41.48+0.01/-0.03（要求按ASME B16.22-2013通规通止规止） |  |  |  |  | 44.24 | 41.45 | 41.49 | 0 | 0 | 1.38 | 1.34 | 1.38 | 1.2194 | 1.5042 |  |  | 要求按ASME B16.22-2013通规通止规止 | 0.03 | 0.03 | #N/A | 44879 | （旋压） |  |  | 不退火 |  | 44.24*1.38
C7201000100250018 | A720100010025 | A1 5/8*7/8-AB | 双承口大小头1 5/8*7/8-AB | AB | 80 | 82.4 | 95.9 | 55 | 90.43757 | 93.23461 | 93.70078 | 02101-1 5/8*7/8-AB | 直管 | TP2 | H80 | 44.24*1.38 | 5000 | 0 |  | 9030 | 内径41.48+0.01/-0.03（要求按ASME B16.22-2013通规通止规止） |  |  |  |  | 44.24 | 41.45 | 41.49 | 0 | 0 | 1.38 | 1.34 | 1.38 | 1.2194 | 1.5042 |  |  | 要求按ASME B16.22-2013通规通止规止 | 0.03 | 0.02 | #N/A | 44879 | （旋压） |  |  | 不退火 |  | 44.24*1.38
C7201000100260018 | A720100010026 | A1 5/8*1-AB | 双承口大小头1 5/8*1-AB | AB | 82 | 84.46 | 103 | 56 | 92.05253 | 94.89951 | 95.37401 | 02101-1 5/8*1-AB | 直管 | TP2 | H80 | 44.24*1.38 | 5000 | 0 |  | 9030 | 内径41.48+0.01/-0.03（要求按ASME B16.22-2013通规通止规止） |  |  |  |  | 44.24 | 41.45 | 41.49 | 0 | 0 | 1.38 | 1.34 | 1.38 | 1.2194 | 1.5042 |  |  | 要求按ASME B16.22-2013通规通止规止 | 0.03 | 0.01 | #N/A | 44879 | （旋压） |  |  | 不退火 |  | 44.24*1.38
C7201000100270018 | A720100010027 | A1 5/8*1 1/4-AB | 双承口大小头1 5/8*1 1/4-AB | AB | 89 | 91.67 | 103.1 | 1.5m | #VALUE! | #VALUE! | #VALUE! | 02101-1 5/8*1 1/4-AB | 直管 | TP2 | H80 | 44.24*1.38 | [9 empty] | 44.24 | 41.45 | 41.49 | 0 | 0 | 1.38 | 1.34 | 1.38 | 1.2194 | 1.5042 |  |  | 要求按ASME B16.22-2013通规通止规止 定尺1.5米，矫直处理 | 0.03 | 0.01 |  | 44879 | 80型数控旋压机 |  |  | 不退火 |  | 44.24*1.38
C7201000100280018 | A720100010028 | A1 5/8*1 1/2-AB | 双承口大小头1 5/8*1 1/2-AB | AB | 92 | 94.76 | 104.3 | 1.5m | #VALUE! | #VALUE! | #VALUE! | 02101-1 5/8*1 1/2-AB | 直管 | TP2 | H80 | 44.24*1.38 | [9 empty] | 44.24 | 41.45 | 41.49 | 0 | 0 | 1.38 | 1.34 | 1.38 | 1.2194 | 1.5042 |  |  | 要求按ASME B16.22-2013通规通止规止 定尺1.5米，矫直处理 | 0.03 | 0.01 |  | 44879 | 80型数控旋压机 |  |  | 不退火 |  | 44.24*1.38
C7201000100290018 | A720100010029 | A1 5/8*1 1/8-AB | 双承口大小头1 5/8*1 1/8-AB | AB | 86 | 88.58 | 100.3 | 57 | 93.66749 | 96.56442 | 97.04724 | 02101-1 5/8*1 1/8-AB | 直管 | TP2 | H80 | 44.24*1.38 | 5000 | 0 |  | 9030 | 内径41.48+0.01/-0.03（要求按ASME B16.22-2013通规通止规止） |  |  |  |  | 44.24 | 41.45 | 41.49 | 0 | 0 | 1.38 | 1.34 | 1.38 | 1.2194 | 1.5042 |  |  | 要求按ASME B16.22-2013通规通止规止 | 0.03 | 0.01 | #N/A | 44879 | （旋压） |  |  | 不退火 |  | 44.24*1.38
C7201000100300018 | A720100010030 | A1 5/8*1 3/8-AB | 双承口大小头1 5/8*1 3/8-AB | AB | 86 | 88.58 | 106.7 | 59 | 96.8974 | 99.89423 | 100.3937 | 02101-1 5/8*1 3/8-AB | 直管 | TP2 | H80 | 44.24*1.38 | 5000 | 0 |  | 9030 | 内径41.48+0.01/-0.03（要求按ASME B16.22-2013通规通止规止） |  |  |  |  | 44.24 | 41.45 | 41.49 | 0 | 0 | 1.38 | 1.34 | 1.38 | 1.2194 | 1.5042 |  |  | 要求按ASME B16.22-2013通规通止规止 | 0.03 | 0.01 | #N/A | 44879 | （旋压） | 是 |  | 不退火 |  | 44.24*1.38
C7201000100310018 | A720100010031 | A2 1/8*5/8-AB | 双承口大小头2 1/8*5/8-AB | AB | 135 | 139.05 | 158.2 | 60 | 149.6035 | 154.2304 | 155.0015 | 02101-2 1/8*5/8-AB | 直管 | TP2 | H80 | 57.4*1.61 | 5080 | 0 |  | 9030 | 内孔54.18+0.02/-0.02（要求按ASME B16.22-2013通规通止规止） |  |  |  |  | 57.4 | 54.16 | 54.2 | 0 | 0 | 1.61 | 1.55 | 1.61 | 1.4105 | 1.7549 |  |  | 要求按ASME B16.22-2013通规通止规止 | 0.03 | 0.02 | #N/A | 44879 | （旋压） |  |  | 不退火 |  | 57.4*1.61
C7201000100320018 | A720100010032 | A2 1/8*7/8-AB | 双承口大小头2 1/8*7/8-AB | AB | 135 | 139.05 | 164.2 | 60 | 149.6035 | 154.2304 | 155.0015 | 02101-2 1/8*7/8-AB | 直管 | TP2 | H80 | 57.4*1.61 | 5080 | 0 |  | 9030 | 内孔54.18+0.02/-0.02（要求按ASME B16.22-2013通规通止规止） |  |  |  |  | 57.4 | 54.16 | 54.2 | 0 | 0 | 1.61 | 1.55 | 1.61 | 1.4105 | 1.7549 |  |  | 要求按ASME B16.22-2013通规通止规止 | 0.03 | 0.01 | #N/A | 44879 | （旋压） | 是 |  | 不退火 |  | 57.4*1.61
C7201000100330018 | A720100010033 | A2 1/8*1 1/8-AB | 双承口大小头2 1/8*1 1/8-AB | AB | 138 | 142.14 | 166.3 | 61.5 | 153.2823 | 158.0229 | 158.8131 | 02101-2 1/8*1 1/8-AB | 直管 | TP2 | H80 | 57.4*1.61 | 5080 | 0 |  | 9030 | 内孔54.18+0.02/-0.02（要求按ASME B16.22-2013通规通止规止） |  |  |  |  | 57.4 | 54.16 | 54.2 | 0 | 0 | 1.61 | 1.55 | 1.61 | 1.4105 | 1.7549 |  |  | 要求按ASME B16.22-2013通规通止规止 | 0.03 | 0.013 | #N/A | 44879 | （旋压） |  |  | 不退火 |  | 57.4*1.61
C7201000100340018 | A720100010034 | A2 1/8*1 3/8-AB | 双承口大小头2 1/8*1 3/8-AB | AB | 151 | 155.53 | 178 | 67 | 166.7711 | 171.929 | 172.7886 | 02101-2 1/8*1 3/8-AB | 直管 | TP2 | H80 | 57.4*1.61 | 5080 | 0 |  | 9030 | 内孔54.18+0.02/-0.02（要求按ASME B16.22-2013通规通止规止） |  |  |  |  | 57.4 | 54.16 | 54.2 | 0 | 0 | 1.61 | 1.55 | 1.61 | 1.4105 | 1.7549 |  |  | 要求按ASME B16.22-2013通规通止规止 | 0.03 | 0.015 | #N/A | 44879 | （旋压） |  |  | 不退火 |  | 57.4*1.61
C7201000100350018 | A720100010035 | A2 1/8*1 5/8-AB | 双承口大小头2 1/8*1 5/8-AB | AB | 155 | 159.65 | 194.5 | 71 | 176.5812 | 182.0424 | 182.9526 | 02101-2 1/8*1 5/8-AB | 直管 | TP2 | H80 | 57.4*1.61 | 5080 | 0 |  | 9030 | 内孔54.18+0.02/-0.02（要求按ASME B16.22-2013通规通止规止） |  |  |  |  | 57.4 | 54.16 | 54.2 | 0 | 0 | 1.61 | 1.55 | 1.61 | 1.4105 | 1.7549 |  |  | 要求按ASME B16.22-2013通规通止规止 | 0.03 | 0.02 | #N/A | 44879 | （旋压） | 是 |  | 不退火 |  | 57.4*1.61
A720100010036 | A720100010036 | A2 5/8*5/8-AB | 双承口大小头2 5/8*5/8-AB | AB | 220 | 226.6 | 249.6 | 68 | 236.8916 | 244.2182 | 245.4393 | 02101-2 5/8*5/8-AB | 直管 | TP2 | H80 | 70.54*1.83 | 5000 | 0 |  | 9030 | 内孔66.88+0.02/-0.03（要求按ASME B16.22-2013通规通止规止） |  |  |  |  | 70.54 | 66.84 | 66.92 |  |  | 1.83 | 1.77 | 1.83 | 1.7 | 1.9 |  |  | 要求按ASME B16.22-2013通规通止规止 | 0.032 | 0.01 | #N/A | 2023.2.15 | （旋压） |  |  | 不退火 |  | #N/A
A720100010037 | A720100010037 | A2 5/8*7/8-AB | 双承口大小头2 5/8*7/8-AB | AB | 220 | 226.6 | 263.7 | 72 | 250.6245 | 258.3758 | 259.6676 | 02101-2 5/8*7/8-AB | 直管 | TP2 | H80 | 70.54*1.83 | 5000 | 0 |  | 9030 | 内孔66.88+0.02/-0.03（要求按ASME B16.22-2013通规通止规止） |  |  |  |  | 70.54 | 66.84 | 66.92 |  |  | 1.83 | 1.77 | 1.83 | 1.7 | 1.9 |  |  | 要求按ASME B16.22-2013通规通止规止 | 0.032 | 0.01 | #N/A | 2023.2.15 | （旋压） |  |  | 不退火 |  | #N/A
A720100010038 | A720100010038 | A2 5/8*1 1/8-AB | 双承口大小头2 5/8*1 1/8-AB | AB | 226 | 232.78 | 263.5 | 72 | 250.6245 | 258.3758 | 259.6676 | 02101-2 5/8*1 1/8-AB | 直管 | TP2 | H80 | 70.54*1.83 | 5000 | 0 |  | 9030 | 内孔66.88+0.02/-0.03（要求按ASME B16.22-2013通规通止规止） |  |  |  |  | 70.54 | 66.84 | 66.92 |  |  | 1.83 | 1.77 | 1.83 | 1.7 | 1.9 |  |  | 要求按ASME B16.22-2013通规通止规止 | 0.032 | 0.01 | #N/A | 2023.2.15 | （旋压） | 是 |  | 不退火 |  | #N/A
A720100010039 | A720100010039 | A2 5/8*1 3/8-AB | 双承口大小头2 5/8*1 3/8-AB | AB | 233 | 239.99 | 291 | 75 | 260.9241 | 268.994 | 270.3389 | 02101-2 5/8*1 3/8-AB | 直管 | TP2 | H80 | 70.54*1.83 | 5000 | 0 |  | 9030 | 内孔66.88+0.02/-0.03（要求按ASME B16.22-2013通规通止规止） |  |  |  |  | 70.54 | 66.84 | 66.92 |  |  | 1.83 | 1.77 | 1.83 | 1.7 | 1.9 |  |  | 要求按ASME B16.22-2013通规通止规止 | 0.032 | 0.01 | #N/A | 2023.2.15 | （旋压） |  |  | 不退火 |  | #N/A
A720100010040 | A720100010040 | A2 5/8*1 5/8-AB | 双承口大小头2 5/8*1 5/8-AB | AB | 245 | 252.35 | 288.3 | 79 | 274.657 | 283.1515 | 284.5673 | 02101-2 5/8*1 5/8-AB | 直管 | TP2 | H80 | 70.54*1.83 | 5000 | 0 |  | 9030 | 内孔平均尺寸66.88+0.02/-0.03（要求按ASME B16.22-2013通规通止规止） |  |  |  |  | 70.54 | 66.84 | 66.92 |  |  | 1.83 | 1.77 | 1.83 | 1.7 | 1.9 |  |  | 要求按ASME B16.22-2013通规通止规止 | 0.032 | 0.01 | #N/A | 2023.2.15 | （旋压） |  |  | 不退火 |  | #N/A
A720100010041 | A720100010041 | A2 5/8*2 1/8-AB | 双承口大小头2 5/8*2 1/8-AB | AB | 267 | 275.01 | 309.4 | 85 | 295.2563 | 304.3879 | 305.9098 | 02101-2 5/8*2 1/8-AB | 直管 | TP2 | H80 | 70.54*1.83 | 5000 | 0 |  | 9030 | 内孔66.88+0.02/-0.03（要求按ASME B16.22-2013通规通止规止） |  |  |  |  | 70.54 | 66.84 | 66.92 |  |  | 1.83 | 1.77 | 1.83 | 1.7 | 1.9 |  |  | 要求按ASME B16.22-2013通规通止规止 | 0.032 | 0.01 | #N/A | 2023.2.15 | （旋压） |  |  | 不退火 |  | #N/A
A720100010042 | A720100010042 | A3 1/8*1 5/8-AB | 双承口大小头3 1/8*1 5/8-AB | AB | 330 | 339.9 | 383.2 | 81 | 365.3063 | 376.6044 | 378.4875 | 02101-3 1/8*1 5/8-AB | 直管 | TP2 | H80 | 83.58*2 | 5000 |  |  | 9030 | 内孔79.58+0.01/-0.05，平均壁厚+0/-0.05，极限壁厚+/-0.13 |  |  |  |  | 83.58 | 79.51 | 79.61 |  |  | 2 | 1.94 | 2 | 1.84 | 2.1 |  |  | 按照ASME B16.22-2013通规通止规止 | 0.035 | 0.01 | #N/A | 2023.2.15 | （旋压） |  |  | 不退火 |  | #N/A
A720100010043 | A720100010043 | A3 1/8*2 1/8-AB | 双承口大小头3 1/8*2 1/8-AB | AB | 350 | 360.5 | 410.6 | 85 | 383.15 | 395 | 396.975 | 02101-3 1/8*2 1/8-AB | 直管 | TP2 | H80 | 83.58*2 | 5000 |  |  | 9030 | 内孔79.58+0.01/-0.05，平均壁厚+0/-0.05，极限壁厚+/-0.13 |  |  |  |  | 83.58 | 79.51 | 79.61 |  |  | 2 | 1.94 | 2 | 1.84 | 2.1 |  |  | 按照ASME B16.22-2013通规通止规止 | 0.035 | 0.01 | #N/A | 2023.2.15 | （旋压） |  |  | 不退火 |  | #N/A
C7201000150000018 | A720100015000 | CA5/8*3/8-AB | 承插口大小头5/8*3/8-AB | AB | 8.5 | 8.755 | 9.2 | 25.5 | 8.700104 | 8.96918 | 9.014026 | 02102-5/8*3/8-AB | 直管 | TP2 | H80 | 15.83*0.8 | 5000 | 0 |  | 9030 | 外径15.83±0.02（要求按ASME B16.22-2013环规通规通止规止） |  |  |  |  | 15.83 |  |  | 15.81 | 15.85 | 0.8 | 0.77 | 0.8 | 0.725 | 0.845 |  |  | 要求按ASME B16.22-2013环规通规通止规止 | 0.03 | 0.01 | #N/A | 44970 |  |  |  | 不退火 |  | #N/A
C7201000150010018 | A720100015001 | CA5/8*1/2-AB | 承插口大小头5/8*1/2-AB | AB | 9.1 | 9.373 | 10.1 | 27 | 9.192563 | 9.476869 | 9.524253 | 02102-5/8*1/2-AB | 直管 | TP2 | H80 | 15.83*0.8 | 5000 | 0 |  | 9030 | 外径15.83±0.02（要求按ASME B16.22-2013环规通规通止规止） |  |  |  |  | 15.83 |  |  | 15.81 | 15.85 | 0.8 | 0.77 | 0.8 | 0.725 | 0.845 |  |  | 要求按ASME B16.22-2013环规通规通止规止 | 0.025 | 0.01 | #N/A | 44087 | （旋压） |  |  | 不退火 |  | #N/A
C7201000150020018 | A720100015002 | CA3/4*3/8-AB | 承插口大小头3/4*3/8-AB | AB | 12 | 12.36 | 13.5 | 29.5 | 12.63707 | 13.02791 | 13.09305 | 02102-3/4*3/8-AB | 直管 | TP2 | H80 | 19*0.85 |  |  |  | 9030 | [5 empty] | 19 |  |  | 18.98 | 19.02 | 0.85 | 0.83 | 0.85 | 0.78 | 0.9 |  |  | 要求按ASME B16.22-2013环规通规通止规止（生产大小头时，原材料需环规检测；生产弯头时，原材料无需环规检测） | 0.03 | 0.01 | [5 empty] | 不退火 |  | #N/A
C7201000150030018 | A720100015003 | CA3/4*1/2-AB | 承插口大小头3/4*1/2-AB | AB | 13 | 13.39 | 14.2 | 30 | 13.05831 | 13.46217 | 13.52948 | 02102-3/4*1/2-AB | 直管 | TP2 | H80 | 19*0.85 | 5000 | 0 |  | 9030 | 外径19±0.02（要求按ASME B16.22-2013环规通规通止规止） |  |  |  |  | 19 |  |  | 18.98 | 19.02 | 0.85 | 0.83 | 0.85 | 0.78 | 0.9 |  |  | 要求按ASME B16.22-2013环规通规通止规止（生产大小头时，原材料需环规检测；生产弯头时，原材料无需环规检测） | 0.03 | 0.01 | #N/A |  |  |  |  | 不退火 |  | #N/A
C7201000150040018 | A720100015004 | CA3/4*5/8-AB | 承插口大小头3/4*5/8-AB | AB | 14 | 14.42 | 15.1 | 32 | 13.90078 | 14.3307 | 14.40235 | 02102-3/4*5/8-AB | 直管 | TP2 | H80 | 19*0.85 | 5000 | 0 |  | 9030 | 外径19±0.02（要求按ASME B16.22-2013环规通规通止规止） |  |  |  |  | 19 |  |  | 18.98 | 19.02 | 0.85 | 0.83 | 0.85 | 0.78 | 0.9 |  |  | 要求按ASME B16.22-2013环规通规通止规止（生产大小头时，原材料需环规检测；生产弯头时，原材料无需环规检测） | 0.03 | 0.01 | #N/A |  |  |  |  | 不退火 |  | #N/A
C7201000150050018 | A720100015005 | CA7/8*1/2-AB | 承插口大小头7/8*1/2-AB | AB | 17.3 | 17.819 | 20.1 | 35 | 18.62506 | 19.2011 | 19.2971 | 02102-7/8*1/2-AB | 直管 | TP2 | H80 | 22.18*0.89 | 5000 | 0 |  | 9030 | 外径22.18+0.02/-0.02（要求按ASME B16.22-2013通规通止规止） |  |  |  |  | 22.18 |  |  | 22.16 | 22.2 | 0.89 | 0.86 | 0.89 | 0.81 | 0.95 |  |  | 要求按ASME B16.22-2013通规通止规止 | 0.025 | 0.01 | #N/A |  | （旋压） |  |  | 不退火 |  | #N/A
C7201000150060018 | A720100015006 | CA7/8*5/8-AB | 承插口大小头7/8*5/8-AB | AB | 19.3 | 19.879 | 21.2 | 37 | 19.65979 | 20.26783 | 20.36916 | 02102-7/8*5/8-AB | 直管 | TP2 | H80 | 22.18*0.89 | 5000 | 0 |  | 9030 | 外径22.18+0.02/-0.02（要求按ASME B16.22-2013通规通止规止） |  |  |  |  | 22.18 |  |  | 22.16 | 22.2 | 0.89 | 0.86 | 0.89 | 0.81 | 0.95 |  |  | 要求按ASME B16.22-2013通规通止规止 | 0.025 | 0.01 | #N/A |  | （旋压） |  |  | 不退火 |  | #N/A
C7201000150070018 | A720100015007 | CA7/8*3/4-AB | 承插口大小头7/8*3/4-AB | AB | 20 | 20.6 | 22.8 | 40 | 21.21188 | 21.86792 | 21.97726 | 02102-7/8*3/4-AB | 直管 | TP2 | H80 | 22.18*0.89 | 5000 | 0 |  | 9030 | 外径22.18+0.02/-0.02（要求按ASME B16.22-2013通规通止规止） |  |  |  |  | 22.18 |  |  | 22.16 | 22.2 | 0.89 | 0.86 | 0.89 | 0.81 | 0.95 |  |  | 要求按ASME B16.22-2013通规通止规止 | 0.025 | 0.01 | #N/A | 44130 | （旋压） |  |  | 不退火 |  | #N/A
C7201000150080018 | A720100015008 | CA1 1/8*1/2-AB | 承插口大小头1 1/8*1/2-AB | AB | 32 | 32.96 | 36.7 | 40 | 33.77785 | 34.82252 | 34.99664 | 02102-1 1/8*1/2-AB | 直管 | TP2 | H80 | 28.53*1.1 | 5000 | 0 |  | 9030 | 外径28.53±0.02（要求按ASME B16.22-2013环规通规通止规止） |  |  |  |  | 28.53 |  |  | 28.51 | 28.55 | 1.1 | 1.07 | 1.1 | 1 | 1.16 |  |  | 要求按ASME B16.22-2013环规通规通止规止 | 0.03 | 0.01 | [5 empty] | 不退火 |  | #N/A
C7201000150090018 | A720100015009 | CA1 1/8*5/8-AB | 承插口大小头1 1/8*5/8-AB | AB | 33.5 | 34.505 | 37.1 | 41 | 34.6017 | 35.67185 | 35.85021 | 02102-1 1/8*5/8-AB | 直管 | TP2 | H80 | 28.53*1.1 | 5000 | 0 |  | 9030 | 外径28.53±0.02（要求按ASME B16.22-2013环规通规通止规止） |  |  |  |  | 28.53 |  |  | 28.51 | 28.55 | 1.1 | 1.07 | 1.1 | 1 | 1.16 |  |  | 要求按ASME B16.22-2013环规通规通止规止 | 0.025 | 0.01 | #N/A |  | （旋压） |  |  | 不退火 |  | #N/A
C7201000150100018 | A720100015010 | CA1 1/8*7/8-AB | 承插口大小头1 1/8*7/8-AB | AB | 36.5 | 37.595 | 40.4 | 44 | 37.07325 | 38.21984 | 38.41094 | 02102-1 1/8*7/8-AB | 直管 | TP2 | H80 | 28.53*1.1 | 5000 | 0 |  | 9030 | 外径28.53±0.02（要求按ASME B16.22-2013环规通规通止规止） |  |  |  |  | 28.53 |  |  | 28.51 | 28.55 | 1.1 | 1.07 | 1.1 | 1 | 1.16 |  |  | 要求按ASME B16.22-2013环规通规通止规止 | 0.025 | 0.01 | #N/A | 44727 | （旋压） |  |  | 不退火 |  | #N/A
C7201000150110018 | A720100015011 | CA1 1/8*3*4-AB | 承插口大小头1 1/8*3/4-AB | AB | 35 | 36.05 | 39.7 | 44 | 37.07325 | 38.21984 | 38.41094 | 02102-1 1/8*3/4-AB | 直管 | TP2 | H80 | 28.53*1.1 | 5000 | 0 |  | 9030 | 外径28.53±0.02（要求按ASME B16.22-2013环规通规通止规止） |  |  |  |  | 28.53 |  |  | 28.51 | 28.55 | 1.1 | 1.07 | 1.1 | 1 | 1.16 |  |  | 要求按ASME B16.22-2013环规通规通止规止 | 0.025 | 0.01 | #N/A |  | （旋压） |  |  | 不退火 |  | #N/A
C7201000150120018 | A720100015012 | CA1 3/8*5/8-AB | 承插口大小头1 3/8*5/8-AB | AB | 46 | 47.38 | 56.7 | 48 | 53.20318 | 54.84864 | 55.12288 | 02102-1 3/8*5/8-AB | 直管 | TP2 | H80 | 34.88*1.18 | 4970 | 0 |  | 9030 | 外径34.88±0.02（要求按ASME B16.22-2013环规通规通止规止） |  |  |  |  | 34.88 | 0 | 0 | 34.86 | 34.9 | 1.18 | 1.16 | 1.18 | 1.0556 | 1.2862 |  |  | 要求按ASME B16.22-2013环规通规通止规止 | 0.025 | 0.01 | #N/A | 44879 | （旋压） |  |  | 不退火 |  | 34.88*1.18
C7201000150130018 | A720100015013 | CA1 3/8*7/8-AB | 承插口大小头1 3/8*7/8-AB | AB | 50 | 51.5 | 61.2 | 52 | 57.5463 | 59.32608 | 59.62271 | 02102-1 3/8*7/8-AB | 直管 | TP2 | H80 | 34.88*1.18 | 4970 | 0 |  | 9030 | 外径34.88±0.02（要求按ASME B16.22-2013环规通规通止规止） |  |  |  |  | 34.88 | 0 | 0 | 34.86 | 34.9 | 1.18 | 1.16 | 1.18 | 1.0556 | 1.2862 |  |  | 要求按ASME B16.22-2013环规通规通止规止 | 0.025 | 0.01 | #N/A | 44879 | （旋压） |  |  | 不退火 |  | 34.88*1.18
C7201000150140018 | A720100015014 | CA1 3/8*1 1/8-AB | 承插口大小头1 3/8*1 1/8-AB | AB | 55 | 56.65 | 63.4 | 54 | 59.71786 | 61.5648 | 61.87263 | 02102-1 3/8*1 1/8-AB | 直管 | TP2 | H80 | 34.88*1.18 | 4970 | 0 |  | 9030 | 外径34.88±0.02（要求按ASME B16.22-2013环规通规通止规止） |  |  |  |  | 34.88 | 0 | 0 | 34.86 | 34.9 | 1.18 | 1.16 | 1.18 | 1.0556 | 1.2862 |  |  | 要求按ASME B16.22-2013环规通规通止规止 | 0.025 | 0.02 | #N/A | 44879 | （旋压） |  |  | 不退火 |  | 34.88*1.18
C7201000150150018 | A720100015015 | CA1 5/8*5/8-AB | 承插口大小头1 5/8*5/8-AB | AB | 65 | 66.95 | 81.4 | 50 | 76.52091 | 78.88754 | 79.28198 | 02102-1 5/8*5/8-AB | 直管 | TP2 | H80 | 41.2*1.38 | 5000 | 0 |  | 9030 | 外径41.2±0.02（要求按ASME B16.22-2013环规通规通止规止） |  |  |  |  | 41.2 | 0 | 0 | 41.18 | 41.22 | 1.38 | 1.34 | 1.38 | 1.2194 | 1.5042 |  |  | 要求按ASME B16.22-2013环规通规通止规止 | 0.03 | 0.01 | #N/A | 44879 | （旋压） |  |  | 不退火 |  | 41.2*1.38
C7201000150160018 | A720100015016 | CA1 5/8*7/8-AB | 承插口大小头1 5/8*7/8-AB | AB | 74 | 76.22 | 93.7 | 58 | 88.52419 | 91.26205 | 91.71836 | 02102-1 5/8*7/8-AB | 直管 | TP2 | H80 | 41.2*1.38 | 5000 | 0 |  | 9030 | 外径41.2±0.02（要求按ASME B16.22-2013环规通规通止规止） |  |  |  |  | 41.2 | 0 | 0 | 41.18 | 41.22 | 1.38 | 1.34 | 1.38 | 1.2194 | 1.5042 |  |  | 要求按ASME B16.22-2013环规通规通止规止 | 0.03 | 0.01 | #N/A | 44879 | （旋压） |  |  | 不退火 |  | 41.2*1.38
C7201000150170018 | A720100015017 | CA1 5/8*1 1/8-AB | 承插口大小头1 5/8*1 1/8-AB | AB | 76 | 78.28 | 93.7 | 58 | 88.52419 | 91.26205 | 91.71836 | 02102-1 5/8*1 1/8-AB | 直管 | TP2 | H80 | 41.2*1.38 | 5000 | 0 |  | 9030 | 外径41.2±0.02（要求按ASME B16.22-2013环规通规通止规止） |  |  |  |  | 41.2 | 0 | 0 | 41.18 | 41.22 | 1.38 | 1.34 | 1.38 | 1.2194 | 1.5042 |  |  | 要求按ASME B16.22-2013环规通规通止规止 | 0.03 | 0.01 | #N/A | 44879 | （旋压） |  |  | 不退火 |  | 41.2*1.38
C7201000150180018 | A720100015018 | CA1 5/8*1 3/8-AB | 承插口大小头1 5/8*1 3/8-AB | AB | 78 | 80.34 | 95.3 | 59 | 90.0246 | 92.80887 | 93.27291 | 02102-1 5/8*1 3/8-AB | 直管 | TP2 | H80 | 41.2*1.38 | 5000 | 0 |  | 9030 | 外径41.2±0.02（要求按ASME B16.22-2013环规通规通止规止） |  |  |  |  | 41.2 | 0 | 0 | 41.18 | 41.22 | 1.38 | 1.34 | 1.38 | 1.2194 | 1.5042 |  |  | 要求按ASME B16.22-2013环规通规通止规止 | 0.03 | 0.022 | #N/A | 44879 | （旋压） |  |  | 不退火 |  | 41.2*1.38
C7201000150190018 | A720100015019 | CA2 1/8*5/8-AB | 承插口大小头2 1/8*5/8-AB | AB | 124 | 127.72 | 145.9 | 59 | 137.9194 | 142.185 | 142.8959 | 02102-2 1/8*5/8-AB | 直管 | TP2 | H80 | 53.9*1.61 | 5000 | 0 |  | 9030 | 外孔53.9+0.02/-0.02（要求按ASME B16.22-2013环规通规通止规止） |  |  |  |  | 53.9 | 0 | 0 | 53.86 | 53.96 | 1.61 | 1.57 | 1.62 | 1.4287 | 1.7658 |  |  | 要求按ASME B16.22-2013环规通规通止规止 | 0.03 | 0.01 | #N/A | 44879 | （旋压） |  |  | 不退火 |  | 53.9*1.61
C7201000150200018 | A720100015020 | CA2 1/8*7/8-AB | 承插口大小头2 1/8*7/8-AB | AB | 133 | 136.99 | 158 | 62 | 144.8154 | 149.2942 | 150.0407 | 02102-2 1/8*7/8-AB | 直管 | TP2 | H80 | 53.9*1.61 | 5000 | 0 |  | 9030 | 外孔53.9+0.02/-0.02（要求按ASME B16.22-2013环规通规通止规止） |  |  |  |  | 53.9 | 0 | 0 | 53.86 | 53.96 | 1.61 | 1.57 | 1.62 | 1.4287 | 1.7658 |  |  | 要求按ASME B16.22-2013环规通规通止规止 | 0.03 | 0.022 | #N/A | 44879 | （旋压） | 是 |  | 不退火 |  | 53.9*1.61
C7201000150210018 | A720100015021 | CA2 1/8*1 1/8-AB | 承插口大小头2 1/8*1 1/8-AB | AB | 130 | 133.9 | 162.4 | 65 | 151.7113 | 156.4035 | 157.1855 | 02102-2 1/8*1 1/8-AB | 直管 | TP2 | H80 | 53.9*1.61 | 5000 | 0 |  | 9030 | 外孔53.9+0.02/-0.02（要求按ASME B16.22-2013环规通规通止规止） |  |  |  |  | 53.9 | 0 | 0 | 53.86 | 53.96 | 1.61 | 1.57 | 1.62 | 1.4287 | 1.7658 |  |  | 要求按ASME B16.22-2013环规通规通止规止 | 0.03 | 0.01 | #N/A | 44879 | （旋压） |  |  | 不退火 |  | 53.9*1.61
C7201000150220018 | A720100015022 | CA2 1/8*1 3/8-AB | 承插口大小头2 1/8*1 3/8-AB | AB | 137 | 141.11 | 164.8 | 67 | 156.3087 | 161.143 | 161.9487 | 02102-2 1/8*1 3/8-AB | 直管 | TP2 | H80 | 53.9*1.61 | 5000 | 0 |  | 9030 | 外孔53.9+0.02/-0.02（要求按ASME B16.22-2013环规通规通止规止） |  |  |  |  | 53.9 | 0 | 0 | 53.86 | 53.96 | 1.61 | 1.57 | 1.62 | 1.4287 | 1.7658 |  |  | 要求按ASME B16.22-2013环规通规通止规止 | 0.03 | 0.025 | #N/A | 44879 | （旋压） |  |  | 不退火 |  | 53.9*1.61
C7201000150230018 | A720100015023 | CA2 1/8*1 5/8-AB | 承插口大小头2 1/8*1 5/8-AB | AB | 149 | 153.47 | 174.2 | 71 | 165.5033 | 170.6219 | 171.4751 | 02102-2 1/8*1 5/8-AB | 直管 | TP2 | H80 | 53.9*1.61 | 5000 | 0 |  | 9030 | 外孔53.9+0.02/-0.02（要求按ASME B16.22-2013环规通规通止规止） |  |  |  |  | 53.9 | 0 | 0 | 53.86 | 53.96 | 1.61 | 1.57 | 1.62 | 1.4287 | 1.7658 |  |  | 要求按ASME B16.22-2013环规通规通止规止 | 0.03 | 0.01 | #N/A | 44879 | （旋压） |  |  | 不退火 |  | 53.9*1.61
C7201000150240018 | A720100015024 | CA2 5/8*1 1/8-AB | 承插口大小头2 5/8*1 1/8-AB | AB | 218 | 224.54 | 258.5 | 73 | 235.6725 | 242.9613 | 244.1761 | 02102-2 5/8*1 1/8-AB | 直管 | TP2 | H80 | 66.6*1.8 | 5150 | 0 |  | 9030 | 外径66.6+0.13/-0.02 （要求按ASME B16.22-2013） |  |  |  |  | 66.6 | 0 | 0 | 66.58 | 66.73 | 1.8 | 1.74 | 1.8 | 1.5834 | 1.962 |  |  | 要求按ASME B16.22-2013环规通规通止规止（用于弯头时原材料无需环规通规通止规止） | 0.032 | 0.01 | #N/A | 44879 | （旋压） |  |  | 不退火 |  | 66.6*1.8
C7201000150250018 | A720100015025 | CA2 5/8*1 3/8-AB | 承插口大小头2 5/8*1 3/8-AB | AB | 204 | 210.12 | 255.2 | 74 | 238.8572 | 246.2446 | 247.4758 | 02102-2 5/8*1 3/8-AB | 直管 | TP2 | H80 | 66.6*1.8 | 5150 | 0 |  | 9030 | 外径66.6+0.13/-0.02 （要求按ASME B16.22-2013） |  |  |  |  | 66.6 | 0 | 0 | 66.58 | 66.73 | 1.8 | 1.74 | 1.8 | 1.5834 | 1.962 |  |  | 要求按ASME B16.22-2013环规通规通止规止（用于弯头时原材料无需环规通规通止规止） | 0.032 | 0.02 | #N/A | 44879 | （旋压） |  |  | 不退火 |  | 66.6*1.8
C7201000150260018 | A720100015026 | CA2 5/8*1 5/8-AB | 承插口大小头2 5/8*1 5/8-AB | AB | 221 | 227.63 | 273.6 | 78 | 251.5963 | 259.3776 | 260.6745 | 02102-2 5/8*1 5/8-AB | 直管 | TP2 | H80 | 66.6*1.8 | 5150 | 0 |  | 9030 | 外径66.6+0.13/-0.02 （要求按ASME B16.22-2013） |  |  |  |  | 66.6 | 0 | 0 | 66.58 | 66.73 | 1.8 | 1.74 | 1.8 | 1.5834 | 1.962 |  |  | 要求按ASME B16.22-2013环规通规通止规止（用于弯头时原材料无需环规通规通止规止） | 0.032 | 0.02 | #N/A | 44879 | （旋压） |  |  | 不退火 |  | 66.6*1.8
C7201000150270018 | A720100015027 | CA2 5/8*2 1/8-AB | 承插口大小头2 5/8*2 1/8-AB | AB | 239 | 246.17 | 281.7 | 82 | 264.3353 | 272.5107 | 273.8732 | 02102-2 5/8*2 1/8-AB | 直管 | TP2 | H80 | 66.6*1.8 | 5150 | 0 |  | 9030 | 外径66.6+0.13/-0.02 （要求按ASME B16.22-2013） |  |  |  |  | 66.6 | 0 | 0 | 66.58 | 66.73 | 1.8 | 1.74 | 1.8 | 1.5834 | 1.962 |  |  | 要求按ASME B16.22-2013环规通规通止规止（用于弯头时原材料无需环规通规通止规止） | 0.032 | 0.01 | #N/A | 44879 | （旋压） |  |  | 不退火 |  | 66.6*1.8
A720100015028 | A720100015028 | CA3 1/8*1 5/8-AB | 承插口大小头3 1/8*1 5/8-AB | AB | 330 | 339.9 | 367.4 | 82 | 350.3622 | 361.1981 | 363.0041 | 02102-3 1/8*1 5/8-AB | 直管 | TP2 | H80 | 79.3*2 | 5000 | 0 |  | 9030 | 外径79.3+0.13/-0 （要求按ASME B16.22-2013） |  |  |  |  | 79.3 |  |  | 79.3 | 79.43 | 2 | 1.94 | 2 | 1.81 | 2.13 |  |  | 要求按ASME B16.22-2013环规通规通止规止 | 0.035 | 0.01 | #N/A |  | （旋压） |  |  | 不退火 |  | #N/A
A720100015029 | A720100015029 | CA3 1/8*2 1/8-AB | 承插口大小头3 1/8*2 1/8-AB | AB | 350 | 360.5 | 402 | 90 | 384.132 | 396.0124 | 397.9924 | 02102-3 1/8*2 1/8-AB | 直管 | TP2 | H80 | 79.3*2 | 5000 | 0 |  | 9030 | 外径79.3+0.13/-0 （要求按ASME B16.22-2013） |  |  |  |  | 79.3 |  |  | 79.3 | 79.43 | 2 | 1.94 | 2 | 1.81 | 2.13 |  |  | 要求按ASME B16.22-2013环规通规通止规止 | 0.035 | 0.01 | #N/A |  | （旋压） |  |  | 不退火 |  | #N/A
A720100015030 | A720100015030 | CA3 1/8*2 5/8-AB | 承插口大小头3 1/8*2 5/8-AB | AB | 374 | 385.22 | 423.6 | 95 | 405.2382 | 417.7713 | 419.8602 | 02102-3 1/8*2 5/8-AB | 直管 | TP2 | H80 | 79.3*2 | 5000 | 0 |  | 9030 | 外径79.3+0.13/-0 （要求按ASME B16.22-2013） |  |  |  |  | 79.3 |  |  | 79.3 | 79.43 | 2 | 1.94 | 2 | 1.81 | 2.13 |  |  | 要求按ASME B16.22-2013环规通规通止规止 | 0.035 | 0.01 | #N/A |  | （旋压） |  |  | 不退火 |  | #N/A
C7201000200130018 | A720100020013 | 90°L5/8-AK | 90°双承口弯头5/8-AK | AK | 17.5 | 18.025 | 24 | 48/63 | 20.94106 | 21.58872 | 21.69667 | 03191-5/8-AK | 直管 | TP2 | H80 | 17*0.84 | 无 | 0 | [7 empty] | 17 |  |  | 16.96 | 17.04 | 0.84 | 0.82 | 0.84 | 0.76 | 0.9 |  |  |  | 0.035 | 0.01 | #N/A | 44609 |  |  |  | 退火 | 380-400℃，32min | #N/A
C7201000200140018 | A720100020014 | 90°L7/8-AK | 90°双承口弯头7/8-AK | AK | 39.5 | 40.685 | 48 | 67/87 | 46.08391 | 47.50919 | 47.74674 | 03191-7/8-AK | 直管 | TP2 | H80 | 23.5*0.96 | 无 | 0 | [7 empty] | 23.5 |  |  | 23.43 | 23.5 | 0.96 | 0.94 | 0.96 | 0.9 | 1 |  |  |  | 0.03 | 0.01 | #N/A |  |  |  |  | 退火 | 380-400℃，32min | #N/A
C7201000200150018 | A720100020015 | 90°L1 1/8-AK | 90°双承口弯头1 1/8-AK | AK | 77.5 | 79.825 | 93 | 76/106 | 85.60853 | 88.25621 | 88.6975 | 03191-1 1/8-AK | 直管 | TP2 | H80 | 29.6*1.2 | 无 | 0 | [7 empty] | 29.6 |  |  | 29.58 | 29.63 | 1.2 | 1.18 | 1.2 | 1.09 | 1.29 |  |  |  | 0.04 | 0.01 | #N/A |  |  |  |  | 退火 | 380-400℃，32min | #N/A
C7201000200160018 | A720100020016 | 90°L2 1/8-AK | 90°双承口弯头2 1/8-AK | AK | 315 | 324.45 | 400.1 | 110/170 | 372.1307 | 383.6399 | 385.5581 | 03191-2 1/8-AK | 直管 | TP2 | H80 | 55.5*1.8 | 无 | 0 | [7 empty] | 55.5 |  |  | 55.42 | 55.58 | 1.8 | 1.76 | 1.8 | 1.64 | 1.92 |  |  |  | 0.035 | 0.01 | #N/A | 44823 |  |  |  | 退火 | 500-510℃，32min | #N/A
C7201000200170018 | A720100020017 | 90°L2 5/8-AK | 90°双承口弯头2 5/8-AK | AK | 528 | 543.84 | 646.6 | 120/200 | 589.061 | 607.2794 | 610.3158 | 03191-2 5/8-AK | 直管 | TP2 | H80 | 69*2 | 无 | 0 | [7 empty] | 69 |  |  | 68.92 | 69.08 | 2 | 1.94 | 2 | 1.81 | 2.13 |  |  |  | 0.035 | 0.01 | #N/A | 44128 |  |  |  | 退火 | 500-510℃，32min | #N/A
A720100020018 | A720100020018 | 90°L3 1/8-AK | 90°双承口弯头3 1/8-AK | AK | 867 | 893.01 | 997 | 145/230 | 911.506 | 939.6969 | 944.3954 | 03191-3 1/8-AK | 直管 | TP2 | H80 | 79.3*2.3 | 无 | 0 | [7 empty] | 79.3 |  |  | 79.32 | 79.48 | 2.3 | 2.24 | 2.3 | 2.09 | 2.45 |  |  |  | 0.05 | 0.03 | #N/A |  |  |  |  | 退火 | 540-580℃，32min | #N/A
A720100020019 | A720100020019 | 90°L4 1/8-AK | 90°双承口弯头4 1/8-AK | AK | 1807 | 1861.21 | 1987 | 189/294 | 1889.181 | 1947.609 | 1957.347 | 03191-4 1/8-AK | 直管 | TP2 | H80 | 104.7*2.8 | 无 | 0 |  |  |  | 0.08 | 0.08 | 0.22 | 0.22 | 104.7 |  |  | 104.6 | 105 | 2.8 | 2.74 | 2.8 | 2.55 | 2.99 |  |  |  | 0.05 | 0.03 | #N/A |  |  |  |  | 退火 | 540-580℃，32min | #N/A
C7201000248110018 | A720100024811 | 45°L5/8-AK | 45°双承口弯头5/8-AK | AK | 16 | 16.48 | 20.8 | 45 | 18.68919 | 19.2672 | 19.36354 | 03141-5/8-AK | 盘管 | TP2 | O50 | 15.88*1 | 无 | 0 | [7 empty] | 15.88 |  |  | 15.83 | 15.88 | 1 | 0.98 | 1 | 0.93 | 1.05 |  |  | 退火温度500-540℃，32min | 0.025 | 0.01 | #N/A |  |  |  |  | 不退火 |  | #N/A
C7201000248120018 | A720100024812 | 45°L7/8-AK | 45°双承口弯头7/8-AK | AK | 31.7 | 32.651 | 38.6 | 61 | 36.6308 | 37.76372 | 37.95253 | 03141-7/8-AK | 直管 | TP2 | H80 | 23.5*0.96 | 无 | 0 | [7 empty] | 23.5 |  |  | 23.43 | 23.5 | 0.96 | 0.93 | 0.96 | 0.865 | 1.025 |  |  | 退火温度380-400℃，32min | 0.025 | 0.01 | #N/A | 44756 |  |  |  | 退火 | 380-400℃，32min | #N/A
C7201000248130018 | A720100024813 | 45°L1 1/8-AK | 45°双承口弯头1 1/8-AK | AK | 67 | 69.01 | 80.4 | 68/85 | 72.11588 | 74.34627 | 74.718 | 03141-1 1/8-AK | 直管 | TP2 | H80 | 29.6*1.2 | 无 | 0 | [7 empty] | 29.6 |  |  | 29.58 | 29.63 | 1.2 | 1.18 | 1.2 | 1.09 | 1.29 |  |  |  | 0.03 | 0.01 | #N/A |  |  |  |  | 退火 | 380-400℃，32min | #N/A
C7201000800160018 | A720100080016 | T5/8-AK | 正三通5/8-AK | AK | 32.5 | 33.475 | 37 | 83 | 34.26569 | 35.32546 | 35.50208 | 04101-5/8-AK | 直管 | TP2 | H80 | 17.5*0.9 | 5000 | 0 |  | 9030 | [5 empty] | 17.5 |  |  | 17.48 | 17.53 | 0.9 | 0.89 | 0.91 | 0.83 | 0.97 |  |  |  | 0.03 | 0.01 | #N/A |  |  |  |  | 退火 | 500-510℃，32min | #N/A
C7201000800170018 | A720100080017 | T7/8-AK | 正三通7/8-AK | AK | 75 | 77.25 | 82.5 | 120 | 75.98762 | 78.33775 | 78.72944 | 04101-7/8-AK | 直管 | TP2 | H80 | 24*1 | 4900 | 0 |  | 9030 | [5 empty] | 24 |  |  | 23.98 | 24.03 | 1 | 0.98 | 1 | 0.91 | 1.07 |  |  |  | 0.03 | 0.025 | #N/A |  |  |  |  | 退火 | 500-510℃，32min | #N/A
C7201000800180018 | A720100080018 | T1 1/8-AK | 正三通1 1/8-AK | AK | 138.5 | 142.655 | 150 | 144 | 140.6276 | 144.9769 | 145.7018 | 04101-1 1/8-AK | 直管 | TP2 | H80 | 30.8*1.2 | 5000 | 0 |  | 9031 | [5 empty] | 30.8 |  |  | 30.75 | 30.88 | 1.2 | 1.18 | 1.2 | 1.09 | 1.29 |  |  |  | 0.03 | 0.02 | #N/A |  |  |  |  | 不退火 |  | #N/A
C7201000100440018 | A720100010044 | A1 1/8*1-AK | 双承口大小头1 1/8*1-AK | AK | 47.5 | 48.925 | 50.8 | 52 | 47.51629 | 48.98586 | 49.23079 | 02101-1 1/8*1-AK | 直管 | TP2 | H80 | 30.95*1.1 | [9 empty] | 30.95 | 28.73 | 28.76 |  |  | 1.1 | 1.08 | 1.1 | 1.02 | 1.16 |  |  | 要求按ASME B16.22-2013通规通止规止 | 3% | 0.01 | [5 empty] | 不退火 |  | #N/A
C7201000800190018 | A720100080019 | T3/4-AS | 正三通3/4-AS | AS | 37 | 38.11 | 42.9 | 83.5 | 39.24211 | 40.45578 | 40.65806 | 04101-3/4-AS | 直管 | TP2 | H80 | 20.86*0.85 | 5000 | 0 |  | 9030 | 内孔19.16+0.04/-0（要求按ASME B16.22-2013通规通止规止） |  |  |  |  | 20.86 | 19.15 | 19.2 |  |  | 0.85 | 0.83 | 0.85 | 0.78 | 0.9 |  |  | 要求按ASME B16.22-2013通规通止规止 | 0.03 | 0.022 | #N/A | 43969 |  |  |  | 退火 | 500-510℃，32min | #N/A
C7201000800200018 | A720100080020 | T5/8-MXG | 正三通5/8-MXG | MXG | 21.2 | 21.836 | 22.5 | 89 | 21.55736 | 22.22408 | 22.3352 | 04101-5/8-MXG | 盘管 | TP2 | O50 | 16.5*0.55 | 无 | 0 |  | 9030 | [5 empty] | 16.5 |  |  | 16.49 | 16.53 | 0.55 | 0.53 | 0.55 | 0.5 | 0.58 |  |  |  | 0.035 | 0.035 | #N/A | 44670 |  | 是 |  | 不退火 |  | #N/A
C7201000800210018 | A720100080021 | T5/8-CS | 正三通5/8-CS | CS | 19.2 | 19.776 | 21.6 | 79 | 19.16209 | 19.75474 | 19.85351 | 04101-5/8-CS | 盘管 | TP2 | O50 | 16.5*0.55 | 无 | 0 |  | 9031 | [5 empty] | 16.5 |  |  | 16.49 | 16.53 | 0.55 | 0.53 | 0.55 | 0.5 | 0.58 |  |  |  | 0.05 | 0.025 | #N/A | 44487 |  |  |  | 不退火 |  | #N/A
C7201000800220018 | A720100080022 | T7/8-MXG | 正三通7/8-MXG | MXG | 50 | 51.5 | 55.7 | 115 | 51.21505 | 52.79902 | 53.06302 | 04101-7/8-MXG | 直管 | TP2 | H80 | 23.8*0.7 | 5150 | 0 |  | 9030 | [5 empty] | 23.8 |  |  | 23.78 | 23.83 | 0.7 | 0.68 | 0.7 | 0.63 | 0.75 |  |  |  | 0.035 | 0.035 | #N/A | 43967 | 与正三通7/8-DB通用 |  |  | 退火 | 380-400℃，32min | #N/A
C7201000800230018 | A720100080023 | T7/8-CS | 正三通7/8-CS | CS | 43.5 | 44.805 | 48.8 | 101 | 45.03393 | 46.42673 | 46.65886 | 04101-7/8-CS | 直管 | TP2 | H80 | 23.8*0.7 | 5150 | 0 |  | 9030 | [5 empty] | 23.8 |  |  | 23.78 | 23.83 | 0.7 | 0.68 | 0.7 | 0.63 | 0.75 |  |  |  | 0.05 | 0.035 | #N/A |  |  |  |  | 退火 | 380-400℃，32min | #N/A
C7201000800240018 | A720100080024 | T1 1/8-CB | 正三通1 1/8-CB | CB | 97 | 99.91 | 108.9 | 139 | 101.0765 | 104.2026 | 104.7236 | 04101-1 1/8-CB | 直管 | TP2 | H80 | 30.6*0.89 | 5130 | 0 |  | 9030 | [5 empty] | 30.6 | 0 | 0 | 30.58 | 30.63 | 0.89 | 0.87 | 0.89 | 0.7917 | 0.9701 |  |  |  | 0.035 | 0.025 | #N/A | 44879 |  |  |  | 退火 | 380-400℃，32min | 30.6*0.89
C7201000800250018 | A720100080025 | T1 1/8-CS | 正三通1 1/8-CS | CS | 84 | 86.52 | 98 | 123 | 89.52492 | 92.29374 | 92.7552 | 04101-1 1/8-CS | 直管 | TP2 | H80 | 30.6*0.89 | 5050 | 0 |  | 9030 | [5 empty] | 30.6 | 0 | 0 | 30.58 | 30.63 | 0.89 | 0.87 | 0.89 | 0.7917 | 0.9701 |  |  |  | 0.035 | 0.028 | #N/A | 44879 |  |  |  | 退火 | 380-400℃，32min | 30.6*0.89
C7201000800260018 | A720100080026 | T1 3/8-CS | 正三通1 3/8-CS | CS | 135 | 139.05 | 157.8 | 137 | 143.5465 | 147.9861 | 148.726 | 04101-1 3/8-CS | 直管 | TP2 | O50 | 37*1.06 | 4980 | 0 |  | 9030 | [5 empty] | 37 | 0 | 0 | 36.95 | 37.08 | 1.06 | 1.04 | 1.06 | 0.9464 | 1.1554 |  |  | 380-400℃，32min | 0.035 | 0.03 | #N/A | 44879 |  |  |  | 不退火 |  | 37*1.06
C7201000800270018 | A720100080027 | T1 5/8-CS | 正三通1 5/8-CS | CS | 181.5 | 186.945 | 211 | 143 | 195.1871 | 201.2238 | 202.2299 | 04101-1 5/8-CS | 直管 | TP2 | O50 | 43.6*1.17 | 5050 | 0 |  | 9030 |  | 0.08 | 0.05 | 0.09 | 0.09 | 43.6 | 0 | 0 | 43.55 | 43.68 | 1.17 | 1.13 | 1.17 | 1.0283 | 1.2753 |  |  |  | 0.035 | 0.03 | #N/A | 44879 |  |  |  | 不退火 |  | 43.6*1.17
C7201000200200018 | A720100020020 | 90°L1/2-AS | 90°双承口弯头1/2-AS | AS | 7.9 | 8.137 | 10.1 | 37.5 | 9.421488 | 9.712875 | 9.761439 | 03191-1/2-AS | 盘管 | TP2 | O50 | 12.7*0.75 | 无 | 0 |  | 9031 | [5 empty] | 12.7 |  |  | 12.68 | 12.73 | 0.75 | 0.73 | 0.75 | 0.68 | 0.8 |  |  | 退火温度380-400℃，32min | 0.035 | 0.01 | #N/A | 44273 |  |  |  | 不退火 |  | #N/A
C7201000200210018 | A720100020021 | 90°L5/8-CS | 90°双承口弯头5/8-CS | CS | 8 | 8.24 | 10.7 | 39.5/55 | 10.13102 | 10.44435 | 10.49657 | 03191-5/8-CS | 盘管 | TP2 | O50 | 15.88*0.5 | 无 | 0 |  | 9031 | [5 empty] | 15.88 |  |  | 15.83 | 15.88 | 0.5 | 0.48 | 0.5 | 0.45 | 0.53 |  |  | 退火温度380-400℃，32min | 0.05 | 0.02 | #N/A | 44669 |  |  |  | 不退火 |  | #N/A
C7201000200220018 | A720100020022 | 90°L5/8-MXG-TW | 90°双承口弯头5/8-MXG-TW | MXG-TW | 10.8 | 11.124 | 13.3 | 37.5/53 | 12.50128 | 12.88792 | 12.95236 | 03191-5/8-MXG-TW | 盘管 | TP2 | O50 | 15.88*0.65 | 无 | 0 |  | 9031 | [5 empty] | 15.88 |  |  | 15.53 | 15.88 | 0.65 | 0.63 | 0.65 | 0.6 | 0.68 |  |  | 退火温度380-400℃，32min | 0.035 | 0.028 | #N/A | 44274 |  |  |  | 不退火 |  | #N/A
C7201000200230018 | A720100020023 | 90°L5/8-MJL | 90°双承口弯头5/8-MJL | MJL | 32 | 32.96 | 40.1 | 53 | 36.49208 | 37.6207 | 37.8088 | 03191-5/8-MJL | 盘管 | TP2 | O50 | 18*1.5 | 无 | 0 |  | 9031 | [5 empty] | 18 |  |  | 17.96 | 18.04 | 1.5 | 1.45 | 1.5 | 1.375 | 1.575 |  |  | 退火500-510℃，32min | 0.03 | 0.01 | #N/A |  |  |  |  | 不退火 |  | #N/A
C7201000200240018 | A720100020024 | 90°L3/4-AS | 90°双承口弯头3/4-AS | AS | 21 | 21.63 | 28.7 | 54 | 26.07967 | 26.88626 | 27.02069 | 03191-3/4-AS | 盘管 | TP2 | O50 | 19.05*0.96 | 无 | 0 |  | 9030 | [5 empty] | 19.05 |  |  | 19 | 19.05 | 0.96 | 0.94 | 0.96 | 0.87 | 1.03 |  |  |  | 0.025 | 0.01 | #N/A | 44316 |  |  |  | 不退火 |  | #N/A
C7201000200250018 | A720100020025 | 90°L7/8-CS | 90°双承口弯头7/8-CS | CS | 22.5 | 23.175 | 28.5 | 51/74.5 | 27.01061 | 27.84599 | 27.98522 | 03191-7/8-CS | 盘管 | TP2 | O50 | 23.5*0.68 | [9 empty] | 23.5 |  |  | 23.43 | 23.5 | 0.68 | 0.66 | 0.68 | 0.62 | 0.72 |  |  |  | 0.05 | 0.01 |  | 44698 |  |  |  | 不退火 |  | #N/A
C7201000200270018 | A720100020027 | 90°L7/8-MXG-TW | 90°双承口弯头7/8-MXG-TW | MXG-TW | 24 | 24.72 | 29.9 | 54/77.5 | 28.2817 | 29.15639 | 29.30217 | 03191-7/8-MXG-TW | 盘管 | TP2 | O50 | 23.5*0.68 | [9 empty] | 23.5 |  |  | 23.43 | 23.5 | 0.68 | 0.66 | 0.68 | 0.62 | 0.72 |  |  |  | 0.05 | 0.025 | [5 empty] | 不退火 |  | #N/A
C7201000200280018 | A720100020028 | 90°L1 1/8-CB | 90°双承口弯头1 1/8-CB | CB | 58.6 | 60.358 | 68.6 | 76/106 | 64.88463 | 66.89137 | 67.22583 | 03191-1 1/8-CB | 直管 | TP2 | H80 | 29.6*0.9 | 无 | 0 |  | 9030 | [5 empty] | 29.6 | 0 | 0 | 29.58 | 29.63 | 0.9 | 0.88 | 0.9 | 0.8008 | 0.981 |  |  |  | 0.045 | 0.01 | #N/A | 44879 |  |  |  | 退火 | 380-400℃，32min | 29.6*0.9
C7201000200290018 | A720100020029 | 90°L1 1/8-CS | 90°双承口弯头1 1/8-CS | CS | 53.5 | 55.105 | 62.7 | 68/98 | 59.24249 | 61.07473 | 61.38011 | 03191-1 1/8-CS | 直管 | TP2 | H80 | 29.6*0.9 | 无 | 0 |  | 9030 | [5 empty] | 29.6 | 0 | 0 | 29.58 | 29.63 | 0.9 | 0.88 | 0.9 | 0.8008 | 0.981 |  |  |  | 0.045 | 0.01 | #N/A | 44879 |  |  |  | 退火 | 380-400℃，32min | 29.6*0.9
C7201000200300018 | A720100020030 | 90°L1 5/8-AS | 90°双承口弯头1 5/8-AS | AS | 140 | 144.2 | 167.6 | 76/126 | 155.8433 | 160.6632 | 161.4665 | 03191-1 5/8-AS | 直管 | TP2 | H80 | 42.8*1.35 | 无 | 0 |  | 9030 | [5 empty] | 42.8 | 0 | 0 | 42.73 | 42.87 | 1.35 | 1.31 | 1.35 | 1.1921 | 1.4715 |  |  |  | 0.035 | 0.01 | #N/A | 44879 |  |  |  | 退火 | 500-510℃，32min | 42.8*1.35
C7201000248140018 | A720100024814 | 45°L5/8-MXG | 45°双承口弯头5/8-MXG | MXG | 11 | 11.33 | 14.5 | 48 | 13.2446 | 13.65423 | 13.7225 | 03141-5/8-MXG | 直管 | TP2 | H80 | 15.88*0.65 | 无 | 0 |  | 9030 | [5 empty] | 15.88 |  |  | 15.53 | 15.88 | 0.65 | 0.63 | 0.65 | 0.6 | 0.68 |  |  |  | 0.03 | 0.01 | #N/A | 45027 |  |  |  | 退火 | 380-400℃，32min | #N/A
C7201000248150018 | A720100024815 | 45°L5/8-CB | 45°双承口弯头5/8-CB | CB | 8.5 | 8.755 | 10.7 | 47 | 10.07853 | 10.39024 | 10.44219 | 03141-5/8-CB | 直管 | TP2 | H80 | 15.88*0.5 | 无 | 0 |  | 9030 | [5 empty] | 15.88 |  |  | 15.83 | 15.88 | 0.5 | 0.48 | 0.5 | 0.45 | 0.53 |  |  |  | 0.05 | 0.01 | #N/A | 44826 |  |  |  | 退火 | 380-400℃，32min | #N/A
C7201000248160018 | A720100024816 | 45°L7/8-MXG | 45°双承口弯头7/8-MXG | MXG | 22.6 | 23.278 | 27.6 | 60.5 | 26.05729 | 26.86319 | 26.9975 | 03141-7/8-MXG | 直管 | TP2 | H80 | 23.5*0.68 | 无 | 0 |  | 9030 | [5 empty] | 23.5 |  |  | 23.43 | 23.5 | 0.68 | 0.66 | 0.68 | 0.62 | 0.72 |  |  | 退火温度380-400℃，32min | 0.025 | 0.01 | #N/A | 44740 |  |  |  | 退火 | 380-400℃，32min | #N/A
C7201000248170018 | A720100024817 | 45°L7/8-CS | 45°双承口弯头7/8-CS | CS | 18 | 18.54 | 24 | 51.5 | 22.24403 | 22.93199 | 23.04665 | 03141-7/8-CS | 直管 | TP2 | H80 | 23.5*0.68 | 无 | 0 |  | 9030 | [5 empty] | 23.5 |  |  | 23.43 | 23.5 | 0.68 | 0.66 | 0.68 | 0.62 | 0.72 |  |  | 退火温度380-400℃，32min | 0.05 | 0.01 | #N/A | 44817 |  |  |  | 退火 | 380-400℃，32min | #N/A
C7201000248180018 | A720100024818 | 45°L1 1/8-MXG | 45°双承口弯头1 1/8-MXG | MXG | 48 | 49.44 | 60 | 78 | 55.71615 | 57.43933 | 57.72653 | 03141-1 1/8-MXG | 直管 | TP2 | H80 | 29.6*0.9 | 无 | 0 |  | 9031 | [5 empty] | 29.6 |  |  | 29.55 | 29.6 | 0.9 | 0.88 | 0.9 | 0.8 | 0.98 |  |  | 退火温度380-400℃，32min | 0.03 | 0.01 | #N/A | 45035 |  |  |  | 退火 |  | #N/A
C7201000300150018 | A720100030015 | 90°LL5/8-AS | 90°大弯双承口弯头5/8-AS | AS | 18.5 | 19.055 | 22 | 59 | 20.69703 | 21.33714 | 21.44383 | 03195-5/8-AS | 盘管 | TP2 | O50 | 15.88*0.84 | 无 | 0 |  | 9030 | [5 empty] | 15.88 |  |  | 15.83 | 15.88 | 0.84 | 0.81 | 0.84 | 0.765 | 0.885 |  |  | 退火温度380-400℃，32min | 0.025 | 0.01 | #N/A |  |  |  |  | 不退火 |  | #N/A
C7201000300160018 | A720100030016 | 90°LL1 3/8-AS | 90°大弯双承口弯头1 3/8-AS | AS | 143 | 147.29 | 162.6 | 140 | 151.2608 | 155.9389 | 156.7186 | 03195-1 3/8-AS | 直管 | TP2 | H80 | 36.2*1.12 | 无 | 0 |  | 9030 | [5 empty] | 36.2 |  |  | 36.1 | 36.3 | 1.12 | 1.1 | 1.14 | 1 | 1.22 |  |  | 退火温度540℃，32min | 0.03 | 0.01 | 4150 | 44879 |  |  |  | 不退火 |  | 35*1.28
C7201000300170018 | A720100030017 | 90°LL2 1/8-AS | 90°大弯双承口弯头2 1/8-AS | AS | 370 | 381.1 | 457 | 190 | 437.2343 | 450.757 | 453.0108 | 03195-2 1/8-AS | 直管 | TP2 | O50 | 54*1.6 | 无 | 0 |  | 9030 | [5 empty] | 54 | 0 | 0 | 53.92 | 54.08 | 1.6 | 1.56 | 1.6 | 1.4196 | 1.744 |  |  |  | 0.035 | 0.01 | 5350 | 44879 |  |  |  | 不退火 |  | 54*1.6
C7201000300180018 | A720100030018 | 90°LL2 5/8-CB | 90°大弯双承口弯头2 5/8-CB | CB | 690 | 710.7 | 864.2 | 260 | 831.2232 | 856.9311 | 861.2157 | 03195-2 5/8-CB | 直管 | TP2 | O50 | 66.6*1.8 | 5150 | 0 |  | 9030 | [5 empty] | 66.6 | 0 | 0 | 66.58 | 66.73 | 1.8 | 1.74 | 1.8 | 1.5834 | 1.962 |  |  | 要求按ASME B16.22-2013环规通规通止规止（用于弯头时原材料无需环规通规通止规止） | 0.035 | 0.01 | 4500 | 44879 |  |  |  | 不退火 |  | 66.6*1.8
C7201000030150018 | A720100003015 | H5/8-AS | 滚槽直接5/8-AS | AS | 8 | 8.24 | 9.4 | 20.7 | 7.958478 | 8.204617 | 8.24564 | 01103-5/8-AS | 直管 | TP2 | H80 | 17.59*0.8 | 5000 | 0 |  | 9030 | 内孔15.99+0.04/-0（要求按ASME B16.22-2013通规通止规止） |  |  |  |  | 17.59 | 15.98 | 16.03 |  |  | 0.8 | 0.78 | 0.8 | 0.73 | 0.85 |  |  | 1、要求按ASME B16.22-2013通规通止规止 2、产品原料要求长度6米长，减少料头料尾的报废 | 0.021 | 0.01 | #N/A | 43890 |  |  |  | 不退火 |  | #N/A
C7201000030160018 | A720100003016 | H5/8-CS | 滚槽直接5/8-CB | CB | 7.1 | 7.313 | 7.8 | 27.5 | 6.825718 | 7.036823 | 7.072007 | 01103-5/8-CB | 直管 | TP2 | H80 | 17.08*0.53 | 5000 | 0 |  | 9030 | 内孔16.02+0.01/-0.02（要求按ASME B16.22-2013通规通止规止） |  |  |  |  | 17.08 | 16 | 16.03 |  |  | 0.53 | 0.51 | 0.53 | 0.48 | 0.56 |  |  | 1、要求按ASME B16.22-2013通规通止规止 2、产品原料要求长度6米长，减少料头料尾的报废 | 0.03 | 0.01 | #N/A |  |  |  |  | 不退火 |  | #N/A
C7201000030170018 | A720100003017 | H7/8-CS | 滚槽直接7/8-CS | CS | 15 | 15.45 | 16.3 | 28.1 | 14.90549 | 15.36648 | 15.44331 | 01103-7/8-CS | 直管 | TP2 | H80 | 23.97*0.81 | 5000 | 0 |  | 9030 | 内孔22.35+0.02/-0.02（要求按ASME B16.22-2013通规通止规止） |  |  |  |  | 23.97 | 22.33 | 22.37 |  |  | 0.81 | 0.79 | 0.81 | 0.73 | 0.87 |  |  | 1、要求按ASME B16.22-2013通规通止规止 2、产品原料要求长度6米长，减少料头料尾的报废 | 0.021 | 0.01 | #N/A |  |  |  |  | 不退火 |  | #N/A
C7201000030180018 | A720100003018 | H7/8-CB | 滚槽直接7/8-CB | CB | 17.5 | 18.025 | 18.4 | 40.5 | 16.94021 | 17.46414 | 17.55146 | 01103-7/8-CB | 直管 | TP2 | H80 | 23.65*0.65 | 5000 | 0 |  | 9030 | 内孔22.35+0.03/-0.01（要求按ASME B16.22-2013通规通止规止） |  |  |  |  | 23.65 | 22.34 | 22.38 |  |  | 0.65 | 0.63 | 0.65 | 0.59 | 0.69 |  |  | 1、要求按ASME B16.22-2013通规通止规止 2、产品原料要求长度6米长，减少料头料尾的报废 | 0.03 | 0.01 | #N/A | 44103 |  |  |  | 不退火 |  | #N/A
C7201000030190018 | A720100003019 | H1 5/8-CB-YD | 滚槽直接1 5/8-CB-YD | CB-YD | 54 | 55.62 | 57.8 | 44.7 | 53.00665 | 54.64603 | 54.91926 | 01103-1 5/8-CB-YD | 直管 | TP2 | H80 | 43.48*1 | 5000 | 0 |  | 9030 | 内径41.48+0.02/-0.02（要求按ASME B16.22-2013通规通止规止） |  |  |  |  | 43.48 | 41.46 | 41.5 |  |  | 1 | 0.96 | 1 | 0.8736 | 1.09 |  |  | 要求按ASME B16.22-2013通规通止规止（生产直接大小头时，原材料无需检测外径；生产三通时，原材料无需检测内孔） | 0.021 | 0.01 | #N/A | 44879 |  |  |  | 不退火 |  | 43.48*1
C7201000030200018 | A720100003020 | H1 1/8-CB-YD | 滚槽直接1 1/8-CB-YD | CB-YD | 25.2 | 25.956 | 26.6 | 37.5 | 24.84224 | 25.61056 | 25.73861 | 01103-1 1/8-CB-YD | 直管 | TP2 | H80 | 30.34*0.8 | 5000 | 0 |  | 9030 | 内孔28.74+0.03/-0.01（要求按ASME B16.22-2013通规通止规止） |  |  |  |  | 30.34 | 28.73 | 28.77 | 0 | 0 | 0.8 | 0.78 | 0.8 | 0.7098 | 0.872 |  |  | 要求按ASME B16.22-2013通规通止规止 | 0.021 | 0.01 | #N/A | 44879 |  |  |  | 不退火 |  | 30.34*0.8
C7201000030210018 | A720100003021 | H1 3/8-CB-YD | 滚槽直接1 3/8-CB-YD | CB-YD | 45 | 46.35 | 49.1 | 40.1 | 44.68612 | 46.06817 | 46.29851 | 01103-1 3/8-CB-YD | 直管 | TP2 | H80 | 37.3*1.1 | 5000 | 0 |  | 9030 | 内孔35.1+0.02/-0.02（要求按ASME B16.22-2013通规通止规止） |  |  |  |  | 37.3 | 35.08 | 35.12 | 0 | 0 | 1.1 | 1.08 | 1.1 | 0.9828 | 1.199 |  |  | 要求按ASME B16.22-2013通规通止规止 | 0.021 | 0.01 | #N/A | 44879 |  |  |  | 不退火 |  | 37.3*1.1
C7201000030220018 | A720100003022 | H2 1/8-CB | 滚槽直接2 1/8-CB | CB | 130 | 133.9 | 137.6 | 73 | 130.8 | 134.8454 | 135.5196 | 01103-2 1/8-CB | 直管 | TP2 | H80 | 56.5*1.17 | 5000 | 0 |  | 9030 | 内径54.16+0.04/0（要求按ASME B16.22-2013通规通止规止） |  |  |  |  | 56.5 | 54.16 | 54.2 | 0 | 0 | 1.17 | 1.11 | 1.17 | 1.0101 | 1.2753 |  |  | 要求按ASME B16.22-2013通规通止规止 | 0.021 | 0.01 | #N/A | 44879 |  |  |  | 不退火 |  | 56.5*1.17
A720100003023 | A720100003023 | H2 5/8-AS | 滚槽直接2 5/8-AS | AS | 250 | 257.5 | 255.7 | 78.5 | 252.9238 | 260.7462 | 262.05 | 01103-2 5/8-AS | 直管 | TP2 | H80 | 70.24*1.7 | 5000 | 0 |  | 9030 | 内孔66.84+0.05/0（要求按ASME B16.22-2013通规通止规止）） |  |  |  |  | 70.24 | 66.84 | 66.92 |  |  | 1.7 | 1.65 | 1.7 | 1.575 | 1.775 |  |  | 要求按ASME B16.22-2013通规通止规止 | 0.021 | 0.01 | #N/A | 2020/2/14新增 |  |  |  | 不退火 |  | #N/A
C7201000000100018 | A720100000010 | GH5/8-CS | 直通直接5/8-CS | CS | 7.3 | 7.519 | 8.5 | 22 | 7.354471 | 7.581929 | 7.619838 | 01101-5/8-CS | 直管 | TP2 | H80 | 17.43*0.7 | 5000 | 0 |  | 9030 | 内孔16.03+0.01/-0.03（要求按ASME B16.22-2013通规通止规止） |  |  |  |  | 17.43 | 16 | 16.04 |  |  | 0.7 | 0.68 | 0.7 | 0.63 | 0.75 |  |  | 1、要求按ASME B16.22-2013通规通止规止 2、产品原料要求长度6米长，减少料头料尾的报废 | 0.021 | 0.01 | #N/A |  |  |  |  | 不退火 |  | #N/A
C7201000000110018 | A720100000011 | GH7/8-CS | 直通直接7/8-CS | CS | 19.4 | 19.982 | 21.2 | 36.5 | 19.2081 | 19.80217 | 19.90118 | 01101-7/8-CS | 直管 | TP2 | H80 | 23.97*0.81 | 5000 | 0 |  | 9030 | 内孔22.35+0.02/-0.02（要求按ASME B16.22-2013通规通止规止） |  |  |  |  | 23.97 | 22.33 | 22.37 |  |  | 0.81 | 0.79 | 0.81 | 0.73 | 0.87 |  |  | 1、要求按ASME B16.22-2013通规通止规止 2、产品原料要求长度6米长，减少料头料尾的报废 | 0.021 | 0.01 | #N/A |  |  |  |  | 不退火 |  | #N/A
C7201000000120018 | A720100000012 | GH1 5/8-AS | 直通直接1 5/8-AS | AS | 78.5 | 80.855 | 84 | 50 | 77.44331 | 79.83847 | 80.23766 | 01101-1 5/8-AS | 直管 | TP2 | H80 | 44.08*1.3 | 5000 | 0 |  | 9030 | 内径41.48+0.02/-0.02（要求按ASME B16.22-2013通规通止规止） |  |  |  |  | 44.08 | 41.46 | 41.5 | 0 | 0 | 1.3 | 1.26 | 1.3 | 1.1466 | 1.417 |  |  | 要求按ASME B16.22-2013通规通止规止 | 0.021 | 0.01 | #N/A | 44879 |  |  |  | 不退火 |  | 44.08*1.3
C7201000100450018 | A720100010045 | A5/8*1/4-AS | 双承口大小头5/8*1/4-AS | AS | 7 | 7.21 | 8.9 | 23.5 | 8.296625 | 8.553221 | 8.595987 | 02101-5/8*1/4-AS | 直管 | TP2 | H80 | 17.5*0.74 | 5000 | 0 |  | 9030 | 内孔16.02+0.01/-0.02（要求按ASME B16.22-2013通规通止规止） |  |  |  |  | 17.5 | 16 | 16.03 |  |  | 0.74 | 0.72 | 0.74 | 0.67 | 0.79 |  |  | 要求按ASME B16.22-2013通规通止规止 （生产三通时原材料无需检测内孔，生产直接大小头产品时外径无需检测） | 0.024 | 0.028 | #N/A | 44103 | （旋压） |  |  | 不退火 |  | #N/A
C7201000100460018 | A720100010046 | A7/8*5/8-AS | 双承口大小头7/8*5/8-AS | AS | 18 | 18.54 | 22.2 | 35 | 20.56826 | 21.20439 | 21.31042 | 02101-7/8*5/8-AS | 直管 | TP2 | H80 | 24.15*0.9 | 5000 | 0 |  | 9030 | 内孔22.35+0.02/-0.02（要求按ASME B16.22-2013通规通止规止） |  |  |  |  | 24.15 | 22.34 | 22.39 |  |  | 0.9 | 0.88 | 0.9 | 0.82 | 0.96 |  |  | 要求按ASME B16.22-2013通规通止规止 | 0.025 | 0.01 | #N/A |  | （旋压） |  |  | 不退火 |  | #N/A
C7201000100470018 | A720100010047 | A1 1/8*5/8-AS | 双承口大小头1 1/8*5/8-AS | AS | 30 | 30.9 | 33.4 | 34 | 30.18699 | 31.12061 | 31.27621 | 02101-1 1/8*5/8-AS | 直管 | TP2 | H80 | 30.86*1.06 | 5000 | 0 |  | 9030 | 内孔28.74+0.02/-0.02（要求按ASME B16.22-2013通规通止规止） |  |  |  |  | 30.86 | 28.72 | 28.76 | 0 | 0 | 1.06 | 1.04 | 1.06 | 0.9464 | 1.1554 |  |  | 要求按ASME B16.22-2013通规通止规止 | 0.025 | 0.01 | #N/A | 44879 | （旋压） |  |  | 不退火 |  | 30.86*1.06
C7201000100480018 | A720100010048 | A1 5/8*1 3/8-AS | 双承口大小头1 5/8*1 3/8-AS | AS | 80 | 82.4 | 91 | 52 | 85.5927 | 88.2399 | 88.6811 | 02101-1 5/8*1 3/8-AS | 直管 | TP2 | H80 | 44.24*1.38 | 5000 | 0 |  | 9030 | 内径41.48+0.01/-0.03（要求按ASME B16.22-2013通规通止规止） |  |  |  |  | 44.24 | 41.45 | 41.49 | 0 | 0 | 1.38 | 1.34 | 1.38 | 1.2194 | 1.5042 |  |  | 要求按ASME B16.22-2013通规通止规止 | 0.025 | 0.01 | #N/A | 44879 | （旋压） |  |  | 不退火 |  | 44.24*1.38
C7201000150310018 | A720100015031 | CA7/8*5/8-AS | 承插口大小头7/8*5/8-AS | AS | 18 | 18.54 | 20.7 | 36 | 19.14243 | 19.73446 | 19.83313 | 02102-7/8*5/8-AS | 直管 | TP2 | H80 | 22.18*0.89 | 5000 | 0 |  | 9030 | 外径22.18+0.02/-0.02（要求按ASME B16.22-2013通规通止规止） |  |  |  |  | 22.18 |  |  | 22.16 | 22.2 | 0.89 | 0.86 | 0.89 | 0.81 | 0.95 |  |  | 要求按ASME B16.22-2013通规通止规止 | 0.025 | 0.01 | #N/A |  | （旋压） |  |  | 不退火 |  | #N/A
C7201000030240018 | A720100003024 | H3/8-MG | 滚槽直接3/8-MG | MG | 2.9 | 2.987 | 3.1 | 17 | 2.813 | 2.9 | 2.9 | 01103-3/8-MG | 直管 | TP2 | H80 | 10.8*0.58 | 5000 | 0 |  | 9030 | 内孔9.64+0.03/-0.02（要求按ASME B16.22-2013通规通止规止） |  |  | 0.04 | 0.04 | 10.8 | 9.63 | 9.68 |  |  | 0.58 | 0.56 | 0.58 | 0.53 | 0.61 |  |  | 要求按ASME B16.22-2013通规通止规止 | 0.021 | 0.01 | #N/A | 44756 |  |  |  | 不退火 |  | #N/A
C7201000030250018 | A720100003025 | H1/2-MG | 滚槽直接1/2-MG | MG | 5.4 | 5.562 | 5.8 | 20.6 | 5.4 | 5.4 | 5.4 | 01103-1/2-MG | 直管 | TP2 | H80 | 14.13*0.66 | 5000 | 0 |  | 9030 | 内孔12.81+0.04/-0.01（要求按ASME B16.22-2013通规通止规止） |  |  |  |  | 14.13 | 12.8 | 12.85 |  |  | 0.66 | 0.64 | 0.66 | 0.6 | 0.7 |  |  | 要求按ASME B16.22-2013通规通止规止 | 0.021 | 0.01 | #N/A | 44734 |  |  |  | 不退火 |  | #N/A
C7201000030260018 | A720100003026 | H5/8-MG | 滚槽直接5/8-MG | MG | 9.8 | 10.094 | 10.7 | 28 | 9.820494 | 10.12422 | 10.17484 | 01103-5/8-MG | 直管 | TP2 | H80 | 17.5*0.74 | 5000 | 0 |  | 9030 | 内孔16.02+0.01/-0.02（要求按ASME B16.22-2013通规通止规止） |  |  |  |  | 17.5 | 16 | 16.03 |  |  | 0.74 | 0.72 | 0.74 | 0.67 | 0.79 |  |  | 1、要求按ASME B16.22-2013通规通止规止 （生产三通时原材料无需检测内孔，生产直接大小头产品时外径无需检测） 2、产品原料要求长度6米长，减少料头料尾的报废 | 0.021 | 0.01 | #N/A | 44103 |  |  |  | 不退火 |  | #N/A
C7201000030270018 | A720100003027 | H3/4-MG | 滚槽直接3/4-MG | MG | 15 | 15.45 | 16.1 | 33.5 | 14.84632 | 15.30548 | 15.38201 | 01103-3/4-MG | 直管 | TP2 | H80 | 20.74*0.79 | 5000 | 0 |  | 9030 | 内孔19.16+0.04/-0（要求按ASME B16.22-2013通规通止规止） |  |  |  |  | 20.74 | 19.16 | 19.2 |  |  | 0.79 | 0.77 | 0.79 | 0.72 | 0.84 |  |  | 要求按ASME B16.22-2013通规通止规止 | 0.021 | 0.01 | #N/A |  |  |  |  | 不退火 |  | #N/A
C7201000030280018 | A720100003028 | H7/8-MG | 滚槽直接7/8-MG | MG | 22.3 | 22.969 | 23.7 | 40.5 | 22.07282 | 22.75548 | 22.86926 | 01103-7/8-MG | 直管 | TP2 | H80 | 24.03*0.84 | 5000 | 0 |  | 9030 | 内孔22.35+0.02/-0.02（要求按ASME B16.22-2013通规通止规止） |  |  |  |  | 24.03 | 22.34 | 22.39 |  |  | 0.84 | 0.82 | 0.84 | 0.76 | 0.9 |  |  | 1、要求按ASME B16.22-2013通规通止规止 2、产品原料要求长度6米长，减少料头料尾的报废 | 0.021 | 0.01 | #N/A |  |  |  |  | 不退火 |  | #N/A
C7201000030290018 | A720100003029 | H1-MG | 滚槽直接1-MG | MG | 33 | 33.99 | 34.9 | 44 | 32.58484 | 33.59262 | 33.76059 | 01103-1-MG | 直管 | TP2 | H80 | 27.52*1 | 5000 | 0 |  | 9030 | 内孔25.52+0.04/0（要求按ASME B16.22-2013通规通止规止） |  |  |  |  | 27.52 | 25.52 | 25.56 |  |  | 1 | 0.98 | 1 | 0.91 | 1.07 |  |  | 要求按ASME B16.22-2013通规通止规止 | 0.021 | 0.01 | #N/A |  |  |  |  | 不退火 |  | #N/A
C7201000030300018 | A720100003030 | H1 1/8-MG | 滚槽直接1 1/8-MG | MG | 42.5 | 43.775 | 43.2 | 48 | 40.61241 | 41.86847 | 42.07781 | 01103-1 1/8-MG | 直管 | TP2 | H80 | 30.78*1.02 | 5020 | 0 |  | 9030 | 内孔28.74+0.02/-0.02（要求按ASME B16.22-2013通规通止规止） |  |  |  |  | 30.78 | 28.72 | 28.76 | 0 | 0 | 1.02 | 1 | 1.02 | 0.91 | 1.1118 |  |  | 要求按ASME B16.22-2013通规通止规止 | 0.021 | 0.01 | #N/A | 44879 |  |  |  | 不退火 |  | 30.78*1.02
C7201000030310018 | A720100003031 | H1 3/8-MG | 滚槽直接1 3/8-MG | MG | 59.4 | 61.182 | 62.3 | 52 | 58.70458 | 60.52018 | 60.82278 | 01103-1 3/8-MG | 直管 | TP2 | H80 | 37.34*1.12 | 5000 | 0 |  | 9030 | 内孔35.1+0.02/-0.02（要求按ASME B16.22-2013通规通止规止） |  |  |  |  | 37.34 | 35.08 | 35.12 | 0 | 0 | 1.12 | 1.1 | 1.12 | 1.001 | 1.2208 |  |  | 要求按ASME B16.22-2013通规通止规止 | 0.021 | 0.01 | #N/A | 44879 |  |  |  | 不退火 |  | 37.34*1.12
C7201000030320018 | A720100003032 | H1 5/8-MG | 滚槽直接1 5/8-MG | MG | 91.6 | 94.348 | 95.5 | 58.5 | 90.35053 | 93.14488 | 93.6106 | 01103-1 5/8-MG | 直管 | TP2 | H80 | 44.08*1.3 | 5000 | 0 |  | 9030 | 内径41.48+0.02/-0.02（要求按ASME B16.22-2013通规通止规止） |  |  |  |  | 44.08 | 41.46 | 41.5 | 0 | 0 | 1.3 | 1.26 | 1.3 | 1.1466 | 1.417 |  |  | 要求按ASME B16.22-2013通规通止规止 | 0.021 | 0.01 | #N/A | 44879 |  |  |  | 不退火 |  | 44.08*1.3
C7201000030330018 | A720100003033 | H2 1/8-MG | 滚槽直接2 1/8-MG | MG | 171.5 | 176.645 | 172.7 | 72 | 166.4727 | 171.6213 | 172.4794 | 01103-2 1/8-MG | 直管 | TP2 | H80 | 57.18*1.5 | 5000 | 0 |  | 9030 | 内孔54.18+0.02/-0.02（要求按ASME B16.22-2013通规通止规止） |  |  |  |  | 57.18 | 54.16 | 54.2 | 0 | 0 | 1.5 | 1.44 | 1.5 | 1.3104 | 1.635 |  |  | 要求按ASME B16.22-2013通规通止规止 | 0.021 | 0.01 | #N/A | 44879 |  |  |  | 不退火 |  | 57.18*1.5
A720100003034 | A720100003034 | H2 5/8-MG | 滚槽直接2 5/8-MG | MG | 264 | 271.92 | 278 | 81 | 260.8774 | 268.9458 | 270.2905 | 01103-2 5/8-MG | 直管 | TP2 | H80 | 70.24*1.7 | 5000 | 0 |  | 9030 | 内孔66.84+0.05/0（要求按ASME B16.22-2013通规通止规止）） |  |  |  |  | 70.24 | 66.84 | 66.92 |  |  | 1.7 | 1.65 | 1.7 | 1.575 | 1.775 |  |  | 要求按ASME B16.22-2013通规通止规止 | 0.022 | 0.01 | #N/A | 44792 |  |  |  | 不退火 |  | #N/A
A720100003035 | A720100003035 | H3 1/8-MG | 滚槽直接3 1/8-MG | MG | 383 | 394.49 | 395.2 | 93 | 377.9145 | 389.6026 | 391.5506 | 01103-3 1/8-MG | 直管 | TP2 | H80 | 83.16*1.81 | 5020 |  |  | 9030 | 内孔79.54+0.04/-0.02（要求按ASME B16.22-2013通规通止规止） |  |  |  |  | 83.16 | 79.5 | 79.6 |  |  | 1.81 | 1.76 | 1.81 | 1.635 | 1.935 |  |  | 要求按ASME B16.22-2013通规通止规止 | 0.022 | 0.01 | #N/A | 44087 |  |  |  | 不退火 |  | #N/A
C7201000060110018 | A720100006011 | DH1/2-MG | 打点直接1/2-MG | MG | 5.5 | 5.665 | 6.2 | 22 | 5.583017 | 5.755688 | 5.784467 | 01102-1/2-MG | 直管 | TP2 | H80 | 14.13*0.66 | 5000 | 0 |  |  | 内孔12.81+0.04/-0.01（要求按ASME B16.22-2013通规通止规止） |  |  |  |  | 14.13 | 12.8 | 12.85 |  |  | 0.66 | 0.64 | 0.66 | 0.6 | 0.7 |  |  | 要求按ASME B16.22-2013通规通止规止 | 0.021 | 0.01 | #N/A |  |  |  |  | 不退火 |  | #N/A
C7201000060120018 | A720100006012 | DH3/8-MG | 打点直接3/8-MG | MG | 3 | 3.09 | 3.5 | 18 | 3.07512 | 3.170227 | 3.186078 | 01102-3/8-MG | 直管 | TP2 | H80 | 10.8*0.58 | 5000 | 0 |  |  | 内孔9.64+0.03/-0.02（要求按ASME B16.22-2013通规通止规止） |  |  | 0.04 | 0.04 | 10.8 | 9.63 | 9.68 |  |  | 0.58 | 0.56 | 0.58 | 0.53 | 0.61 |  |  | 要求按ASME B16.22-2013通规通止规止 | 0.021 | 0.01 | #N/A |  |  |  |  | 不退火 |  | #N/A
C7201000060130018 | A720100006013 | DH3/4-MG | 打点直接3/4-MG | MG | 15 | 15.45 | 16.1 | 33.5 | 14.84632 | 15.30548 | 15.38201 | 01102-3/4-MG | 直管 | TP2 | H80 | 20.74*0.79 | 5000 | 0 |  |  | 内孔19.16+0.04/-0（要求按ASME B16.22-2013通规通止规止） |  |  |  |  | 20.74 | 19.16 | 19.2 |  |  | 0.79 | 0.77 | 0.79 | 0.72 | 0.84 |  |  | 要求按ASME B16.22-2013通规通止规止 | 0.021 | 0.01 | #N/A |  |  |  |  | 不退火 |  | #N/A
C7201000060140018 | A720100006014 | DH5/8-MG | 打点直接5/8-MG | MG | 9.8 | 10.094 | 10.7 | 28 | 9.820494 | 10.12422 | 10.17484 | 01102-5/8-MG | 直管 | TP2 | H80 | 17.5*0.74 | 5000 | 0 |  | 9030 | 内孔16.02+0.01/-0.02（要求按ASME B16.22-2013通规通止规止） |  |  |  |  | 17.5 | 16 | 16.03 |  |  | 0.74 | 0.72 | 0.74 | 0.67 | 0.79 |  |  | 1、要求按ASME B16.22-2013通规通止规止 （生产三通时原材料无需检测内孔，生产直接大小头产品时外径无需检测） 2、产品原料要求长度6米长，减少料头料尾的报废 | 0.021 | 0.01 | #N/A | 44103 |  |  |  | 不退火 |  | #N/A
C7201000060150018 | A720100006015 | DH7/8-MG | 打点直接7/8-MG | MG | 22.3 | 22.969 | 23.7 | 40.5 | 22.07282 | 22.75548 | 22.86926 | 01102-7/8-MG | 直管 | TP2 | H80 | 24.03*0.84 | 5000 | 0 |  | 9030 | 内孔22.35+0.02/-0.02（要求按ASME B16.22-2013通规通止规止） |  |  |  |  | 24.03 | 22.34 | 22.39 |  |  | 0.84 | 0.82 | 0.84 | 0.76 | 0.9 |  |  | 1、要求按ASME B16.22-2013通规通止规止 2、产品原料要求长度6米长，减少料头料尾的报废 | 0.021 | 0.01 | #N/A |  |  |  |  | 不退火 |  | #N/A
C7201000060160018 | A720100006016 | DH1 1/8-MG | 打点直接1 1/8-MG | MG | 41 | 42.23 | 43.2 | 48 | 40.61241 | 41.86847 | 42.07781 | 01102-1 1/8-MG | 直管 | TP2 | H80 | 30.78*1.02 | 5020 | 0 |  | 9030 | 内孔28.74+0.02/-0.02（要求按ASME B16.22-2013通规通止规止） |  |  |  |  | 30.78 | 28.72 | 28.76 | 0 | 0 | 1.02 | 1 | 1.02 | 0.91 | 1.1118 |  |  | 要求按ASME B16.22-2013通规通止规止 | 0.021 | 0.01 | #N/A | 44879 |  |  |  | 不退火 |  | 30.78*1.02
C7201000060170018 | A720100006017 | DH1 3/8-MG | 打点直接1 3/8-MG | MG | 59.4 | 61.182 | 64.2 | 52 | 58.70458 | 60.52018 | 60.82278 | 01102-1 3/8-MG | 直管 | TP2 | H80 | 37.34*1.12 | 5000 | 0 |  | 9030 | 内孔35.1+0.02/-0.02（要求按ASME B16.22-2013通规通止规止） |  |  |  |  | 37.34 | 35.08 | 35.12 | 0 | 0 | 1.12 | 1.1 | 1.12 | 1.001 | 1.2208 |  |  | 要求按ASME B16.22-2013通规通止规止 | 0.021 | 0.01 | #N/A | 44879 |  |  |  | 不退火 |  | 37.34*1.12
C7201000060180018 | A720100006018 | DH1 5/8-MG | 打点直接1 5/8-MG | MG | 91.6 | 94.348 | 95.5 | 58.5 | 90.35053 | 93.14488 | 93.6106 | 01102-1 5/8-MG | 直管 | TP2 | H80 | 44.08*1.3 | 5000 | 0 |  | 9030 | 内径41.48+0.02/-0.02（要求按ASME B16.22-2013通规通止规止） |  |  |  |  | 44.08 | 41.46 | 41.5 | 0 | 0 | 1.3 | 1.26 | 1.3 | 1.1466 | 1.417 |  |  | 要求按ASME B16.22-2013通规通止规止 | 0.021 | 0.01 | #N/A | 44879 |  |  |  | 不退火 |  | 44.08*1.3
C7201000060190018 | A720100006019 | DH2 1/8-MG | 打点直接2 1/8-MG | MG | 166.9 | 171.907 | 172.8 | 71 | 164.1922 | 169.2703 | 170.1167 | 01102-2 1/8-MG | 直管 | TP2 | H80 | 57.18*1.5 | 5000 | 0 |  | 9030 | 内孔54.18+0.02/-0.02（要求按ASME B16.22-2013通规通止规止） |  |  |  |  | 57.18 | 54.16 | 54.2 | 0 | 0 | 1.5 | 1.44 | 1.5 | 1.3104 | 1.635 |  |  | 要求按ASME B16.22-2013通规通止规止 | 0.021 | 0.01 | #N/A | 44879 |  |  |  | 不退火 |  | 57.18*1.5
A720100006020 | A720100006020 | DH2 5/8-MG | 打点直接2 5/8-MG | MG | 265.5 | 273.465 | 273.7 | 81 | 260.8774 | 268.9458 | 270.2905 | 01102-2 5/8-MG | 直管 | TP2 | H80 | 70.24*1.7 | 5000 | 0 |  | 9030 | 内孔66.84+0.05/0（要求按ASME B16.22-2013通规通止规止）） |  |  |  |  | 70.24 | 66.84 | 66.92 |  |  | 1.7 | 1.65 | 1.7 | 1.575 | 1.775 |  |  | 要求按ASME B16.22-2013通规通止规止 | 0.021 | 0.01 | #N/A |  |  |  |  | 不退火 |  | #N/A
C7201000000130018 | A720100000013 | GH3/8-MG | 直通直接3/8-MG | MG | 2.7 | 2.781 | 3.1 | 15.8 | 2.719054 | 2.803148 | 2.817164 | 01101-3/8-MG | 直管 | TP2 | H80 | 10.8*0.58 | 5000 | 0 |  | 9030 | 内孔9.64+0.03/-0.02（要求按ASME B16.22-2013通规通止规止） |  |  | 0.04 | 0.04 | 10.8 | 9.63 | 9.68 |  |  | 0.58 | 0.56 | 0.58 | 0.53 | 0.61 |  |  | 要求按ASME B16.22-2013通规通止规止 | 0.021 | 0.01 | #N/A | 44364 |  |  |  | 不退火 |  | #N/A
C7201000000140018 | A720100000014 | GH1/2-MG | 直通直接1/2-MG | MG | 4.9 | 5.047 | 5.6 | 19.4 | 4.951894 | 5.105045 | 5.13057 | 01101-1/2-MG | 直管 | TP2 | H80 | 14.13*0.66 | 5000 | 0 |  | 9030 | 内孔12.81+0.04/-0.01（要求按ASME B16.22-2013通规通止规止） |  |  |  |  | 14.13 | 12.8 | 12.85 |  |  | 0.66 | 0.64 | 0.66 | 0.6 | 0.7 |  |  | 要求按ASME B16.22-2013通规通止规止 | 0.021 | 0.01 | #N/A | 44364 |  |  |  | 不退火 |  | #N/A
C7201000000150018 | A720100000015 | GH5/8-MG | 直通直接5/8-MG | MG | 9.1 | 9.373 | 10 | 25.4 | 8.940036 | 9.216532 | 9.262615 | 01101-5/8-MG | 直管 | TP2 | H80 | 17.5*0.74 | 5000 | 0 |  | 9030 | 内孔16.02+0.01/-0.02（要求按ASME B16.22-2013通规通止规止） |  |  |  |  | 17.5 | 16 | 16.03 |  |  | 0.74 | 0.72 | 0.74 | 0.67 | 0.79 |  |  | 1、要求按ASME B16.22-2013通规通止规止 （生产三通时原材料无需检测内孔，生产直接大小头产品时外径无需检测） 2、产品原料要求长度6米长，减少料头料尾的报废 | 0.021 | 0.01 | #N/A | 44364 |  |  |  | 不退火 |  | #N/A
C7201000000160018 | A720100000016 | GH3/4-MG | 直通直接3/4-MG | MG | 14.3 | 14.729 | 15.4 | 31.4 | 13.94263 | 14.37384 | 14.44571 | 01101-3/4-MG | 直管 | TP2 | H80 | 20.74*0.79 | 5000 | 0 |  | 9030 | 内孔19.16+0.04/-0（要求按ASME B16.22-2013通规通止规止） |  |  |  |  | 20.74 | 19.16 | 19.2 |  |  | 0.79 | 0.77 | 0.79 | 0.72 | 0.84 |  |  | 要求按ASME B16.22-2013通规通止规止 | 0.021 | 0.01 | #N/A | 44364 |  |  |  | 不退火 |  | #N/A
C7201000000170018 | A720100000017 | GH7/8-MG | 直通直接7/8-MG | MG | 21.2 | 21.836 | 22.6 | 38.2 | 20.8495 | 21.49433 | 21.60181 | 01101-7/8-MG | 直管 | TP2 | H80 | 24.03*0.84 | 5000 | 0 |  | 9030 | 内孔22.35+0.02/-0.02（要求按ASME B16.22-2013通规通止规止） |  |  |  |  | 24.03 | 22.34 | 22.39 |  |  | 0.84 | 0.82 | 0.84 | 0.76 | 0.9 |  |  | 1、要求按ASME B16.22-2013通规通止规止 2、产品原料要求长度6米长，减少料头料尾的报废 | 0.021 | 0.01 | #N/A | 44364 |  |  |  | 不退火 |  | #N/A
C7201000000180018 | A720100000018 | GH1-MG | 直通直接1-MG | MG | 31.5 | 32.445 | 33.4 | 42 | 31.13663 | 32.09962 | 32.26012 | 01101-1-MG | 直管 | TP2 | H80 | 27.52*1 | 5000 | 0 |  | 9030 | 内孔25.52+0.04/0（要求按ASME B16.22-2013通规通止规止） |  |  |  |  | 27.52 | 25.52 | 25.56 |  |  | 1 | 0.98 | 1 | 0.91 | 1.07 |  |  | 要求按ASME B16.22-2013通规通止规止 | 0.021 | 0.01 | #N/A |  |  |  |  | 不退火 |  | #N/A
C7201000000190018 | A720100000019 | GH2 1/8-MG | 直通直接2 1/8-MG | MG | 159 | 163.77 | 165.7 | 68 | 157.3509 | 162.2174 | 163.0285 | 01101-2 1/8-MG | 直管 | TP2 | H80 | 57.18*1.5 | 5000 | 0 |  | 9030 | 内孔54.18+0.02/-0.02（要求按ASME B16.22-2013通规通止规止） |  |  |  |  | 57.18 | 54.16 | 54.2 | 0 | 0 | 1.5 | 1.44 | 1.5 | 1.3104 | 1.635 |  |  | 要求按ASME B16.22-2013通规通止规止 | 0.021 | 0.01 | #N/A | 44879 |  |  |  | 不退火 |  | 57.18*1.5
A720100000020 | A720100000020 | GH2 5/8-MG | 直通直接2 5/8-MG | MG | 245.9 | 253.277 | 254.1 | 74.6 | 240.5163 | 247.9549 | 249.1947 | 01101-2 5/8-MG | 直管 | TP2 | H80 | 70.24*1.7 | 5000 | 0 |  | 9030 | 内孔66.84+0.05/0（要求按ASME B16.22-2013通规通止规止）） |  |  |  |  | 70.24 | 66.84 | 66.92 |  |  | 1.7 | 1.65 | 1.7 | 1.575 | 1.775 |  |  | 要求按ASME B16.22-2013通规通止规止 | 0.021 | 0.01 | #N/A | 44364 |  |  |  | 不退火 |  | #N/A
A720100000021 | A720100000021 | GH3 1/8-MG | 直通直接3 1/8-MG | MG | 350 | 360.5 | 360.2 | 84.5 | 343.7414 | 354.3726 | 356.1445 | 01101-3 1/8-MG | 直管 | TP2 | H80 | 83.16*1.81 | 5020 |  |  | 9030 | 内孔79.54+0.04/-0.02（要求按ASME B16.22-2013通规通止规止） |  |  |  |  | 83.16 | 79.5 | 79.6 |  |  | 1.81 | 1.76 | 1.81 | 1.635 | 1.935 |  |  | 要求按ASME B16.22-2013通规通止规止 | 0.021 | 0.01 | #N/A |  |  |  |  | 不退火 |  | #N/A
A720100000022 | A720100000022 | GH4 1/8-MG | 直通直接4 1/8-MG | MG | 809.5 | 833.785 | 827.9 | 110 | 794.3787 | 818.9471 | 823.0418 | 01101-4 1/8-MG | 直管 | TP2 | H80 | 109.86*2.44 | 5000 | 0 |  | 9030 | 内孔104.95+0.04/0（要求按ASME B16.22-2013通规通止规止） |  |  | 0.1 | 0.1 | 109.86 | 104.93 | 105.03 |  |  | 2.44 | 2.38 | 2.44 | 2.23 | 2.59 |  |  | 按照ASME B16.22-2013通规通止规止 | 0.021 | 0.01 | #N/A | 44126 |  |  |  | 不退火 |  | #N/A
C7201000100490018 | A720100010049 | A5/8*1/4-A-MG | 双承口大小头5/8*1/4-MG | MG | 7.6 | 7.828 | 8.9 | 23.5 | 8.296625 | 8.553221 | 8.595987 | 02101-5/8*1/4-MG | 直管 | TP2 | H80 | 17.5*0.74 | 5000 | 0 |  | 9030 | 内孔16.02+0.01/-0.02（要求按ASME B16.22-2013通规通止规止） |  |  |  |  | 17.5 | 16 | 16.03 |  |  | 0.74 | 0.72 | 0.74 | 0.67 | 0.79 |  |  | 要求按ASME B16.22-2013通规通止规止 （生产三通时原材料无需检测内孔，生产直接大小头产品时外径无需检测） | 0.024 | 0.028 | #N/A | 44103 | （旋压） |  |  | 不退火 |  | #N/A
C7201000100500018 | A720100010050 | A7/8*3/8-MG | 双承口大小头7/8*3/8-MG | MG | 16.7 | 17.201 | 19.1 | 32 | 17.55188 | 18.09472 | 18.18519 | 02101-7/8*3/8-MG | 直管 | TP2 | H80 | 24.03*0.84 | 5000 | 0 |  | 9030 | 内孔22.35+0.02/-0.02（要求按ASME B16.22-2013通规通止规止） |  |  |  |  | 24.03 | 22.34 | 22.39 |  |  | 0.84 | 0.82 | 0.84 | 0.76 | 0.9 |  |  | 要求按ASME B16.22-2013通规通止规止 | 0.025 | 0.01 | #N/A |  | （旋压） |  |  | 不退火 |  | #N/A
C7201000100510018 | A720100010051 | A7/8*1/2-MG | 双承口大小头7/8*1/2-MG | MG | 18.5 | 19.055 | 20.7 | 35.5 | 19.206 | 19.8 | 19.899 | 02101-7/8*1/2-MG | 直管 | TP2 | H80 | 24.03*0.84 | 5000 | 0 |  | 9030 | 内孔22.35+0.02/-0.02（要求按ASME B16.22-2013通规通止规止） |  |  |  |  | 24.03 | 22.34 | 22.39 |  |  | 0.84 | 0.82 | 0.84 | 0.76 | 0.9 |  |  | 要求按ASME B16.22-2013通规通止规止 | 0.025 | 0.01 | #N/A | 2023.2.17 | （旋压） |  |  | 不退火 |  | #N/A
C7201000100520018 | A720100010052 | A7/8*5/8-MG | 双承口大小头7/8*5/8-MG | MG | 19.2 | 19.776 | 22.3 | 37 | 20.21125 | 20.83634 | 20.94053 | 02101-7/8*5/8-MG | 直管 | TP2 | H80 | 24.03*0.84 | 5000 | 0 |  | 9030 | 内孔22.35+0.02/-0.02（要求按ASME B16.22-2013通规通止规止） |  |  |  |  | 24.03 | 22.34 | 22.39 |  |  | 0.84 | 0.82 | 0.84 | 0.76 | 0.9 |  |  | 要求按ASME B16.22-2013通规通止规止 | 0.025 | 0.01 | #N/A | 44563 | （旋压） |  |  | 不退火 |  | #N/A
C7201000100530018 | A720100010053 | A7/8*3/4-MG | 双承口大小头7/8*3/4-MG | MG | 20.3 | 20.909 | 23.4 | 40 | 21.80688 | 22.48132 | 22.59372 | 02101-7/8*3/4-MG | 直管 | TP2 | H80 | 24.03*0.84 | 5000 | 0 |  | 9030 | 内孔22.35+0.02/-0.02（要求按ASME B16.22-2013通规通止规止） |  |  |  |  | 24.03 | 22.34 | 22.39 |  |  | 0.84 | 0.82 | 0.84 | 0.76 | 0.9 |  |  | 要求按ASME B16.22-2013通规通止规止 | 0.025 | 0.01 | #N/A |  | （旋压） |  |  | 不退火 |  | #N/A
C7201000100540018 | A720100010054 | A1 1/8*1/2-MG | 双承口大小头1 1/8*1/2-MG | MG | 32 | 32.96 | 33.9 | 37 | 31.49534 | 32.46942 | 32.63177 | 02101-1 1/8*1/2-MG | 直管 | TP2 | H80 | 30.78*1.02 | 5020 | 0 |  | 9030 | 内孔28.74+0.02/-0.02（要求按ASME B16.22-2013通规通止规止） |  |  |  |  | 30.78 | 28.72 | 28.76 | 0 | 0 | 1.02 | 1 | 1.02 | 0.91 | 1.1118 |  |  | 要求按ASME B16.22-2013通规通止规止 | 0.025 | 0.01 | #N/A | 44879 | （旋压） |  |  | 不退火 |  | 30.78*1.02
C7201000100550018 | A720100010055 | A1 1/8*5/8-MG | 双承口大小头1 1/8*5/8-MG | MG | 33.5 | 34.505 | 38.2 | 42 | 35.63946 | 36.74172 | 36.92542 | 02101-1 1/8*5/8-MG | 直管 | TP2 | H80 | 30.78*1.02 | 5020 | 0 |  | 9030 | 内孔28.74+0.02/-0.02（要求按ASME B16.22-2013通规通止规止） |  |  |  |  | 30.78 | 28.72 | 28.76 | 0 | 0 | 1.02 | 1 | 1.02 | 0.91 | 1.1118 |  |  | 要求按ASME B16.22-2013通规通止规止 | 0.025 | 0.01 | #N/A | 44879 | （旋压） |  |  | 不退火 |  | 30.78*1.02
C7201000100560018 | A720100010056 | A1 1/8*7/8-MG | 双承口大小头1 1/8*7/8-MG | MG | 38 | 39.14 | 41.5 | 46 | 38.95476 | 40.15955 | 40.36035 | 02101-1 1/8*7/8-MG | 直管 | TP2 | H80 | 30.78*1.02 | 5020 | 0 |  | 9030 | 内孔28.74+0.02/-0.02（要求按ASME B16.22-2013通规通止规止） |  |  |  |  | 30.78 | 28.72 | 28.76 | 0 | 0 | 1.02 | 1 | 1.02 | 0.91 | 1.1118 |  |  | 要求按ASME B16.22-2013通规通止规止 | 0.025 | 0.01 | #N/A | 44879 | （旋压） |  |  | 不退火 |  | 30.78*1.02
C7201000100570018 | A720100010057 | A1 1/8*3/4-MG | 双承口大小头1 1/8*3/4-MG | MG | 36 | 37.08 | 40.7 | 45 | 38.12594 | 39.30509 | 39.50162 | 02101-1 1/8*3/4-MG | 直管 | TP2 | H80 | 30.78*1.02 | 5020 | 0 |  | 9030 | 内孔28.74+0.02/-0.02（要求按ASME B16.22-2013通规通止规止） |  |  |  |  | 30.78 | 28.72 | 28.76 | 0 | 0 | 1.02 | 1 | 1.02 | 0.91 | 1.1118 |  |  | 要求按ASME B16.22-2013通规通止规止 | 0.025 | 0.01 | #N/A | 44879 | （旋压） |  |  | 不退火 |  | 30.78*1.02
A720100010058 | A720100010058 | A2 5/8*1 3/8-MG | 双承口大小头2 5/8*1 3/8-MG | MG | 221 | 227.63 | 254.1 | 75 | 241.7888 | 249.2668 | 250.5132 | 02101-2 5/8*1 3/8-MG | 直管 | TP2 | H80 | 70.24*1.7 | 5000 | 0 |  | 9030 | 内孔66.84+0.05/0（要求按ASME B16.22-2013通规通止规止）） |  |  |  |  | 70.24 | 66.84 | 66.92 |  |  | 1.7 | 1.65 | 1.7 | 1.575 | 1.775 |  |  | 要求按ASME B16.22-2013通规通止规止 | 0.032 | 0.01 | #N/A |  | （旋压） |  |  | 不退火 |  | #N/A
A720100010059 | A720100010059 | A2 5/8*1 5/8-MG | 双承口大小头2 5/8*1 5/8-MG | MG | 233 | 239.99 | 267.1 | 79 | 254.5146 | 262.3861 | 263.6981 | 02101-2 5/8*1 5/8-MG | 直管 | TP2 | H80 | 70.24*1.7 | 5000 | 0 |  | 9030 | 内孔66.84+0.05/0（要求按ASME B16.22-2013通规通止规止）） |  |  |  |  | 70.24 | 66.84 | 66.92 |  |  | 1.7 | 1.65 | 1.7 | 1.575 | 1.775 |  |  | 要求按ASME B16.22-2013通规通止规止 | 0.032 | 0.01 | #N/A |  | （旋压） |  |  | 不退火 |  | #N/A
A720100010060 | A720100010060 | A2 5/8*2 1/8-MG | 双承口大小头2 5/8*2 1/8-MG | MG | 248 | 255.44 | 286.7 | 85 | 273.6031 | 282.0651 | 283.4754 | 02101-2 5/8*2 1/8-MG | 直管 | TP2 | H80 | 70.24*1.7 | 5000 | 0 |  | 9030 | 内孔66.84+0.05/0（要求按ASME B16.22-2013通规通止规止）） |  |  |  |  | 70.24 | 66.84 | 66.92 |  |  | 1.7 | 1.65 | 1.7 | 1.575 | 1.775 |  |  | 要求按ASME B16.22-2013通规通止规止 | 0.032 | 0.01 | #N/A |  | （旋压） |  |  | 不退火 |  | #N/A
A720100010061 | A720100010061 | A3 1/8*1 5/8-MG | 双承口大小头3 1/8*1 5/8-MG | MG | 300 | 309 | 345.8 | 81 | 329.6701 | 339.8661 | 341.5654 | 02101-3 1/8*1 5/8-MG | 直管 | TP2 | H80 | 83.16*1.81 | 5020 |  |  | 9030 | 内孔79.54+0.04/-0.02（要求按ASME B16.22-2013通规通止规止） |  |  |  |  | 83.16 | 79.5 | 79.6 |  |  | 1.81 | 1.76 | 1.81 | 1.635 | 1.935 |  |  | 要求按ASME B16.22-2013通规通止规止 | 0.035 | 0.01 | #N/A |  | （旋压） |  |  | 不退火 |  | #N/A
A720100010062 | A720100010062 | A3 1/8*2 1/8-MG | 双承口大小头3 1/8*2 1/8-MG | MG | 317 | 326.51 | 370.5 | 87 | 353.7923 | 364.7344 | 366.558 | 02101-3 1/8*2 1/8-MG | 直管 | TP2 | H80 | 83.16*1.81 | 5020 |  |  | 9030 | 内孔79.54+0.04/-0.02（要求按ASME B16.22-2013通规通止规止） |  |  |  |  | 83.16 | 79.5 | 79.6 |  |  | 1.81 | 1.76 | 1.81 | 1.635 | 1.935 |  |  | 要求按ASME B16.22-2013通规通止规止 | 0.035 | 0.01 | #N/A |  | （旋压） |  |  | 不退火 |  | #N/A
A720100010063 | A720100010063 | A3 1/8*2 5/8-MG | 双承口大小头3 1/8*2 5/8-MG | MG | 330 | 339.9 | 406 | 93 | 377.9145 | 389.6026 | 391.5506 | 02101-3 1/8*2 5/8-MG | 直管 | TP2 | H80 | 83.16*1.81 | 5020 |  |  | 9030 | 内孔79.54+0.04/-0.02（要求按ASME B16.22-2013通规通止规止） |  |  |  |  | 83.16 | 79.5 | 79.6 |  |  | 1.81 | 1.76 | 1.81 | 1.635 | 1.935 |  |  | 要求按ASME B16.22-2013通规通止规止 | 0.035 | 0.01 | #N/A | 20.2.13新增 | （旋压） |  |  | 不退火 |  | #N/A
C7201000150320018 | A720100015032 | CA7/8*1/2-MG | 承插口大小头7/8*1/2-MG | MG | 16.6 | 17.098 | 19 | 35 | 17.62 | 18.16494 | 18.25577 | 02102-7/8*1/2-MG | 直管 | TP2 | H80 | 22.18*0.84 | 5000 | 0 |  | 9030 | 外径22.18+0.02/-0.02（要求按ASME B16.22-2013通规通止规止） |  |  |  |  | 22.18 |  |  | 22.16 | 22.2 | 0.84 | 0.82 | 0.84 | 0.77 | 0.89 |  |  | 要求按ASME B16.22-2013通规通止规止 | 0.025 | 0.01 | #N/A |  | （旋压） |  |  | 不退火 |  | #N/A
C7201000150330018 | A720100015033 | CA7/8*5/8-MG | 承插口大小头7/8*5/8-MG | MG | 18.5 | 19.055 | 20 | 37 | 18.59889 | 19.17411 | 19.26998 | 02102-7/8*5/8-MG | 直管 | TP2 | H80 | 22.18*0.84 | 5000 | 0 |  | 9030 | 外径22.18+0.02/-0.02（要求按ASME B16.22-2013通规通止规止） |  |  |  |  | 22.18 |  |  | 22.16 | 22.2 | 0.84 | 0.82 | 0.84 | 0.77 | 0.89 |  |  | 要求按ASME B16.22-2013通规通止规止 | 0.025 | 0.01 | #N/A |  | （旋压） |  |  | 不退火 |  | #N/A
C7201000150340018 | A720100015034 | CA7/8*3/4-MG | 承插口大小头7/8*3/4-MG | MG | 19.2 | 19.776 | 21.6 | 40 | 20.06722 | 20.68785 | 20.79129 | 02102-7/8*3/4-MG | 直管 | TP2 | H80 | 22.18*0.84 | 5000 | 0 |  | 9030 | 外径22.18+0.02/-0.02（要求按ASME B16.22-2013通规通止规止） |  |  |  |  | 22.18 |  |  | 22.16 | 22.2 | 0.84 | 0.82 | 0.84 | 0.77 | 0.89 |  |  | 要求按ASME B16.22-2013通规通止规止 | 0.025 | 0.01 | #N/A |  | （旋压） |  |  | 不退火 |  | #N/A
C7201000150350018 | A720100015035 | CA1 1/8*5/8-MG | 承插口大小头1 1/8*5/8-MG | MG | 31 | 31.93 | 34.5 | 41 | 32.17879 | 33.17401 | 33.33988 | 02102-1 1/8*5/8-MG | 直管 | TP2 | H80 | 28.53*1.02 | 5000 | 0 |  | 9030 | 外径28.53±0.02（要求按ASME B16.22-2013环规通规通止规止） |  |  |  |  | 28.53 |  |  | 28.51 | 28.55 | 1.02 | 1 | 1.02 | 0.93 | 1.09 |  |  | 要求按ASME B16.22-2013环规通规通止规止 | 0.025 | 0.01 | #N/A |  | （旋压） |  |  | 不退火 |  | #N/A
C7201000150360018 | A720100015036 | CA1 1/8*7/8-MG | 承插口大小头1 1/8*7/8-MG | MG | 33 | 33.99 | 37.7 | 45 | 35.24343 | 36.33344 | 36.5151 | 02102-1 1/8*7/8-MG | 直管 | TP2 | H80 | 28.53*1.02 | 5000 | 0 |  | 9030 | 外径28.53±0.02（要求按ASME B16.22-2013环规通规通止规止） |  |  |  |  | 28.53 |  |  | 28.51 | 28.55 | 1.02 | 1 | 1.02 | 0.93 | 1.09 |  |  | 要求按ASME B16.22-2013环规通规通止规止 | 0.025 | 0.01 | #N/A |  | （旋压） |  |  | 不退火 |  | #N/A
C7201000150370018 | A720100015037 | CA1 1/8*3/4-MG | 承插口大小头1 1/8*3/4-MG | MG | 32 | 32.96 | 36.9 | 44 | 34.47727 | 35.54358 | 35.7213 | 02102-1 1/8*3/4-MG | 直管 | TP2 | H80 | 28.53*1.02 | 5000 | 0 |  | 9030 | 外径28.53±0.02（要求按ASME B16.22-2013环规通规通止规止） |  |  |  |  | 28.53 |  |  | 28.51 | 28.55 | 1.02 | 1 | 1.02 | 0.93 | 1.09 |  |  | 要求按ASME B16.22-2013环规通规通止规止 | 0.025 | 0.01 | #N/A |  | （旋压） |  |  | 不退火 |  | #N/A
C7201000150380018 | A720100015038 | CA2 5/8*1 3/8-MG | 承插口大小头2 5/8*1 3/8-MG | MG | 190 | 195.7 | 237.5 | 74 | 225.9355 | 232.9232 | 234.0878 | 02102-2 5/8*1 3/8-MG | 直管 | TP2 | H80 | 66.6*1.7 | 5030 | 0 |  | 9030 | 外径66.6+0.13/-0.02 （要求按ASME B16.22-2013） |  |  |  |  | 66.6 | 0 | 0 | 66.58 | 66.73 | 1.7 | 1.64 | 1.7 | 1.4924 | 1.853 |  |  | 要求按ASME B16.22-2013环规通规通止规止 | 0.032 | 0.02 | #N/A | 44879 | （旋压） |  |  | 不退火 |  | 66.6*1.7
C7201000150390018 | A720100015039 | CA2 5/8*1 5/8-MG | 承插口大小头2 5/8*1 5/8-MG | MG | 206 | 212.18 | 256 | 80 | 244.0104 | 251.5571 | 252.8149 | 02102-2 5/8*1 5/8-MG | 直管 | TP2 | H80 | 66.6*1.7 | 5030 | 0 |  | 9030 | 外径66.6+0.13/-0.02 （要求按ASME B16.22-2013） |  |  |  |  | 66.6 | 0 | 0 | 66.58 | 66.73 | 1.7 | 1.64 | 1.7 | 1.4924 | 1.853 |  |  | 要求按ASME B16.22-2013环规通规通止规止 | 0.032 | 0.02 | #N/A | 44879 | （旋压） |  |  | 不退火 |  | 66.6*1.7
C7201000150400018 | A720100015040 | CA2 5/8*2 1/8-MG | 承插口大小头2 5/8*2 1/8-MG | MG | 216 | 222.48 | 262.2 | 82 | 250.0353 | 257.7684 | 259.0572 | 02102-2 5/8*2 1/8-MG | 直管 | TP2 | H80 | 66.6*1.7 | 5030 | 0 |  | 9030 | 外径66.6+0.13/-0.02 （要求按ASME B16.22-2013） |  |  |  |  | 66.6 | 0 | 0 | 66.58 | 66.73 | 1.7 | 1.64 | 1.7 | 1.4924 | 1.853 |  |  | 要求按ASME B16.22-2013环规通规通止规止 | 0.032 | 0.01 | #N/A | 44879 | （旋压） |  |  | 不退火 |  | 66.6*1.7
A720100015041 | A720100015041 | CA3 1/8*1 5/8-MG | 承插口大小头3 1/8*1 5/8-MG | MG | 300 | 309 | 333.3 | 82 | 317.8571 | 327.6878 | 329.3262 | 02102-3 1/8*1 5/8-MG | 直管 | TP2 | H80 | 79.3*1.81 | 5000 | 0 |  | 9030 | 外径79.3+0.13/-0 （要求按ASME B16.22-2013） |  |  |  |  | 79.3 |  |  | 79.3 | 79.43 | 1.81 | 1.76 | 1.81 | 1.655 | 1.915 |  |  | 要求按ASME B16.22-2013环规通规通止规止 | 0.035 | 0.01 | #N/A |  | （旋压） |  |  | 不退火 |  | #N/A
A720100015042 | A720100015042 | CA3 1/8*2 1/8-MG | 承插口大小头3 1/8*2 1/8-MG | MG | 330 | 339.9 | 364.7 | 90 | 348.494 | 359.2721 | 361.0685 | 02102-3 1/8*2 1/8-MG | 直管 | TP2 | H80 | 79.3*1.81 | 5000 | 0 |  | 9030 | 外径79.3+0.13/-0 （要求按ASME B16.22-2013） |  |  |  |  | 79.3 |  |  | 79.3 | 79.43 | 1.81 | 1.76 | 1.81 | 1.655 | 1.915 |  |  | 要求按ASME B16.22-2013环规通规通止规止 | 0.035 | 0.01 | #N/A |  | （旋压） |  |  | 不退火 |  | #N/A
A720100015043 | A720100015043 | CA3 1/8*2 5/8-MG | 承插口大小头3 1/8*2 5/8-MG | MG | 350 | 360.5 | 384.3 | 95 | 367.642 | 379.0123 | 380.9074 | 02102-3 1/8*2 5/8-MG | 直管 | TP2 | H80 | 79.3*1.81 | 5000 | 0 |  | 9030 | 外径79.3+0.13/-0 （要求按ASME B16.22-2013） |  |  |  |  | 79.3 |  |  | 79.3 | 79.43 | 1.81 | 1.76 | 1.81 | 1.655 | 1.915 |  |  | 要求按ASME B16.22-2013环规通规通止规止 | 0.035 | 0.01 | #N/A |  | （旋压） |  |  | 不退火 |  | #N/A
C7201000200310018 | A720100020031 | 90°L1 1/8-MG | 90°双承口弯头1 1/8-MG | MG | 61 | 62.83 | 79.2 | 76/106 | 71.84284 | 74.06478 | 74.4351 | 03191-1 1/8-MG | 直管 | TP2 | H80 | 29.6*1 | 5250 | 0 | [7 empty] | 29.6 | 0 | 0 | 29.58 | 29.63 | 1 | 0.98 | 1.02 | 0.8918 | 1.1118 |  |  |  | 0.03 | 0.01 |  | 44879 |  |  |  | 退火 | 380-400℃，32min | 29.6*1
C7201000200320018 | A720100020032 | 90°L1 3/8-MG | 90°双承口弯头1 3/8-MG | MG | 92.1 | 94.863 | 108.7 | 78/109 | 99.62337 | 102.7045 | 103.218 | 03191-1 3/8-MG | 直管 | TP2 | H80 | 36.2*1.1 | [9 empty] | 36.2 | 0 | 0 | 36.13 | 36.27 | 1.1 | 1.08 | 1.1 | 0.9828 | 1.199 |  |  |  | 0.03 | 0.01 |  | 44879 |  |  |  | 退火 | 380-400℃，32min | 36.2*1.1
C7201000216100018 | A720100021610 | 90°CL1 1/8-MG | 90°承插口弯头1 1/8-MG | MG | 66 | 67.98 | 87.3 | 82/112 | 76.52824 | 78.89509 | 79.28957 | 03192-1 1/8-MG | 直管 | TP2 | H80 | 29.6*1 | [9 empty] | 29.6 | 0 | 0 | 29.58 | 29.63 | 1 | 0.98 | 1.02 | 0.8918 | 1.1118 |  |  |  | 0.03 | 0.01 |  | 44879 |  |  |  | 退火 | 380-400℃，32min | 29.6*1
C7201000800280018 | A720100080028 | T3/8-MG | 正三通3/8-MG | MG | 8.4 | 8.652 | 9.7 | 50 | 8.921981 | 9.197919 | 9.243908 | 04101-3/8-MG | 直管 | TP2 | H80 | 10.8*0.63 | 5000 | 0 |  | 9030 | [5 empty] | 10.8 |  |  | 10.78 | 10.83 | 0.63 | 0.61 | 0.63 | 0.58 | 0.66 |  |  |  | 0.03 | 0.02 | #N/A | 44087 |  |  |  | 退火 | 500-510℃，32min | #N/A
C7201000800290018 | A720100080029 | T3/4-DB | 正三通3/4-DB | DB | 31.3 | 32.239 | 35.2 | 90 | 32.69843 | 33.70972 | 33.87827 | 04101-3/4-DB | 直管 | TP2 | H80 | 19.5*0.7 | 5000 | 0 |  | 9030 | [5 empty] | 19.5 |  |  | 19.45 | 19.55 | 0.7 | 0.68 | 0.7 | 0.63 | 0.75 |  |  |  | 0.03 | 0.02 | #N/A |  |  |  |  | 退火 | 500-510℃，32min | #N/A
C7201000800300018 | A720100080030 | T1 3/8-DB | 正三通1 3/8-DB | DB | 120 | 123.6 | 132.3 | 140 | 123.7275 | 127.5541 | 128.1919 | 04101-1 3/8-DB | 直管 | TP2 | O50 | 37*0.89 | 4980 | 0 |  | 9030 | [5 empty] | 37 | 0 | 0 | 36.95 | 37.08 | 0.89 | 0.87 | 0.89 | 0.7917 | 0.9701 |  |  |  | 0.035 | 0.04 | #N/A | 44879 |  |  |  | 不退火 |  | 37*0.89
C7201000800310018 | A720100080031 | T2 1/8-DB | 正三通2 1/8-DB | DB | 313 | 322.39 | 354.9 | 196 | 321.9483 | 331.9055 | 333.565 | 04101-2 1/8-DB | 直管 | TP2 | H80 | 56.5*1.08 | 5000 | 0 |  | 9030 |  | 0.08 | 0.08 | 0.08 | 0.08 | 56.5 | 0 | 0 | 56.42 | 56.58 | 1.08 | 1.02 | 1.08 | 0.9282 | 1.1772 |  |  |  | 0.035 | 0.05 | #N/A | 44879 |  |  |  | 不退火 |  | 56.5*1.08
C7201000800320018 | A720100080032 | T2 5/8-DB | 正三通2 5/8-DB | DB | 662 | 681.86 | 776.3 | 249 | 705.9497 | 727.7832 | 731.4221 | 04101-2 5/8-DB | 直管 | TP2 | H80 | 70*1.51 | 5050 | 0 |  | 9030 | [5 empty] | 70 | 66.95 | 67.03 |  |  | 1.51 | 1.46 | 1.51 | 1.385 | 1.585 |  |  | 要求按EN1254通规通止规止（用于三通时原材料无需通规通止规止，需测量外径/壁厚；生产直接时原材料外径无需检测） | 0.035 | 0.03 | #N/A | 44469 |  |  |  | 退火 | 500-510℃，32min | #N/A
C7201000248190018 | A720100024819 | 45°L1/2-DB | 45°双承口弯头1/2-DB | DB | 7.6 | 7.828 | 10.4 | 37.5 | 9.421488 | 9.712875 | 9.761439 | 03141-1/2-DB | 盘管 | TP2 | O50 | 12.7*0.75 | 无 | 0 |  | 9031 | [5 empty] | 12.7 |  |  | 12.68 | 12.73 | 0.75 | 0.73 | 0.75 | 0.68 | 0.8 |  |  | 退火温度380-400℃，32min | 0.05 | 0.01 | #N/A |  |  |  |  | 不退火 |  | #N/A
C7201000248200018 | A720100024820 | 45°L3/4-DB | 45°双承口弯头3/4-DB | DB | 17.7 | 18.231 | 26.5 | 52 | 23.63876 | 24.36985 | 24.4917 | 03141-3/4-DB | 盘管 | TP2 | O50 | 19.05*0.9 | 无 | 0 |  | 9031 | [5 empty] | 19.05 |  |  | 19.01 | 19.09 | 0.9 | 0.88 | 0.9 | 0.83 | 0.95 |  |  | 退火温度380-400℃，32min | 0.025 | 0.01 | #N/A |  |  |  |  | 不退火 |  | #N/A
C7201000248230018 | A720100024823 | 45°L1 1/8-DB | 45°双承口弯头1 1/8-DB | DB | 39.2 | 40.376 | 47.7 | 58/75 | 42.46351 | 43.77681 | 43.9957 | 03141-1 1/8-DB | 直管 | TP2 | H80 | 29.6*0.8 | 无 | 0 |  | 9030 | [5 empty] | 29.6 | 0 | 0 | 29.58 | 29.63 | 0.8 | 0.78 | 0.8 | 0.7098 | 0.872 |  |  |  | 0.05 | 0.01 | #N/A | 44879 |  |  |  | 退火 | 380-400℃，32min | 29.6*0.8
C7201000248240018 | A720100024824 | 45°L1 3/8-DB | 45°双承口弯头1 3/8-DB | DB | 57 | 58.71 | 70 | 73/89 | 63.40693 | 65.36797 | 65.69481 | 03141-1 3/8-DB | 直管 | TP2 | H80 | 36.2*0.8 | 无 | 0 |  | 9030 | [5 empty] | 36.2 | 0 | 0 | 36.13 | 36.27 | 0.8 | 0.78 | 0.8 | 0.7098 | 0.872 |  |  |  | 0.025 | 0.01 | #N/A | 44879 |  |  |  | 退火 | 380-400℃，32min | 36.2*0.8
C7201000248250018 | A720100024825 | 45°L1 5/8-DB | 45°双承口弯头1 5/8-DB | DB | 114 | 117.42 | 157.5 | 97 | 149.7318 | 154.3627 | 155.1345 | 03141-1 5/8-DB | 直管 | TP2 | H80 | 42.8*1.35 | 无 | 0 | [7 empty] | 42.8 | 0 | 0 | 42.73 | 42.87 | 1.35 | 1.31 | 1.35 | 1.1921 | 1.4715 |  |  |  | 0.05 | 0.01 |  | 44879 |  |  |  | 退火 | 500-510℃，32min | 42.8*1.35
C7201000248260018 | A720100024826 | 45°L2 1/8-DB | 45°双承口弯头2 1/8-DB | DB | 204 | 210.12 | 269 | 95/125 | 237.5288 | 244.8751 | 246.0994 | 03141-2 1/8-DB | 直管 | TP2 | H80 | 55.5*1.45 | 无 | 0 |  | 9030 | [5 empty] | 55.5 |  |  | 55.42 | 55.58 | 1.45 | 1.41 | 1.45 | 1.32 | 1.54 |  |  |  | 0.05 | 0.01 | #N/A |  |  |  |  | 退火 | 500-510℃，32min | #N/A
C7201000248270018 | A720100024827 | 45°L2 5/8-DB | 45°双承口弯头2 5/8-DB | DB | 314 | 323.42 | 373.8 | 116/147 | 354.3552 | 365.3147 | 367.1412 | 03141-2 5/8-DB | 直管 | TP2 | H80 | 69*1.45 | 无 | 0 |  | 9030 | [5 empty] | 69 |  |  | 68.92 | 69.08 | 1.45 | 1.39 | 1.45 | 1.32 | 1.52 |  |  |  | 0.05 | 0.03 | #N/A |  |  |  |  | 退火 | 500-510℃，32min | #N/A
C7201000200330018 | A720100020033 | 90°L3/8-DB | 90°双承口弯头3/8-DB | DB | 5.5 | 5.665 | 6.6 | 33 | 6.106177 | 6.295028 | 6.326503 | 03191-3/8-DB | 盘管 | TP2 | O50 | 9.52*0.75 | 无 | 0 |  | 9031 | [5 empty] | 9.52 |  |  | 9.48 | 9.52 | 0.75 | 0.73 | 0.75 | 0.69 | 0.79 |  |  | 退火温度380-400℃，32min | 0.025 | 0.03 | #N/A |  |  |  |  | 不退火 |  | #N/A
C7201000200340018 | A720100020034 | 90°L1 1/8-DB | 90°双承口弯头1 1/8-DB | DB | 45.4 | 46.762 | 58 | 64/94 | 50.32712 | 51.88363 | 52.14305 | 03191-1 1/8-DB | 直管 | TP2 | H80 | 29.6*0.8 | 无 | 0 |  | 9030 | [5 empty] | 29.6 | 0 | 0 | 29.58 | 29.63 | 0.8 | 0.78 | 0.8 | 0.7098 | 0.872 |  |  |  | 0.05 | 0.01 | #N/A | 44879 |  |  |  | 退火 | 380-400℃，32min | 29.6*0.8
C7201000200350018 | A720100020035 | 90°L1 5/8-DB | 90°双承口弯头1 5/8-DB | DB | 93.6 | 96.408 | 128.1 | 79/129 | 113.9824 | 117.5077 | 118.0952 | 03191-1 5/8-DB | 直管 | TP2 | H80 | 42.8*0.95 | 无 | 0 |  | 9030 | [5 empty] | 42.8 | 0 | 0 | 42.73 | 42.87 | 0.95 | 0.91 | 0.95 | 0.8281 | 1.0355 |  |  |  | 0.04 | 0.03 | #N/A | 44879 |  |  |  | 退火 | 380-400℃，32min | 42.8*0.95
C7201000200360018 | A720100020036 | 90°L2 1/8-DB | 90°双承口弯头2 1/8-DB | DB | 215 | 221.45 | 266 | 100/160 | 252.025 | 259.8195 | 261.1186 | 03191-2 1/8-DB | 直管 | TP2 | H80 | 55.5*1.3 | 无 | 0 | [7 empty] | 55.5 | 0 | 0 | 55.42 | 55.58 | 1.3 | 1.24 | 1.3 | 1.1284 | 1.417 |  |  |  | 0.05 | 0.03 |  | 44879 |  |  |  | 退火 | 500-510℃，32min | 55.5*1.3
C7201000200370018 | A720100020037 | 90°L2 5/8-DB | 90°双承口弯头2 5/8-DB | DB | 400 | 412 | 523.1 | 108/188 | 478.7913 | 493.5992 | 496.0672 | 03191-2 5/8-DB | 直管 | TP2 | H80 | 69*1.75 | 无 | 0 |  | 9030 | [5 empty] | 69 |  |  | 68.92 | 69.08 | 1.75 | 1.69 | 1.75 | 1.58 | 1.86 |  |  |  | 0.05 | 0.03 | #N/A |  |  |  |  | 退火 | 500-510℃，32min | #N/A
C7201000600090018 | A720100060009 |  | 等径P型弯头1/2*1 1/2-DB | DB | 47 | 48.41 | 54.1 | 195 | 47.96394 | 49.44736 | 49.6946 | 03112-1/2*1 1/2-DB | 直管 | TP2 | O50 | 12.7*0.75 | 无 | 0 |  | 9030 | [5 empty] | 12.7 |  |  | 12.68 | 12.73 | 0.75 | 0.73 | 0.75 | 0.68 | 0.8 |  |  | 退火温度380-400℃，32min | 0.025 | 0.01 | 3550 |  |  |  |  | 不退火 |  | #N/A
C7201000600100018 | A720100060010 |  | 等径P型弯头5/8*3-DB | DB | 88 | 90.64 | 100.3 | 285 | 88.1824 | 90.90969 | 91.36424 | 03112-5/8*3-DB | 直管 | TP2 | O50 | 16*0.74 | 无 | 0 |  | 9030 | [5 empty] | 16 |  |  | 15.96 | 16.04 | 0.74 | 0.72 | 0.74 | 0.65 | 0.81 |  |  | 退火温度380-400℃，32min | 0.025 | 0.01 | 3000 |  |  |  |  | 不退火 |  | #N/A
C7201000600110018 | A720100060011 |  | 等径P型弯头3/4*3-DB | DB | 125 | 128.75 | 137.1 | 300 | 126.7919 | 130.7133 | 131.3669 | 03112-3/4*3-DB | 直管 | TP2 | O50 | 19*0.85 | 无 | 0 |  | 9030 | [5 empty] | 19 |  |  | 18.98 | 19.02 | 0.85 | 0.83 | 0.85 | 0.78 | 0.9 |  |  | 要求按ASME B16.22-2013环规通规通止规止（生产大小头时，原材料需环规检测；生产弯头时，原材料无需环规检测） | 0.025 | 0.01 | 4000 |  |  |  |  | 不退火 |  | #N/A
C7201000600120018 | A720100060012 |  | 等径P型弯头7/8*3-DB | DB | 160 | 164.8 | 178.2 | 309 | 160.5086 | 165.4728 | 166.3002 | 03112-7/8*3-DB | 直管 | TP2 | O50 | 21.97*0.9 | 无 | 0 |  | 9030 | [5 empty] | 21.97 |  |  | 21.95 | 21.99 | 0.9 | 0.88 | 0.9 | 0.82 | 0.96 |  |  | 1、要求按EN1254-1：1998环规通规通止规止 2、要求按EN1254-1：1998通规通止规止 3、做正三通20-AB、P弯、U弯规格时要求外径符合公差要求，无需使用检具测量，壁厚需符合要求 4、做双承口大小头20*14规格时要求内孔和外径均需要使用检具测量，壁厚无需特殊要求 5、除以上规格外径需要使用检具测量，壁厚需符合要求 6、退火温度380-400℃，32min | 0.025 | 0.01 | 4950 | 44509 |  |  |  | 不退火 |  | #N/A
C7201000600130018 | A720100060013 |  | 等径P型弯头1 1/8*3-DB | DB | 281 | 289.43 | 297 | 315 | 273.0596 | 281.5048 | 282.9123 | 03112-1 1/8*3-DB | 直管 | TP2 | O50 | 28*1.18 | 无 | 0 |  | 9030 | [5 empty] | 28 |  |  | 27.95 | 28 | 1.18 | 1.16 | 1.18 | 1.08 | 1.26 |  |  | 退火温度540-580℃，32min | 0.027 | 0.01 | 4000 | 44563 |  |  |  | 不退火 |  | #N/A
C7201000600140018 | A720100060014 |  | 等径P型弯头1 3/8*3 3/4-DB | DB | 461 | 474.83 | 534 | 438 | 454.8368 | 468.9039 | 471.2484 | 03112-1 3/8*3 3/4-DB | 直管 | TP2 | O50 | 35*1.12 | 无 | 0 |  | 9030 | [5 empty] | 35 | 0 | 0 | 34.95 | 35 | 1.12 | 1.1 | 1.12 | 1.001 | 1.2208 |  |  | 退火温度540℃，32min | 0.03 | 0.01 | 4800 | 44879 |  |  |  | 不退火 |  | 35*1.12
C7201000600150018 | A720100060015 |  | 等径P型弯头1 5/8*5-DB | DB | 828 | 852.84 | 893.6 | 565 | 817.6808 | 842.9699 | 847.1848 | 03112-1 5/8*5-DB | 直管 | TP2 | O50 | 42*1.3 | 无 | 0 |  | 9030 | [5 empty] | 42 | 0 | 0 | 41.95 | 42.08 | 1.3 | 1.26 | 1.3 | 1.1466 | 1.417 |  |  |  | 0.03 | 0.01 | 4600 | 44879 |  |  |  | 不退火 |  | 42*1.3
C7201000100640018 | A720100010064 | A5/8*3/8-DB | 双承口大小头5/8*3/8-DB | DB | 8.8 | 9.064 | 9.9 | 24 | 9.168754 | 9.452323 | 9.499585 | 02101-5/8*3/8-DB | 直管 | TP2 | H80 | 17.59*0.8 | 5000 | 0 |  | 9030 | 内孔15.99+0.04/-0（要求按ASME B16.22-2013通规通止规止） |  |  |  |  | 17.59 | 15.98 | 16.03 |  |  | 0.8 | 0.78 | 0.8 | 0.73 | 0.85 |  |  | 要求按ASME B16.22-2013通规通止规止 | 0.03 | 0.01 | [5 empty] | 不退火 |  | #N/A
C7201000100650018 | A720100010065 | A3/4*5/8-DB | 双承口大小头3/4*5/8-DB | DB | 12.4 | 12.772 | 15.2 | 27.5 | 13.2355 | 13.64485 | 13.71307 | 02101-3/4*5/8-DB | 直管 | TP2 | H80 | 20.86*0.85 | 5000 | 0 |  | 9030 | 内孔19.16+0.04/-0（要求按ASME B16.22-2013通规通止规止） |  |  |  |  | 20.86 | 19.15 | 19.2 |  |  | 0.85 | 0.83 | 0.85 | 0.78 | 0.9 |  |  | 要求按ASME B16.22-2013通规通止规止 | 0.025 | 0.01 | #N/A |  | （旋压） |  |  | 不退火 |  | #N/A
C7201000100660018 | A720100010066 | A3/4*1/2-DB | 双承口大小头3/4*1/2-DB | DB | 12.9 | 13.287 | 14.7 | 28.5 | 13.69991 | 14.12362 | 14.19423 | 02101-3/4*1/2-DB | 直管 | TP2 | H80 | 20.86*0.85 | 5000 | 0 |  | 9030 | 内孔19.16+0.04/-0（要求按ASME B16.22-2013通规通止规止） |  |  |  |  | 20.86 | 19.15 | 19.2 |  |  | 0.85 | 0.83 | 0.85 | 0.78 | 0.9 |  |  | 要求按ASME B16.22-2013通规通止规止 | 0.025 | 0.01 | #N/A |  | （旋压） |  |  | 不退火 |  | #N/A
C7201000100670018 | A720100010067 | A5/8*1/2-DB | 双承口大小头5/8*1/2-DB | DB | 8.3 | 8.549 | 9.4 | 23 | 8.802004 | 9.074231 | 9.119602 | 02101-5/8*1/2-DB | 直管 | TP2 | H80 | 17.59*0.8 | 5000 | 0 |  | 9030 | 内孔15.99+0.04/-0（要求按ASME B16.22-2013通规通止规止） |  |  |  |  | 17.59 | 15.98 | 16.03 |  |  | 0.8 | 0.78 | 0.8 | 0.73 | 0.85 |  |  | 要求按ASME B16.22-2013通规通止规止 | 0.025 | 0.01 | #N/A |  | （旋压） |  |  | 不退火 |  | #N/A
C7201000100680018 | A720100010068 | A7/8*1/2-DB | 双承口大小头7/8*1/2-DB | DB | 18.1 | 18.643 | 21.6 | 37 | 20.21125 | 20.83634 | 20.94053 | 02101-7/8*1/2-DB | 直管 | TP2 | H80 | 24.03*0.84 | 5000 | 0 |  | 9030 | 内孔22.35+0.02/-0.02（要求按ASME B16.22-2013通规通止规止） |  |  |  |  | 24.03 | 22.34 | 22.39 |  |  | 0.84 | 0.82 | 0.84 | 0.76 | 0.9 |  |  | 要求按ASME B16.22-2013通规通止规止 | 0.03 | 0.01 | [5 empty] | 不退火 |  | #N/A
C7201000100690018 | A720100010069 | A7/8*3/4-DB | 双承口大小头7/8*3/4-DB | DB | 18.1 | 18.643 | 21.6 | 37 | 20.21125 | 20.83634 | 20.94053 | 02101-7/8*3/4-DB | 直管 | TP2 | H80 | 24.03*0.84 | 5000 | 0 |  | 9030 | 内孔22.35+0.02/-0.02（要求按ASME B16.22-2013通规通止规止） |  |  |  |  | 24.03 | 22.34 | 22.39 |  |  | 0.84 | 0.82 | 0.84 | 0.76 | 0.9 |  |  | 要求按ASME B16.22-2013通规通止规止 | 0.03 | 0.01 | [5 empty] | 不退火 |  | #N/A
C7201000100700018 | A720100010070 | A7/8*5/8-DB | 双承口大小头7/8*5/8-DB | DB | 17.4 | 17.922 | 20.4 | 35 | 19.1475 | 19.73969 | 19.83839 | 02101-7/8*5/8-DB | 直管 | TP2 | H80 | 24.03*0.84 | 5000 | 0 |  | 9030 | 内孔22.35+0.02/-0.02（要求按ASME B16.22-2013通规通止规止） |  |  |  |  | 24.03 | 22.34 | 22.39 |  |  | 0.84 | 0.82 | 0.84 | 0.76 | 0.9 |  |  | 要求按ASME B16.22-2013通规通止规止 | 0.03 | 0.01 | [5 empty] | 不退火 |  | #N/A
C7201000100710018 | A720100010071 | A1 1/8*5/8-DB | 双承口大小头1 1/8*5/8-DB | DB | 29.2 | 30.076 | 34.1 | 37 | 31.49534 | 32.46942 | 32.63177 | 02101-1 1/8*5/8-DB | 直管 | TP2 | H80 | 30.78*1.02 | 5020 | 0 |  | 9030 | 内孔28.74+0.02/-0.02（要求按ASME B16.22-2013通规通止规止） |  |  |  |  | 30.78 | 28.72 | 28.76 | 0 | 0 | 1.02 | 1 | 1.02 | 0.91 | 1.1118 |  |  | 要求按ASME B16.22-2013通规通止规止 | 0.03 | 0.01 | #N/A | 44879 | （旋压） |  |  | 不退火 |  | 30.78*1.02
C7201000100720018 | A720100010072 | A1 1/8*7/8-DB | 双承口大小头1 1/8*7/8-DB | DB | 31.5 | 32.445 | 39.4 | 43 | 36.46829 | 37.59617 | 37.78416 | 02101-1 1/8*7/8-DB | 直管 | TP2 | H80 | 30.78*1.02 | 5020 | 0 |  | 9030 | 内孔28.74+0.02/-0.02（要求按ASME B16.22-2013通规通止规止） |  |  |  |  | 30.78 | 28.72 | 28.76 | 0 | 0 | 1.02 | 1 | 1.02 | 0.91 | 1.1118 |  |  | 要求按ASME B16.22-2013通规通止规止 | 0.03 | 0.01 | #N/A | 44879 | （旋压） |  |  | 不退火 |  | 30.78*1.02
C7201000100730018 | A720100010073 | A1 1/8*3/4-DB | 双承口大小头1 1/8*3/4-DB | DB | 34.8 | 35.844 | 39.4 | 43 | 36.46829 | 37.59617 | 37.78416 | 02101-1 1/8*3/4-DB | 直管 | TP2 | H80 | 30.78*1.02 | 5020 | 0 |  | 9030 | 内孔28.74+0.02/-0.02（要求按ASME B16.22-2013通规通止规止） |  |  |  |  | 30.78 | 28.72 | 28.76 | 0 | 0 | 1.02 | 1 | 1.02 | 0.91 | 1.1118 |  |  | 要求按ASME B16.22-2013通规通止规止 | 0.03 | 0.01 | #N/A | 44879 | （旋压） |  |  | 不退火 |  | 30.78*1.02
C7201000100740018 | A720100010074 | A1 3/8*3/4-DB | 双承口大小头1 3/8*3/4-DB | DB | 41.6 | 42.848 | 57.9 | 47 | 52.18817 | 53.80224 | 54.07125 | 02101-1 3/8*3/4-DB | 直管 | TP2 | H80 | 37.3*1.1 | 5000 | 0 |  | 9030 | 内孔35.1+0.02/-0.02（要求按ASME B16.22-2013通规通止规止） |  |  |  |  | 37.3 | 35.08 | 35.12 | 0 | 0 | 1.1 | 1.08 | 1.1 | 0.9828 | 1.199 |  |  | 要求按ASME B16.22-2013通规通止规止 | 0.03 | 0.01 | #N/A | 44879 |  |  |  | 不退火 |  | 37.3*1.1
C7201000100750018 | A720100010075 | A1 3/8*1 1/8-DB | 双承口大小头1 3/8*1 1/8-DB | DB | 46.3 | 47.689 | 56.4 | 44 | 52.60069 | 54.22751 | 54.49865 | 02101-1 3/8*1 1/8-DB | 直管 | TP2 | H80 | 37.46*1.18 | 5000 | 0 |  | 9030 | 内孔35.1+0.02/-0.02（要求按ASME B16.22-2013通规通止规止） |  |  |  |  | 37.46 | 35.08 | 35.12 | 0 | 0 | 1.18 | 1.16 | 1.18 | 1.0556 | 1.2862 |  |  | 要求按ASME B16.22-2013通规通止规止 | 0.024 | 0.01 | #N/A | 44879 | （旋压） |  |  | 不退火 |  | 37.46*1.18
C7201000100760018 | A720100010076 | A1 5/8*7/8-DB | 双承口大小头1 5/8*7/8-DB | DB | 67.8 | 69.834 | 77.4 | 55 | 68.94789 | 71.0803 | 71.4357 | 02101-1 5/8*7/8-DB | 直管 | TP2 | H80 | 43.6*1.06 | 5000 | 0 |  | 9030 | 内径41.48+0.02/-0.02（要求按ASME B16.22-2013通规通止规止） |  |  |  |  | 43.6 | 41.46 | 41.5 | 0 | 0 | 1.06 | 1.02 | 1.06 | 0.9282 | 1.1554 |  |  | 要求按ASME B16.22-2013通规通止规止 | 0.03 | 0.02 |  | 44879 |  |  |  | 不退火 |  | 43.6*1.06
C7201000100770018 | A720100010077 | A1 5/8*3/4-DB | 双承口大小头1 5/8*3/4-DB | DB | 58 | 59.74 | 73.8 | 52 | 65.25426 | 67.27243 | 67.60879 | 02101-1 5/8*3/4-DB | 直管 | TP2 | H80 | 43.6*1.06 | 5000 | 0 |  | 9030 | 内径41.48+0.02/-0.02（要求按ASME B16.22-2013通规通止规止） |  |  |  |  | 43.6 | 41.46 | 41.5 | 0 | 0 | 1.06 | 1.02 | 1.06 | 0.9282 | 1.1554 |  |  | 要求按ASME B16.22-2013通规通止规止 | 0.03 | 0.03 |  | 44879 |  |  |  | 不退火 |  | 43.6*1.06
C7201000100780018 | A720100010078 | A1 5/8*1 3/8-DB | 双承口大小头1 5/8*1 3/8-DB | DB | 71.2 | 73.336 | 82.5 | 59 | 73.87274 | 76.15747 | 76.53825 | 02101-1 5/8*1 3/8-DB | 直管 | TP2 | H80 | 43.6*1.06 | 5000 | 0 |  | 9030 | 内径41.48+0.02/-0.02（要求按ASME B16.22-2013通规通止规止） |  |  |  |  | 43.6 | 41.46 | 41.5 | 0 | 0 | 1.06 | 1.02 | 1.06 | 0.9282 | 1.1554 |  |  | 要求按ASME B16.22-2013通规通止规止 | 0.03 | 0.01 |  | 44879 |  |  |  | 不退火 |  | 43.6*1.06
C7201000100790018 | A720100010079 | A1 5/8*1 1/8-DB | 双承口大小头1 5/8*1 1/8-DB | DB | 60.6 | 62.418 | 75.5 | 56 | 70.1791 | 72.34959 | 72.71134 | 02101-1 5/8*1 1/8-DB | 直管 | TP2 | H80 | 43.6*1.06 | 5000 | 0 |  | 9030 | 内径41.48+0.02/-0.02（要求按ASME B16.22-2013通规通止规止） |  |  |  |  | 43.6 | 41.46 | 41.5 | 0 | 0 | 1.06 | 1.02 | 1.06 | 0.9282 | 1.1554 |  |  | 要求按ASME B16.22-2013通规通止规止 | 0.03 | 0.01 |  | 44879 |  |  |  | 不退火 |  | 43.6*1.06
C7201000100800018 | A720100010080 | A2 1/8*7/8-DB | 双承口大小头2 1/8*7/8-DB | DB | 98 | 100.94 | 118.4 | 59 | 106.0541 | 109.3341 | 109.8808 | 02101-2 1/8*7/8-DB | 直管 | TP2 | H80 | 56.5*1.17 | [9 empty] | 56.5 | 54.16 | 54.2 | 0 | 0 | 1.17 | 1.11 | 1.17 | 1.0101 | 1.2753 |  |  | 要求按ASME B16.22-2013通规通止规止 | 0.03 | 0.01 |  | 44879 |  |  |  | 不退火 |  | 56.5*1.17
C7201000100810018 | A720100010081 | A2 1/8*1 1/8-DB | 双承口大小头2 1/8*1 1/8-DB | DB | 105 | 108.15 | 124.9 | 62 | 111.3568 | 114.8008 | 115.3748 | 02101-2 1/8-1 1/8-DB | 直管 | TP2 | H80 | 56.5*1.17 | [9 empty] | 56.5 | 54.16 | 54.2 | 0 | 0 | 1.17 | 1.11 | 1.17 | 1.0101 | 1.2753 |  |  | 要求按ASME B16.22-2013通规通止规止 | 0.03 | 0.01 |  | 44879 |  |  |  | 不退火 |  | 56.5*1.17
C7201000100820018 | A720100010082 | A2 1/8*1 3/8-DB | 双承口大小头2 1/8*1 3/8-DB | DB | 106 | 109.18 | 128.4 | 64 | 114.8919 | 118.4453 | 119.0375 | 02101-2 1/8*1 3/8-DB | 直管 | TP2 | H80 | 56.5*1.17 | 5000 | 0 |  | 9030 | 内径54.16+0.04/0（要求按ASME B16.22-2013通规通止规止） |  |  |  |  | 56.5 | 54.16 | 54.2 | 0 | 0 | 1.17 | 1.11 | 1.17 | 1.0101 | 1.2753 |  |  | 要求按ASME B16.22-2013通规通止规止 | 0.03 | 0.01 |  | 44879 |  |  |  | 不退火 |  | 56.5*1.17
C7201000100830018 | A720100010083 | A2 1/8*1 5/8-DB | 双承口大小头2 1/8*1 5/8-DB | DB | 93 | 95.79 | 106.1 | 55 | 98.98381 | 102.0452 | 102.5554 | 02101-2 1/8*1 5/8-DB | 直管 | TP2 | H80 | 56.5*1.17 | 5000 | 0 |  | 9030 | 内径54.16+0.04/0（要求按ASME B16.22-2013通规通止规止） |  |  |  |  | 56.5 | 54.16 | 54.2 | 0 | 0 | 1.17 | 1.11 | 1.17 | 1.0101 | 1.2753 |  |  | 要求按ASME B16.22-2013通规通止规止 | 0.035 | 0.02 | #N/A | 44879 | （旋压） |  |  | 不退火 |  | 56.5*1.17
A720100010084 | C7201000100840018 | A2 5/8*1 1/8-DB | 双承口大小头2 5/8*1 1/8-DB | DB | 180 | 185.4 | 208.2 | 68 | 186.663 | 192.436 | 193.3982 | 02101-2 5/8*1 1/8-DB | 直管 | TP2 | H80 | 69.78*1.45 | 5080 | 0 |  | 9030 | 内孔66.88+0.02/-0.03（要求按ASME B16.22-2013通规通止规止） |  |  |  |  | 69.78 | 66.85 | 66.9 |  |  | 1.45 | 1.4 | 1.45 | 1.305 | 1.545 |  |  | 要求按ASME B16.22-2013通规通止规止 | 0.03 | 0.01 | [5 empty] | 不退火 |  | #N/A
A720100010085 | C7201000100850018 | A2 5/8*2 1/8-DB | 双承口大小头2 5/8*2 1/8-DB | DB | 210 | 216.3 | 258.3 | 85 | 232.6524 | 239.8478 | 241.047 | 02101-2 5/8*2 1/8-DB | 直管 | TP2 | H80 | 69.78*1.45 | 5080 | 0 |  | 9030 | 内孔66.88+0.02/-0.03（要求按ASME B16.22-2013通规通止规止） |  |  |  |  | 69.78 | 66.85 | 66.9 |  |  | 1.45 | 1.4 | 1.45 | 1.305 | 1.545 |  |  | 要求按ASME B16.22-2013通规通止规止 | 0.03 | 0.01 | [5 empty] | 不退火 |  | #N/A
A720100010086 | A720100010086 | A3 1/8*2 1/8-DB | 双承口大小头3 1/8*2 1/8-DB | DB | 284 | 292.52 | 370 | 82 | 333.6905 | 344.0108 | 345.7309 | 02101-3 1/8*2 1/8-DB | 直管 | TP2 | H80 | 83.16*1.81 | 5020 |  |  | 9030 | 内孔79.54+0.04/-0.02（要求按ASME B16.22-2013通规通止规止） |  |  |  |  | 83.16 | 79.5 | 79.6 |  |  | 1.81 | 1.76 | 1.81 | 1.635 | 1.935 |  |  | 要求按ASME B16.22-2013通规通止规止 | 0.03 | 0.01 | [5 empty] | 不退火 |  | #N/A
A720100010087 | A720100010087 | A3 1/8*2 5/8-DB | 双承口大小头3 1/8*2 5/8-DB | DB | 298 | 306.94 | 382.6 | 87 | 353.7923 | 364.7344 | 366.558 | 02101-3 1/8*2 5/8-DB | 直管 | TP2 | H80 | 83.16*1.81 | 5020 |  |  | 9030 | 内孔79.54+0.04/-0.02（要求按ASME B16.22-2013通规通止规止） |  |  |  |  | 83.16 | 79.5 | 79.6 |  |  | 1.81 | 1.76 | 1.81 | 1.635 | 1.935 |  |  | 要求按ASME B16.22-2013通规通止规止 | 0.03 | 0.01 |  | 44138 |  |  |  | 不退火 |  | #N/A
C7201000030360018 | A720100003036 | H3/8-DB | 滚槽直接3/8-DB | DB | 2.9 | 2.987 | 3.1 | 17 | 2.813 | 2.9 | 2.9 | 01103-3/8-DB | 直管 | TP2 | H80 | 10.8*0.58 | 5000 | 0 |  | 9030 | 内孔9.64+0.03/-0.02（要求按ASME B16.22-2013通规通止规止） |  |  | 0.04 | 0.04 | 10.8 | 9.63 | 9.68 |  |  | 0.58 | 0.56 | 0.58 | 0.53 | 0.61 |  |  | 要求按ASME B16.22-2013通规通止规止 | 0.021 | 0.01 | #N/A | 44756 |  |  |  | 不退火 |  | #N/A
C7201000030370018 | A720100003037 | H5/8-DB | 滚槽直接5/8-DB | DB | 7.5 | 7.725 | 7.9 | 19.1 | 7.371678 | 7.599668 | 7.637666 | 01103-5/8-DB | 直管 | TP2 | H80 | 17.59*0.8 | 5000 | 0 |  | 9030 | 内孔15.99+0.04/-0（要求按ASME B16.22-2013通规通止规止） |  |  |  |  | 17.59 | 15.98 | 16.03 |  |  | 0.8 | 0.78 | 0.8 | 0.73 | 0.85 |  |  | 1、要求按ASME B16.22-2013通规通止规止 2、产品原料要求长度6米长，减少料头料尾的报废 | 0.021 | 0.01 | #N/A |  |  |  |  | 不退火 |  | #N/A
C7201000030380018 | A720100003038 | H3/4-DB | 滚槽直接3/4-DB | DB | 11.4 | 11.742 | 12 | 23 | 11.14569 | 11.4904 | 11.54785 | 01103-3/4-DB | 直管 | TP2 | H80 | 20.86*0.85 | 5000 | 0 |  | 9030 | 内孔19.16+0.04/-0（要求按ASME B16.22-2013通规通止规止） |  |  |  |  | 20.86 | 19.15 | 19.2 |  |  | 0.85 | 0.83 | 0.85 | 0.78 | 0.9 |  |  | 要求按ASME B16.22-2013通规通止规止 | 0.021 | 0.01 | #N/A |  | 与滚槽直接3/4-AS通用 |  |  | 不退火 |  | #N/A
C7201000030390018 | A720100003039 | H7/8-DB | 滚槽直接7/8-DB | DB | 15.9 | 16.377 | 16.9 | 29.5 | 15.62259 | 16.10576 | 16.18629 | 01103-7/8-DB | 直管 | TP2 | H80 | 23.97*0.81 | 5000 | 0 |  | 9030 | 内孔22.35+0.02/-0.02（要求按ASME B16.22-2013通规通止规止） |  |  |  |  | 23.97 | 22.33 | 22.37 |  |  | 0.81 | 0.79 | 0.81 | 0.73 | 0.87 |  |  | 1、要求按ASME B16.22-2013通规通止规止 2、产品原料要求长度6米长，减少料头料尾的报废 | 0.021 | 0.01 | #N/A |  |  |  |  | 不退火 |  | #N/A
C7201000030400018 | A720100003040 | H1 3/8-DB | 滚槽直接1 3/8-DB | DB | 39.6 | 40.788 | 43.9 | 43 | 38.92488 | 40.12874 | 40.32939 | 01103-1 3/8-DB | 直管 | TP2 | H80 | 36.9*0.9 | 5000 | 0 |  | 9030 | 内孔35.1+0.02/-0.02（要求按ASME B16.22-2013通规通止规止） |  |  |  |  | 36.9 | 35.08 | 35.12 | 0 | 0 | 0.9 | 0.88 | 0.9 | 0.8008 | 0.981 |  |  | 要求按ASME B16.22-2013通规通止规止 | 0.03 | 0.01 |  | 44879 |  |  |  | 不退火 |  | 36.9*0.9
C7201000030410018 | A720100003041 | H1 5/8-DB | 滚槽直接1 5/8-DB | DB | 57.4 | 59.122 | 63.3 | 48 | 56.83426 | 58.59202 | 58.88498 | 01103-1 5/8-DB | 直管 | TP2 | H80 | 43.48*1 | 5000 | 0 |  | 9030 | 内径41.48+0.02/-0.02（要求按ASME B16.22-2013通规通止规止） |  |  |  |  | 43.48 | 41.46 | 41.5 |  |  | 1 | 0.96 | 1 | 0.8736 | 1.09 |  |  | 要求按ASME B16.22-2013通规通止规止（生产直接大小头时，原材料无需检测外径；生产三通时，原材料无需检测内孔） | 0.021 | 0.01 | #N/A | 44879 |  |  |  | 不退火 |  | 43.48*1
C7201000030420018 | A720100003042 | H2 1/8-DB | 滚槽直接2 1/8-DB | DB | 109 | 112.27 | 115 | 59.8 | 107.4681 | 110.7919 | 111.3459 | 01103-2 1/8-DB | 直管 | TP2 | H80 | 56.5*1.17 | 5000 | 0 |  | 9030 | 内径54.16+0.04/0（要求按ASME B16.22-2013通规通止规止） |  |  |  |  | 56.5 | 54.16 | 54.2 | 0 | 0 | 1.17 | 1.11 | 1.17 | 1.0101 | 1.2753 |  |  | 要求按ASME B16.22-2013通规通止规止 | 0.022 | 0.01 | #N/A | 44879 |  |  |  | 不退火 |  | 56.5*1.17
C7201000030430018 | A720100003043 | H1 3/8-HD | 滚槽直接1 3/8-HD | HD | 57 | 58.71 | 60.3 | 47 | 56.1074 | 57.84268 | 58.13189 | 01103-1 3/8-HD | 直管 | TP2 | H80 | 37.46*1.18 | 5000 | 0 |  | 9030 | 内孔35.1+0.02/-0.02（要求按ASME B16.22-2013通规通止规止） |  |  |  |  | 37.46 | 35.08 | 35.12 | 0 | 0 | 1.18 | 1.16 | 1.18 | 1.0556 | 1.2862 |  |  | 要求按ASME B16.22-2013通规通止规止 | 0.021 | 0.01 | #N/A | 44879 |  |  |  | 不退火 |  | 37.46*1.18
C7201000030440018 | A720100003044 | H2 1/8-HD | 滚槽直接2 1/8-HD | HD | 152 | 156.56 | 160.2 | 64.4 | 149.1413 | 153.7539 | 154.5227 | 01103-2 1/8-HD | 直管 | TP2 | H80 | 57.18*1.5 | 5000 | 0 |  | 9030 | 内孔54.18+0.02/-0.02（要求按ASME B16.22-2013通规通止规止） |  |  |  |  | 57.18 | 54.16 | 54.2 | 0 | 0 | 1.5 | 1.44 | 1.5 | 1.3104 | 1.635 |  |  | 要求按ASME B16.22-2013通规通止规止 | 0.022 | 0.01 | #N/A | 44879 |  |  |  | 不退火 |  | 57.18*1.5
C7201000200390018 | A720100020039 | 90°L1 3/8-ZL | 90°双承口弯头1 3/8-ZL | ZL | 82.1 | 84.563 | 102 | 70/101 | 91.18965 | 94.00994 | 94.47999 | 03191-1 3/8-ZL | 直管 | TP2 | H80 | 36.2*1.1 | 无 | 0 |  | 9030 | [5 empty] | 36.2 | 0 | 0 | 36.13 | 36.27 | 1.1 | 1.08 | 1.1 | 0.9828 | 1.199 |  |  |  | 0.035 | 0.01 | #N/A | 44879 |  |  |  | 退火 | 380-400℃，32min | 36.2*1.1
C7201000200400018 | A720100020040 | 90°L2 1/8-ZL | 90°双承口弯头2 1/8-ZL | ZL | 225 | 231.75 | 277.5 | 100/160 | 252.025 | 259.8195 | 261.1186 | 03191-2 1/8-ZL | 直管 | TP2 | H80 | 55.5*1.3 | 无 | 0 |  | 9030 | [5 empty] | 55.5 | 0 | 0 | 55.42 | 55.58 | 1.3 | 1.24 | 1.3 | 1.1284 | 1.417 |  |  |  | 0.035 | 0.01 | #N/A | 44879 |  |  |  | 退火 | 500-510℃，32min | 55.5*1.3
C7201000200410018 | A720100020041 | 90°L2 5/8-ZL | 90°双承口弯头2 5/8-ZL | ZL | 437 | 450.11 | 568 | 110/190 | 485.218 | 500.2247 | 502.7259 | 03191-2 5/8-ZL | 直管 | TP2 | H80 | 69*1.75 | 无 | 0 |  | 9030 | [5 empty] | 69 |  |  | 68.92 | 69.08 | 1.75 | 1.69 | 1.75 | 1.58 | 1.86 |  |  |  | 0.035 | 0.01 | #N/A |  |  |  |  | 退火 | 500-510℃，32min | #N/A
A720100020042 | A720100020042 | 90°L3 1/8-ZL | 90°双承口弯头3 1/8-ZL | ZL | 665 | 684.95 | 805 | 131/216 | 736.6048 | 759.3864 | 763.1833 | 03191-3 1/8-ZL | 直管 | TP2 | H80 | 79.3*2 | 无 | 0 |  | 9030 | 平均壁厚+0/-0.06，极限壁厚+/-0.16，外径+/-0.08 |  |  |  |  | 79.3 |  |  | 79.3 | 79.43 | 2 | 1.94 | 2 | 1.81 | 2.13 |  |  | 要求按ASME B16.22-2013环规通规通止规止 | 0.05 | 0.03 | #N/A | 44014 |  |  |  | 退火 | 540-580℃，32min | #N/A
A720100020043 | A720100020043 | 90°L4 1/8-ZL | 90°双承口弯头4 1/8-ZL | ZL | 1330 | 1369.9 | 1634.5 | 163/264 | 1496.4 | 1542.681 | 1550.394 | 03191-4 1/8-ZL | 直管 | TP2 | H80 | 104.7*2.5 | 无 | 0 |  | 9030 |  | 0.08 | 0.08 | 0.2 | 0.2 | 104.7 |  |  | 104.6 | 105 | 2.5 | 2.4 | 2.5 | 2.27 | 2.67 |  |  |  | 0.05 | 0.03 | #N/A |  |  |  |  | 退火 | 540-580℃，32min | #N/A
C7201000300190018 | A720100030019 | 90°LL7/8-ZL | 90°大弯双承口弯头7/8-ZL | ZL | 45 | 46.35 | 49 | 80 | 46.95314 | 48.4053 | 48.64732 | 03195-7/8-ZL | 盘管 | TP2 | O50 | 22.23*1 | 无 | 0 |  | 9031 | [5 empty] | 22.23 |  |  | 22.16 | 22.23 | 1 | 0.97 | 1 | 0.905 | 1.065 |  |  | 退火温度380-400℃，32min | 0.025 | 0.01 | #N/A |  |  |  |  | 不退火 |  | #N/A
C7201000300200018 | A720100030020 | 90°LL1 1/8-ZL | 90°大弯双承口弯头1 1/8-ZL | ZL | 80 | 82.4 | 92.2 | 97 | 84.68305 | 87.30211 | 87.73862 | 03195-1 1/8-ZL | 直管 | TP2 | O50 | 28*1.18 | 无 | 0 |  | 9031 | [5 empty] | 28 |  |  | 27.95 | 28 | 1.18 | 1.16 | 1.18 | 1.08 | 1.26 |  |  | 退火温度540-580℃，32min | 0.025 | 0.01 | 4000 | 44203 |  |  |  | 不退火 |  | #N/A
C7201000300210018 | A720100030021 | 90°LL2 1/8-ZL | 90°大弯双承口弯头2 1/8-ZL | ZL | 370 | 381.1 | 472 | 190 | 437.2343 | 450.757 | 453.0108 | 03195-2 1/8-ZL | 直管 | TP2 | O50 | 54*1.6 | 无 | 0 |  | 9031 | [5 empty] | 54 | 0 | 0 | 53.92 | 54.08 | 1.6 | 1.56 | 1.6 | 1.4196 | 1.744 |  |  |  | 0.03 | 0.01 | #N/A | 44879 |  |  |  | 不退火 |  | 54*1.6
C7201000300220018 | A720100030022 | 90°LL2 5/8-ZL | 90°大弯双承口弯头2 5/8-ZL | ZL | 640 | 659.2 | 875 | 254 | 812.1146 | 837.2315 | 841.4177 | 03195-2 5/8-ZL | 直管 | TP2 | O50 | 66.6*1.8 | 5150 | 0 |  | 9031 | [5 empty] | 66.6 | 0 | 0 | 66.58 | 66.73 | 1.8 | 1.74 | 1.8 | 1.5834 | 1.962 |  |  | 要求按ASME B16.22-2013环规通规通止规止（用于弯头时原材料无需环规通规通止规止） | 0.035 | 0.013 | 4500 | 44879 |  |  |  | 不退火 |  | 66.6*1.8
A720100030023 | A720100030023 | 90°LL4 1/8-ZL | 90°大弯双承口弯头4 1/8-ZL | ZL | 2071 | 2133.13 | 2678.9 | 370 | 2588.18 | 2668.227 | 2681.568 | 03195-4 1/8-ZL | 直管 | TP2 | H80 | 104.7*2.5 | 无 | 0 |  | 9031 |  | 0.08 | 0.08 | 0.2 | 0.2 | 104.7 |  |  | 104.6 | 105 | 2.5 | 2.4 | 2.5 | 2.27 | 2.67 |  |  |  | 0.04 | 0.015 | 3800 | 44538 |  |  |  | 退火 | 540-580℃，32min | #N/A
C7201000248280018 | A720100024828 | 45°L7/8-ZL | 45°双承口弯头7/8-ZL | ZL | 26.5 | 27.295 | 32.9 | 57 | 32.21132 | 33.20755 | 33.37359 | 03141-7/8-ZL | 直管 | TP2 | H80 | 23.5*0.9 | 无 | 0 |  | 9031 | [5 empty] | 23.5 |  |  | 23.43 | 23.5 | 0.9 | 0.88 | 0.9 | 0.84 | 0.94 |  |  | 退火温度380-400℃，32min | 0.025 | 0.01 | #N/A | 44756 |  |  |  | 退火 | 380-400℃，32min | #N/A
C7201000248300018 | A720100024830 | 45°L1 5/8-ZL | 45°双承口弯头1 5/8-ZL | ZL | 123 | 126.69 | 157.5 | 82/99 | 139.8006 | 144.1243 | 144.8449 | 03141-1 5/8-ZL | 直管 | TP2 | H80 | 42.8*1.35 | 无 | 0 |  | 9031 | [5 empty] | 42.8 | 0 | 0 | 42.73 | 42.87 | 1.35 | 1.31 | 1.35 | 1.1921 | 1.4715 |  |  |  | 0.03 | 0.01 | #N/A | 44879 |  |  |  | 退火 | 500-510℃，32min | 42.8*1.35
C7201000248310018 | A720100024831 | 45°L2 1/8-ZL | 45°双承口弯头2 1/8-ZL | ZL | 220 | 226.6 | 309 | 95/125 | 237.5288 | 244.8751 | 246.0994 | 03141-2 1/8-ZL | 直管 | TP2 | H80 | 55.5*1.45 | 无 | 0 |  | 9030 | [5 empty] | 55.5 |  |  | 55.42 | 55.58 | 1.45 | 1.41 | 1.45 | 1.32 | 1.54 |  |  |  | 0.03 | 0.01 | #N/A |  |  |  |  | 退火 | 500-510℃，32min | #N/A
C7201000248320018 | A720100024832 | 45°L2 5/8-ZL | 45°双承口弯头2 5/8-ZL | ZL | 338 | 348.14 | 484.8 | 112/156 | 433.8042 | 447.2208 | 449.4569 | 03141-2 5/8-ZL | 直管 | TP2 | H80 | 69*1.75 | 无 | 0 |  | 9030 | [5 empty] | 69 |  |  | 68.92 | 69.08 | 1.75 | 1.69 | 1.75 | 1.58 | 1.86 |  |  |  | 0.03 | 0.01 | #N/A | 44128 |  |  |  | 退火 | 500-510℃，32min | #N/A
C7201000000230018 | A720100000023 | GH1/2-XL | 直通直接1/2-ZL | ZL | 5.3 | 5.459 | 6.2 | 19.5 | 5.309099 | 5.473298 | 5.500664 | 01101-1/2-ZL | 直管 | TP2 | H80 | 14.25*0.7 | 5000 | 0 |  | 9030 | 内孔12.85+0.02/-0.02（要求按ASME B16.22-2013通规通止规止） |  |  |  |  | 14.25 | 12.83 | 12.87 |  |  | 0.7 | 0.68 | 0.7 | 0.64 | 0.74 |  |  | 要求按ASME B16.22-2013通规通止规止 | 0.021 | 0.01 | #N/A |  |  |  |  | 不退火 |  | #N/A
C7201000000240018 | A720100000024 | GH5/8-ZL | 直通直接5/8-ZL | ZL | 8.6 | 8.858 | 9.8 | 26 | 8.633509 | 8.900525 | 8.945028 | 01101-5/8-ZL | 直管 | TP2 | H80 | 17.43*0.7 | 5000 | 0 |  | 9030 | 内孔16.03+0.01/-0.03（要求按ASME B16.22-2013通规通止规止） |  |  |  |  | 17.43 | 16 | 16.04 |  |  | 0.7 | 0.68 | 0.7 | 0.63 | 0.75 |  |  | 1、要求按ASME B16.22-2013通规通止规止 2、产品原料要求长度6米长，减少料头料尾的报废 | 0.021 | 0.01 | #N/A |  |  |  |  | 不退火 |  | #N/A
C7201000000250018 | A720100000025 | GH1 1/8-ZL | 直通直接1 1/8-ZL | ZL | 38.6 | 39.758 | 41.6 | 46 | 38.95476 | 40.15955 | 40.36035 | 01101-1 1/8-ZL | 直管 | TP2 | H80 | 30.78*1.02 | 5020 | 0 |  | 9030 | 内孔28.74+0.02/-0.02（要求按ASME B16.22-2013通规通止规止） |  |  |  |  | 30.78 | 28.72 | 28.76 | 0 | 0 | 1.02 | 1 | 1.02 | 0.91 | 1.1118 |  |  | 要求按ASME B16.22-2013通规通止规止 | 0.021 | 0.01 | #N/A | 44879 |  |  |  | 不退火 |  | 30.78*1.02
C7201000000260018 | A720100000026 | GH1 3/8-ZL | 直通直接1 3/8-ZL | ZL | 56.6 | 58.298 | 60.6 | 49.5 | 55.93549 | 57.66546 | 57.95378 | 01101-1 3/8-ZL | 直管 | TP2 | H80 | 37.34*1.12 | 5000 | 0 |  | 9030 | 内孔35.1+0.02/-0.02（要求按ASME B16.22-2013通规通止规止） |  |  |  |  | 37.34 | 35.08 | 35.12 | 0 | 0 | 1.12 | 1.1 | 1.12 | 1.001 | 1.2208 |  |  | 要求按ASME B16.22-2013通规通止规止 | 0.021 | 0.01 | #N/A | 44879 |  |  |  | 不退火 |  | 37.34*1.12
C7201000000270018 | A720100000027 | GH1 5/8-ZL | 直通直接1 5/8-ZL | ZL | 87 | 89.61 | 92.6 | 55.5 | 85.79504 | 88.4485 | 88.89074 | 01101-1 5/8-ZL | 直管 | TP2 | H80 | 44.08*1.3 | 5000 | 0 |  | 9030 | 内径41.48+0.02/-0.02（要求按ASME B16.22-2013通规通止规止） |  |  |  |  | 44.08 | 41.46 | 41.5 | 0 | 0 | 1.3 | 1.26 | 1.3 | 1.1466 | 1.417 |  |  | 要求按ASME B16.22-2013通规通止规止 | 0.021 | 0.01 | #N/A | 44879 |  |  |  | 不退火 |  | 44.08*1.3
C7201000000280018 | A720100000028 | GH2 1/8-ZL | 直通直接2 1/8-ZL | ZL | 143 | 147.29 | 150.8 | 68 | 141.1834 | 145.5499 | 146.2777 | 01101-2 1/8-ZL | 直管 | TP2 | H80 | 56.86*1.35 | 5000 | 0 |  | 9030 | 内孔54.18+0.02/-0.02（要求按ASME B16.22-2013通规通止规止） |  |  |  |  | 56.86 | 54.16 | 54.2 | 0 | 0 | 1.35 | 1.29 | 1.35 | 1.1739 | 1.4715 |  |  | 要求按ASME B16.22-2013通规通止规止 | 0.021 | 0.01 | #N/A | 44879 |  |  |  | 不退火 |  | 56.86*1.35
A720100000029 | A720100000029 | GH2 5/8-ZL | 直通直接2 5/8-ZL | ZL | 245 | 252.35 | 256 | 77 | 240.7126 | 248.1573 | 249.3981 | 01101-2 5/8-ZL | 直管 | TP2 | H80 | 70.15*1.65 | 5025 | 0 |  | 9030 | 内孔66.85+0.04/-0.01（要求按ASME B16.22-2013通规通止规止）） |  |  |  |  | 70.15 | 66.84 | 66.92 |  |  | 1.65 | 1.6 | 1.65 | 1.525 | 1.725 |  |  | 要求按ASME B16.22-2013通规通止规止 | 0.021 | 0.01 | #N/A |  |  |  |  | 不退火 |  | #N/A
A720100000030 | A720100000030 | GH3 1/8-ZL | 直通直接3 1/8-ZL | ZL | 361 | 371.83 | 390 | 83 | 354.8953 | 365.8715 | 367.7008 | 01101-3 1/8-ZL | 直管 | TP2 | H80 | 83.34*1.9 | [9 empty] | 83.34 | 79.54 | 79.59 |  |  | 1.9 | 1.85 | 1.9 | 1.745 | 2.005 |  |  | 要求按ASME B16.22-2013通规通止规止 | 0.02 | 0.01 | [5 empty] | 不退火 |  | #N/A
A720100000031 | A720100000031 | GH4 1/8-ZL | 直通直接4 1/8-ZL | ZL | 803 | 827.09 | 812.4 | 108 | 780.0655 | 804.1913 | 808.2122 | 01101-4 1/8-ZL | 直管 | TP2 | H80 | 109.86*2.44 | 5000 | 0 |  | 9030 | 内孔105+0/-0.04（要求按ASME B16.22-2013通规通止规止） |  |  | 0.1 | 0.1 | 109.86 | 104.93 | 105.03 |  |  | 2.44 | 2.38 | 2.44 | 2.23 | 2.59 |  |  | 按照ASME B16.22-2013通规通止规止 | 0.021 | 0.01 | #N/A | 44126 |  |  |  | 不退火 |  | #N/A
A720100000032 | A720100000032 | GH5 1/8-ZL | 直通直接5 1/8-ZL | ZL | 1700 | 1751 | 1800 | 135.2 | 1487.496 | 1533.501 | 1541.169 | 01101-5 1/8-ZL | 直管 | TP2 | H80 | 136.33*3 | 5000 | 0 |  | 9030 | 内孔130.33+0.05/-0.03（要求按ASME B16.22-2013通规通止规止） |  |  |  |  | 136.33 | 130.3 | 130.4 |  |  | 3 | 2.94 | 3 | 2.67 | 3.27 |  |  | 要求按ASME B16.22-2013通规通止规止 | 0.021 | 0.01 | #N/A |  |  |  |  | 不退火 |  | #N/A
C7201000030450018 | A720100003045 | H1/2-ZL | 滚槽直接1/2-ZL | ZL | 5.4 | 5.562 | 6.05 | 20.4 | 5.542181 | 5.713589 | 5.742157 | 01103-1/2-ZL | 直管 | TP2 | H80 | 14.25*0.7 | 5000 | 0 |  | 9030 | 内孔12.85+0.02/-0.02（要求按ASME B16.22-2013通规通止规止） |  |  |  |  | 14.25 | 12.83 | 12.87 |  |  | 0.7 | 0.68 | 0.7 | 0.64 | 0.74 |  |  | 要求按ASME B16.22-2013通规通止规止 | 0.021 | 0.01 | #N/A | 44103 |  |  |  | 不退火 |  | #N/A
A720100003046 | A720100003046 | H4 1/8-ZL | 滚槽直接4 1/8-ZL | ZL | 820 | 844.6 | 905 | 113 | 815.8484 | 841.0808 | 845.2862 | 01103-4 1/8-ZL | 直管 | TP2 | H80 | 109.86*2.44 | 5000 | 0 |  | 9030 | 内孔105+0/-0.04（要求按ASME B16.22-2013通规通止规止） |  |  | 0.1 | 0.1 | 109.86 | 104.93 | 105.03 |  |  | 2.44 | 2.38 | 2.44 | 2.23 | 2.59 |  |  | 按照ASME B16.22-2013通规通止规止 | 0.022 | 0.01 | #N/A | 44126 |  |  |  | 不退火 |  | #N/A
C7201000800330018 | A720100080033 | T1 5/8-ZL | 正三通1 5/8-ZL | ZL | 230 | 236.9 | 267 | 153 | 247.3107 | 254.9595 | 256.2343 | 04101-1 5/8-ZL | 直管 | TP2 | H80 | 44*1.38 | 4900 | 0 |  |  |  | 0.03 | 0.02 | 0.11 | 0.11 | 44 | 0 | 0 | 43.98 | 44.03 | 1.38 | 1.34 | 1.38 | 1.2194 | 1.5042 |  |  |  | 0.03 | 0.013 |  | 44879 |  |  |  | 退火 | 500-510℃，32min | 44*1.38
C7201000800340018 | A720100080034 | T2 1/8-ZL | 正三通2 1/8-ZL | ZL | 408 | 420.24 | 485 | 182.5 | 445.7183 | 459.5034 | 461.8009 | 04101-2 1/8-ZL | 直管 | TP2 | O50 | 57.2*1.6 | 5250 | 0 |  | 9031 |  | 0.08 | 0.08 | 0.12 | 0.12 | 57.2 | 0 | 0 | 57.12 | 57.28 | 1.6 | 1.54 | 1.6 | 1.4014 | 1.744 |  |  |  | 0.035 | 0.025 | #N/A | 44879 |  |  |  | 不退火 |  | 57.2*1.6
C7201000800350018 | A720100080035 | T2 5/8-ZL | 正三通2 5/8-ZL | ZL | 700 | 721 | 817 | 233 | 741.8483 | 764.7921 | 768.616 | 04101-2 5/8-ZL | 直管 | TP2 | H80 | 70*1.7 | 5050 | 0 |  | 9031 |  | 0.12 | 0.12 | 0.14 | 0.14 | 70 |  |  | 69.88 | 70.12 | 1.7 | 1.64 | 1.7 | 1.53 | 1.81 |  |  |  | 0.035 | 0.04 | #N/A | 44469 |  |  |  | 退火 | 540-580℃，32min | #N/A
C7201000820230018 | A720100082023 | T1 3/8*1 1/8-ZL | 中小三通1 3/8*1 1/8-ZL | ZL | 143 | 147.29 | 158 | 131 | 144.8352 | 149.3146 | 150.0612 | 04102-1 3/8*1 1/8-ZL | 直管 | TP2 | O50 | 37*1.12 | 5000 | 0 |  | 9031 | [5 empty] | 37 | 0 | 0 | 36.95 | 37.08 | 1.12 | 1.1 | 1.12 | 1.001 | 1.2208 |  |  |  | 0.035 | 0.035 | #N/A | 44879 |  |  |  | 不退火 |  | 37*1.12
C7201000820240018 | A720100082024 | T1 5/8*7/8-ZL | 中小三通1 5/8*7/8-ZL | ZL | 135 | 139.05 | 163 | 117 | 136.8662 | 141.0992 | 141.8046 | 04102-1 5/8*7/8-ZL | 直管 | TP2 | O50 | 43.48*1 | 5000 | 0 |  | 9031 |  | 0.08 | 0.05 | 0.08 | 0.08 | 43.48 | 41.46 | 41.5 |  |  | 1 | 0.96 | 1 | 0.8736 | 1.09 |  |  | 要求按ASME B16.22-2013通规通止规止（生产直接大小头时，原材料无需检测外径；生产三通时，原材料无需检测内孔） | 0.045 | 0.015 | #N/A | 44879 |  |  |  | 不退火 |  | 43.48*1
C7201000820250018 | A720100082025 | T1 5/8*1 1/8-ZL | 中小三通1 5/8*1 1/8-ZL | ZL | 151 | 155.53 | 177.3 | 128.5 | 150.2048 | 154.8503 | 155.6246 | 04102-1 5/8*1 1/8-ZL | 直管 | TP2 | O50 | 43.48*1 | 5050 | 0 |  | 9031 | 内径41.48+0.02/-0.02（要求按ASME B16.22-2013通规通止规止） | 0.08 | 0.05 | 0.08 | 0.08 | 43.48 | 41.46 | 41.5 |  |  | 1 | 0.96 | 1 | 0.8736 | 1.09 |  |  | 要求按ASME B16.22-2013通规通止规止（生产直接大小头时，原材料无需检测外径；生产三通时，原材料无需检测内孔） | 0.045 | 0.028 | #N/A | 44879 |  |  |  | 不退火 |  | 43.48*1
C7201000820260018 | A720100082026 | T1 5/8*1 3/8-ZL | 中小三通1 5/8*1 3/8-ZL | ZL | 192 | 197.76 | 219 | 143 | 201.9376 | 208.1831 | 209.224 | 04102-1 5/8*1 3/8-ZL | 直管 | TP2 | O50 | 44*1.2 | 5100 | 0 |  | 9031 |  | 0.03 | 0.02 | 0.1 | 0.1 | 44 | 0 | 0 | 43.98 | 44.03 | 1.2 | 1.16 | 1.2 | 1.0556 | 1.308 |  |  |  | 0.045 | 0.03 | #N/A | 44879 |  |  |  | 不退火 |  | 44*1.2
C7201000820270018 | A720100082027 | T2 1/8*5/8-ZL | 中小三通2 1/8*5/8-ZL | ZL | 243 | 250.29 | 263.2 | 146 | 240.2355 | 247.6655 | 248.9038 | 04102-2 1/8*5/8-ZL | 直管 | TP2 | H80 | 56.5*1.08 | 5000 | 0 |  | 9031 |  | 0.08 | 0.08 | 0.08 | 0.08 | 56.5 | 0 | 0 | 56.42 | 56.58 | 1.08 | 1.02 | 1.08 | 0.9282 | 1.1772 |  |  |  | 0.05 | 0.028 | #N/A | 44879 |  |  |  | 不退火 |  | 56.5*1.08
C7201000820280018 | A720100082028 | T2 1/8*7/8-ZL | 中小三通2 1/8*7/8-ZL | ZL | 270 | 278.1 | 287 | 163 | 268.0179 | 276.3071 | 277.6886 | 04102-2 1/8*7/8-ZL | 直管 | TP2 | H80 | 56.5*1.08 | 5000 | 0 |  | 9031 |  | 0.08 | 0.08 | 0.08 | 0.08 | 56.5 | 0 | 0 | 56.42 | 56.58 | 1.08 | 1.02 | 1.08 | 0.9282 | 1.1772 |  |  |  | 0.05 | 0.02 | #N/A | 44879 |  |  |  | 不退火 |  | 56.5*1.08
C7201000820290018 | A720100082029 | T2 1/8*1 1/8-ZL | 中小三通2 1/8*1 1/8-ZL | ZL | 280 | 288.4 | 300.9 | 168 | 276.1891 | 284.7311 | 286.1547 | 04102-2 1/8*1 1/8-ZL | 直管 | TP2 | H80 | 56.5*1.08 | 5000 | 0 |  | 9031 |  | 0.08 | 0.08 | 0.08 | 0.08 | 56.5 | 0 | 0 | 56.42 | 56.58 | 1.08 | 1.02 | 1.08 | 0.9282 | 1.1772 |  |  |  | 0.05 | 0.03 | #N/A | 44879 |  |  |  | 不退火 |  | 56.5*1.08
C7201000820300018 | A720100082030 | T2 1/8*1 3/8-ZL | 中小三通2 1/8*1 3/8-ZL | ZL | 292.5 | 301.275 | 324 | 180 | 295.8002 | 304.9487 | 306.4734 | 04102-2 1/8*1 3/8-ZL | 直管 | TP2 | H80 | 56.5*1.08 | 5000 | 0 |  | 9031 |  | 0.08 | 0.08 | 0.08 | 0.08 | 56.5 | 0 | 0 | 56.42 | 56.58 | 1.08 | 1.02 | 1.08 | 0.9282 | 1.1772 |  |  |  | 0.05 | 0.01 | #N/A | 44879 |  |  |  | 不退火 |  | 56.5*1.08
C7201000820310018 | A720100082031 | T2 1/8*1 5/8-ZL | 中小三通2 1/8*1 5/8-ZL | ZL | 308 | 317.24 | 370 | 179 | 318.1623 | 328.0023 | 329.6423 | 04102-2 1/8*1 5/8-ZL | 直管 | TP2 | H80 | 56.5*1.17 | 5000 | 0 |  | 9031 |  | 0.08 | 0.08 | 0.09 | 0.09 | 56.5 | 0 | 0 | 56.42 | 56.58 | 1.17 | 1.11 | 1.17 | 1.0101 | 1.2753 |  |  |  | 0.05 | 0.01 | #N/A | 44879 |  |  |  | 不退火 |  | 56.5*1.17
C7201000860120018 | A720100086012 | T7/8*5/8*7/8-ZL | 边小三通7/8*5/8*7/8-ZL | ZL | 66 | 67.98 | 73 | 118 | 67.37543 | 69.45921 | 69.8065 | 04104-7/8*5/8*7/8-ZL | 直管 | TP2 | H80 | 23.94*0.9 | 5000 | 0 |  | 9030 | 内孔22.14+0.03/-0.01（要求按EN1254通规通止规止） |  |  |  |  | 23.94 | 22.13 | 22.18 |  |  | 0.9 | 0.88 | 0.9 | 0.82 | 0.96 |  |  | 要求按EN1254通规通止规止 | 0.03 | 0.015 | #N/A | 44600 |  |  |  | 退火 | 500-510℃，32min | #N/A
C7201000100880018 | A720100010088 | A7/8*5/8-ZL-01 | 双承口大小头7/8*5/8-ZL-01 | ZL | 21.5 | 22.145 | 26 | 40 | 23.21338 | 23.93132 | 24.05098 | 02101-7/8*5/8-ZL-01 | 直管 | TP2 | H80 | 23.94*0.9 | 5000 | 0 |  | 9030 | 内孔22.14+0.03/-0.01（要求按EN1254通规通止规止） |  |  |  |  | 23.94 | 22.13 | 22.18 |  |  | 0.9 | 0.88 | 0.9 | 0.82 | 0.96 |  |  | 要求按EN1254通规通止规止 | 0.025 | 0.01 | #N/A | 44130 | （冲床） |  |  | 不退火 |  | #N/A
C7201000100890018 | A720100010089 | A7/8*5/8-ZL-02 | 双承口大小头7/8*5/8-ZL-02 | ZL | 18.2 | 18.746 | 23.4 | 35 | 20.56826 | 21.20439 | 21.31042 | 02101-7/8*5/8-ZL-02 | 直管 | TP2 | H80 | 24.15*0.9 | 5000 | 0 |  | 9030 | 内孔22.35+0.03/-0.01（要求按EN1254通规通止规止） |  |  |  |  | 24.15 | 22.34 | 22.39 |  |  | 0.9 | 0.88 | 0.9 | 0.82 | 0.96 |  |  | 要求按ASME B16.22-2013通规通止规止 | 0.025 | 0.01 | #N/A | 44130 | （旋压） |  |  | 不退火 |  | #N/A
C7201000100900018 | A720100010090 | A1 1/8*7/8-ZL | 双承口大小头1 1/8*7/8-ZL | ZL | 35 | 36.05 | 39.3 | 40 | 36.75788 | 37.89472 | 38.0842 | 02101-1 1/8*7/8-ZL | 直管 | TP2 | H80 | 30.95*1.1 | [9 empty] | 30.95 | 28.73 | 28.76 |  |  | 1.1 | 1.08 | 1.1 | 1.02 | 1.16 |  |  | 要求按ASME B16.22-2013通规通止规止 | 0.03 | 0.01 |  | 44879 | （旋压） |  |  | 不退火 |  | 30.95*1.1
C7201000100910018 | A720100010091 | A1 3/8*1 1/8-ZL | 双承口大小头1 3/8*1 1/8-ZL | ZL | 47 | 48.41 | 56.2 | 44 | 52.60069 | 54.22751 | 54.49865 | 02101-1 3/8*1 1/8-ZL | 直管 | TP2 | H80 | 37.46*1.18 | 5000 | 0 |  | 9030 | 内孔35.1+0.02/-0.02（要求按ASME B16.22-2013通规通止规止） |  |  |  |  | 37.46 | 35.08 | 35.12 | 0 | 0 | 1.18 | 1.16 | 1.18 | 1.0556 | 1.2862 |  |  | 要求按ASME B16.22-2013通规通止规止 | 0.03 | 0.01 | #N/A | 44879 | （旋压） |  |  | 不退火 |  | 37.46*1.18
C7201000100920018 | A720100010092 | A1 5/8*7/8-ZL | 双承口大小头1 5/8*7/8-ZL | ZL | 75 | 77.25 | 90.9 | 52 | 85.5927 | 88.2399 | 88.6811 | 02101-1 5/8*7/8-ZL | 直管 | TP2 | H80 | 44.24*1.38 | 5000 | 0 |  | 9030 | 内径41.48+0.01/-0.03（要求按ASME B16.22-2013通规通止规止） |  |  |  |  | 44.24 | 41.45 | 41.49 | 0 | 0 | 1.38 | 1.34 | 1.38 | 1.2194 | 1.5042 |  |  | 要求按ASME B16.22-2013通规通止规止 | 0.035 | 0.01 | #N/A | 44879 | （旋压） |  |  | 不退火 |  | 44.24*1.38
C7201000100930018 | A720100010093 | A1 5/8*1 1/8-ZL | 双承口大小头1 5/8*1 1/8-ZL | ZL | 73 | 75.19 | 87.6 | 50 | 82.36279 | 84.91009 | 85.33464 | 02101-1 5/8*1 1/8-ZL | 直管 | TP2 | H80 | 44.24*1.38 | 5000 | 0 |  | 9030 | 内径41.48+0.01/-0.03（要求按ASME B16.22-2013通规通止规止） |  |  |  |  | 44.24 | 41.45 | 41.49 | 0 | 0 | 1.38 | 1.34 | 1.38 | 1.2194 | 1.5042 |  |  | 要求按ASME B16.22-2013通规通止规止 | 0.035 | 0.01 | #N/A | 44879 | （旋压） |  |  | 不退火 |  | 44.24*1.38
C7201000100940018 | A720100010094 | A1 5/8*1 3/8-ZL | 双承口大小头1 5/8*1 3/8-ZL | ZL | 81 | 83.43 | 94.2 | 54 | 88.82262 | 91.56971 | 92.02756 | 02101-1 5/8*1 3/8-ZL | 直管 | TP2 | H80 | 44.24*1.38 | 5000 | 0 |  | 9030 | 内径41.48+0.01/-0.03（要求按ASME B16.22-2013通规通止规止） |  |  |  |  | 44.24 | 41.45 | 41.49 | 0 | 0 | 1.38 | 1.34 | 1.38 | 1.2194 | 1.5042 |  |  | 要求按ASME B16.22-2013通规通止规止 | 0.028 | 0.035 | #N/A | 44879 | （旋压） |  |  | 不退火 |  | 44.24*1.38
C7201000100950018 | A720100010095 | A2 1/8*1 5/8-ZL | 双承口大小头2 1/8*1 5/8-ZL | ZL | 140 | 144.2 | 169 | 62 | 154.5085 | 159.2871 | 160.0836 | 02101-2 1/8*1 5/8-ZL | 直管 | TP2 | H80 | 57.4*1.61 | 5040 | 0 |  | 9030 | 内孔54.18+0.02/-0.02（要求按ASME B16.22-2013通规通止规止） |  |  |  |  | 57.4 | 54.16 | 54.2 | 0 | 0 | 1.61 | 1.55 | 1.61 | 1.4105 | 1.7549 |  |  | 要求按ASME B16.22-2013通规通止规止 | 0.035 | 0.01 | #N/A | 44879 | （旋压） |  |  | 不退火 |  | 57.4*1.61
A720100090009 | A720100090009 | M5/8-ZL | 管帽5/8-ZL | ZL | 5.5 | 5.665 | 10.3 |  | 0.8389901 | 0.8649383 | 0.869263 | 08101-5/8-ZL | 铜带 | TP2 | O50 | 37*0.85 | 无 | 0 |  | 9031 | 厚度0.83-0.85，宽度37+0.5/-0.5 |  |  |  |  | / |  |  | / | / | / | / | / | / | / |  |  |  | 0.045 | 0.01 | #N/A |  |  |  |  | 不退火 |  | #N/A
A720100090010 | A720100090010 | M7/8-ZL | 管帽7/8-ZL | ZL | 12 | 12.36 | 16.5 |  | 1.419819 | 1.463731 | 1.47105 | 08101-7/8-ZL | 铜带 | TP2 | O50 | 53*1 | 无 | 0 |  | 9031 | 厚度+0/-0.02； 宽度+0.5/-0.5 |  |  |  |  | 53 | / | / | / | / | 1 | / | / | / | / |  |  |  | 0.045 | 0.01 | #N/A |  |  |  |  | 不退火 |  | #N/A
A720100090011 | A720100090011 | M1 1/8-ZL | 管帽1 1/8-ZL | ZL | 24 | 24.72 | 40 |  | 1.949248 | 2.009534 | 2.019581 | 08101-1 1/8-ZL | 铜带 | TP2 | O50 | 66*1.1 | 无 | 0 |  | 9031 | 厚度+0/-0.02； 宽度+0.5/-0.5 |  |  |  |  | 66 | / | / | / | / | 1.1 | / | / | / | / |  |  |  | 0.045 | 0.01 | #N/A |  |  |  |  | 不退火 |  | #N/A
A720100090012 | A720100090012 | M1 3/8-ZL | 管帽1 3/8-ZL | ZL | 35 | 36.05 | 67 |  | 2.339698 | 2.41206 | 2.42412 | 08101-1 3/8-ZL | 铜板 | TP2 | O50 | 79*1.1 | 无 | 0 |  | 9031 | 厚度+0/-0.02； 宽度+0.5/-0.5 |  |  |  |  | 79 | / | / | / | / | 1.1 | / | / | / | / |  |  |  | 0.045 | 0.01 | #N/A |  |  |  |  | 不退火 |  | #N/A
A720100090013 | A720100090013 | M1 5/8-ZL | 管帽1 5/8-ZL | ZL | 60 | 61.8 | 110.6 |  | 3.593483 | 3.704621 | 3.723144 | 08101-1 5/8-ZL | 铜板 | TP2 | O50 | 91*1.47 | 无 | 0 |  | 9031 | 厚度+0/-0.02； 宽度+0.5/-0.5 |  |  |  |  | 91 | / | / | / | / | 1.47 | / | / | / | / |  |  |  | 0.045 | 0.01 | #N/A |  |  |  |  | 不退火 |  | #N/A
A720100090014 | A720100090014 | M2 1/8-ZL | 管帽2 1/8-ZL | ZL | 92 | 94.76 | 132 |  | 3.858358 | 3.977689 | 3.997577 | 08101-2 1/8-ZL | 铜板 | TP2 | O50 | 110*1.3 | 无 | 0 |  | 9031 | 厚度+0/-0.02； 宽度+0.5/-0.5 |  |  |  |  | 110 | / | / | / | / | 1.3 | / | / | / | / |  |  |  | 0.045 | 0.01 | #N/A |  |  |  |  | 不退火 |  | #N/A
A720100090015 | A720100090015 | M2 5/8-ZL | 管帽2 5/8-ZL | ZL | 170 | 175.1 | 248 |  | 5.862487 | 6.043801 | 6.07402 | 08101-2 5/8-ZL | 铜板 | TP2 | O50 | 128*1.7 | 无 | 0 |  | 9031 | 厚度+0/-0.02； 宽度+0.5/-0.5 |  |  |  |  | 128 | / | / | / | / | 1.7 | / | / | / | / |  |  |  | 0.045 | 0.01 | #N/A |  | （外购） |  |  | 不退火 |  | #N/A
A720100090016 | A720100090016 | M3 1/8-ZL | 管帽3 1/8-ZL | ZL | 230 | 236.9 | 396 |  | 7.838766 | 8.081202 | 8.121608 | 08101-3 1/8-ZL | 铜板 | TP2 | O50 | 153*1.9 | 无 | 0 |  | 9031 | 厚度+0/-0.02； 宽度+0.5/-0.5 |  |  |  |  | 153 | / | / | / | / | 1.9 | / | / | / | / |  |  |  | 0.045 | 0.01 | #N/A |  | （外购） |  |  | 不退火 |  | #N/A
A720100090017 | A720100090017 | M4 1/8-ZL | 管帽4 1/8-ZL | ZL | 550 | 566.5 | 753 |  | 12.87776 | 13.27604 | 13.34242 | 08101-4 1/8-ZL | 铜板 | TP2 | O50 | 184*2.6 | 无 | 0 |  | 9031 | 厚度+0/-0.02； 宽度+0.5/-0.5 |  |  |  |  | 184 | / | / | / | / | 2.6 | / | / | / | / |  |  |  | 0.045 | 0.01 | #N/A |  | （外购） |  |  | 不退火 |  | #N/A
C7201000400080018 | A720100040008 |  | 90°变径弯头7/8*5/8-ZL | ZL | 34 | 35.02 | 42 | 62/86 | 36.12347 | 37.24069 | 37.42689 | 03101-7/8*5/8-ZL | 直管 | TP2 | H80 | 20.5*0.9 | 无 | 0 |  | 9030 | [5 empty] | 20.5 |  |  | 20.46 | 20.54 | 0.9 | 0.88 | 0.9 | 0.82 | 0.96 |  |  |  | 0.04 | 0.01 | #N/A | 44563 |  |  |  | 退火 | 380-400℃，32min | #N/A
C7201000400090018 | A720100040009 |  | 90°变径弯头1 1/8*5/8-ZL | ZL | 56.7 | 58.401 | 68 | 64/94 | 59.82899 | 61.67937 | 61.98776 | 03101-1 1/8*5/8-ZL | 直管 | TP2 | H80 | 26*1.1 | 无 | 0 |  | 9030 | [5 empty] | 26 |  |  | 25.96 | 26.04 | 1.1 | 1.06 | 1.1 | 1.01 | 1.15 |  |  |  | 0.04 | 0.01 | #N/A | 2020/5/16新增 |  |  |  | 退火 | 380-400℃，32min | #N/A
C7201000400100018 | A720100040010 |  | 90°变径弯头1 1/8*7/8-ZL | ZL | 59 | 60.77 | 75 | 64/94 | 64.63453 | 66.63353 | 66.9667 | 03101-1 1/8*7/8-ZL | 直管 | TP2 | H80 | 28*1.1 | 无 | 0 |  | 9030 | [5 empty] | 28 |  |  | 27.95 | 28 | 1.1 | 1.07 | 1.1 | 1.005 | 1.165 |  |  |  | 0.04 | 0.01 | #N/A | 44087 |  |  |  | 退火 | 380-400℃，32min | #N/A
C7201000400110018 | A720100040011 |  | 90°变径弯头1 3/8*1 1/8-ZL | ZL | 84 | 86.52 | 111.5 | 89/119 | 102.1778 | 105.338 | 105.8646 | 03101-1 3/8*1 1/8-ZL | 直管 | TP2 | H80 | 33.5*1.1 | 无 | 0 |  | 9030 | [5 empty] | 33.5 |  |  | 33.43 | 33.57 | 1.1 | 1.05 | 1.1 | 0.995 | 1.155 |  |  |  | 0.04 | 0.03 | #N/A | 44128 |  |  |  | 退火 | 380-400℃，32min | #N/A
C7201000400120018 | A720100040012 |  | 90°变径弯头1 3/8*7/8-ZL | ZL | 84 | 86.52 | 111.5 | 89/119 | 102.1778 | 105.338 | 105.8646 | 03101-1 3/8*7/8-ZL | 直管 | TP2 | H80 | 33.5*1.1 | 无 | 0 |  | 9030 | [5 empty] | 33.5 |  |  | 33.43 | 33.57 | 1.1 | 1.05 | 1.1 | 0.995 | 1.155 |  |  |  | 0.04 | 0.03 | #N/A | 44128 |  |  |  | 退火 | 380-400℃，32min | #N/A
C7200030800000018 | A720003080000 | T15-V | 正三通15-V | V | 89.5 | 92.185 | 127.68 | 189 | 125.13 | 129 | 129.645 | 04201-15-V | 直管 | TP2 | H80 | 17.5*1.5 | 5000 | 0 |  |  | 外径公差+0.05/-0.05；平均壁厚+0.01/-0.01；壁厚极差+0.07/-0.07； |  |  |  |  | 17.5 |  |  | 17.48 | 17.53 | 1.5 | 1.49 | 1.51 | 1.42 | 1.58 |  |  |  | 0.22 | 0.05 | #N/A |  |  |  |  | 退火 | 540-580℃，32min | #N/A
C7200030800030018 | A720003080003 | 卡压正三通18-V | 卡压正三通18-V | V | 107 | 110.21 | 154.2 | 184 | 144 | 148.4 | 149.2 | 04201-18-V | 直管 | TP2 | H80 | 20.5*1.5 | [9 empty] | 20.5 |  |  | 20.5 | 20.65 | 1.5 | 1.49 | 1.51 | 1.42 | 1.58 | [6 empty] | 45002
C7200030800010018 | A720003080001 | T22-V | 正三通22-V | V | 146.5 | 150.895 | 210.4 | 179 | 206.222 | 212.6 | 213.663 | 04201-22-V | 直管 | TP2 | H80 | 25*1.8 | 4950 | 0 |  |  | 外径公差+0.05/-0.05；平均壁厚+0.01/-0.01；壁厚极差+0.09/-0.09； |  |  |  |  | 25 |  |  | 24.95 | 25.05 | 1.8 | 1.79 | 1.81 | 1.71 | 1.89 |  |  |  | 0.22 | 0.05 | #N/A | 44922 |  |  |  | 退火 | 540-580℃，32min | #N/A
C7200000150710018 | A720000015071 | CA15*8-YG | 长插口承插口大小头15*8-YG | YG | 12.5 | 12.875 | 13.9 | 46 | 12.82785 | 13.22458 | 13.29071 | 02202-15*8-YG (CUB) | 直管 | TP2 | H80 | 14.98*0.7 | 5000 | 0 |  | 9030 | 14.98+0.02/-0.02 铜管外径尺寸要求，环规通规通止规止 |  |  |  |  | 14.98 |  |  | 14.96 | 15 | 0.7 | 0.68 | 0.7 | 0.64 | 0.74 |  |  | 要求按EN1254通规通止规止 | 0.024 | 0.01 | #N/A | 44103 | （冲床） |  |  | 不退火 |  | #N/A
C7200000150720018 | A720000015072 | CA15*10-YG | 长插口承插口大小头15*10-YG | YG | 12.5 | 12.875 | 13.9 | 46 | 12.82785 | 13.22458 | 13.29071 | 02202-15*10-YG (CUB) | 直管 | TP2 | H80 | 14.98*0.7 | 5000 | 0 |  | 9030 | 14.98+0.02/-0.02 铜管外径尺寸要求，环规通规通止规止 |  |  |  |  | 14.98 |  |  | 14.96 | 15 | 0.7 | 0.68 | 0.7 | 0.64 | 0.74 |  |  | 要求按EN1254通规通止规止 | 0.024 | 0.01 | #N/A | 44103 | （冲床） |  |  | 不退火 |  | #N/A
A720104096000 | A720104096000 |  | 铜环3/8-TH | TH | 4.9 | 5.047 | 5.6 | 8 | 5.152239 | 5.311587 | 5.338144 | 11101-3/8-TH | 直管 | TP2 | H80 | 16*1.44 | 5250 | 0 |  | 9030 | 平均壁厚+0.01/-0.01；极限壁厚+0.08/-0.08；外径公差：0/-0.08 |  |  |  |  | 16 |  |  | 15.92 | 16 | 1.44 | 1.43 | 1.45 | 1.36 | 1.52 |  |  | 矫直矫圆，外径按极差控制 | 0.03 | 0.01 |  | 44544 |  |  |  | 退火 | 560℃,32min | #N/A
A720104096001 | A720104096001 |  | 铜环1/2-TH | TH | 5.8 | 5.974 | 6.9 | 8 | 6.032226 | 6.21879 | 6.249884 | 11101-1/2-TH | 直管 | TP2 | H80 | 19.05*1.39 | 5250 | 0 |  | 9030 | 平均壁厚+0.01/-0.01；极限壁厚+0.07/-0.07；内径公差：+0.07/0；定长4.8-5米，两端口面平直无毛刺 |  |  |  |  | 19.05 |  |  | 19.03 | 19.13 | 1.39 | 1.38 | 1.4 | 1.34 | 1.44 |  |  | 定长4.8-5米，两端口面平直无毛刺，矫直矫圆，外径按极差控制 | 0.05 | 0.01 |  | 44544 |  |  |  | 退火 | 560℃,32min | #N/A
A720104096002 | A720104096002 |  | 铜环5/8-TH | TH | 6.6 | 6.798 | 7.4 | 8 | 6.878842 | 7.09159 | 7.127048 | 11101-5/8-TH | 直管 | TP2 | H80 | 22.23*1.34 | 5250 | 0 |  | 9030 | 平均壁厚+0.01/-0.01；极限壁厚+0.07/-0.07；外径公差：0/-0.08 |  |  |  |  | 22.23 |  |  | 22.15 | 22.23 | 1.34 | 1.33 | 1.35 | 1.27 | 1.41 |  |  | 矫直矫圆，外径按极差控制 | 0.03 | 0.01 |  | 44544 |  |  |  | 退火 | 560℃,32min | #N/A
A720104096003 | A720104096003 |  | 铜环3/4-TH | TH | 7.8 | 8.034 | 9.4 | 8 | 8.201232 | 8.454878 | 8.497153 | 11101-3/4-TH | 直管 | TP2 | H80 | 25.4*1.39 | 5250 | 0 |  | 9030 | 平均壁厚+0.01/-0.01；极限壁厚+0.07/-0.07；内径公差：+0.07/0；定长4.8-5米，两端口面平直无毛刺 |  |  |  |  | 25.4 |  |  | 25.38 | 25.46 | 1.39 | 1.38 | 1.4 | 1.33 | 1.45 |  |  | 定长4.8-5米，两端口面平直无毛刺，矫直矫圆，外径按极差控制 | 0.05 | 0.01 |  | 44544 |  |  |  | 退火 | 560℃,32min | #N/A
A720104096004 | A720104096004 |  | 铜环1-TH | TH | 9.7 | 9.991 | 11.1 | 9 | 10.08983 | 10.40189 | 10.4539 | 11101-1-TH | 直管 | TP2 | H80 | 31.75*1.21 | 5250 | 0 |  | 9030 | 平均壁厚+0.01/-0.01；极限壁厚+0.06/-0.06；内径公差：+0.07/0 |  |  |  |  | 31.75 |  |  | 31.75 | 31.82 | 1.21 | 1.2 | 1.22 | 1.15 | 1.27 |  |  | 矫直矫圆，外径按极差控制 | 0.03 | 0.01 |  | 44544 |  |  |  | 退火 | 560℃,32min | #N/A
A720104096005 | A720104096005 |  | 铜环1 1/4-TH | TH | 20.3 | 20.909 | 24.9 | 14 | 20.89874 | 21.54509 | 21.65282 | 11101-1 1/4-TH | 直管 | TP2 | H80 | 38.1*1.39 | 5250 | 0 |  | 9030 | 平均壁厚+0.01/-0.01；极限壁厚+0.07/-0.07；外径公差：0/-0.08 |  |  |  |  | 38.1 |  |  | 38.02 | 38.1 | 1.39 | 1.38 | 1.4 | 1.32 | 1.46 |  |  | 矫直矫圆，外径按极差控制 | 0.03 | 0.01 |  | 44544 |  |  |  | 退火 | 560℃,32min | #N/A
A720104096006 | A720104096006 |  | 铜环1 1/2-TH | TH | 33.9 | 34.917 | 40.4 | 16.5 | 34.24849 | 35.30772 | 35.48426 | 11101-1 1/2-TH | 直管 | TP2 | H80 | 45.09*1.65 | 5250 | 0 |  | 9030 | 平均壁厚+0.05/-0.05；极限壁厚+0.08/-0.08；外径公差：0/-0.08 |  |  |  |  | 45.09 |  |  | 45.01 | 45.09 | 1.65 | 1.6 | 1.7 | 1.57 | 1.73 |  |  | 矫直矫圆，外径按极差控制 | 0.03 | 0.01 |  | 44544 |  |  |  | 退火 | 560℃,32min | #N/A
C7201040960070018 | A720104096007 |  | 铜环2-TH | TH | 52.5 | 54.075 | 62.8 | 19 | 55.05577 | 56.75853 | 57.04232 | 11101-2-TH | 直管 | TP2 | H80 | 58.42*1.78 | 5250 | 0 |  | 9030 | 平均壁厚+0.08/-0.08；极限壁厚+0.1/-0.1；外径公差：0/-0.08 |  |  |  |  | 58.42 |  |  | 58.34 | 58.42 | 1.78 | 1.7 | 1.86 | 1.68 | 1.88 |  |  | 矫直矫圆，外径按极差控制 | 0.03 | 0.01 |  | 44544 |  |  |  | 退火 | 560℃,32min | #N/A
C7200020000000018 | A720002000000 |  | 卡压直通直接15-M(加长款） | M | 53.5 | 56.175 | 57.7 | 94 | 53.66131 | 55.32093 | 55.59754 | 01201-15-M | 直管 | TP2 | H80 | 17.8*1.25 | [9 empty] | 17.8 | 15.25 | 15.35 |  |  | 1.25 | 1.25 | 1.27 | 1.2 | 1.32 |  |  |  |  | 0.1 |  | 44974 | [5 empty] | #N/A
C7200020000060018 | A720002000006 | 卡压直通直接18-M | 卡压直通直接18-M（加长款） | M | 62 | 65.1 | 71.7 | 94 | 66.4 | 68.5 | 68.8 | 01201-18-M | 直管 | TP2 | H80 | 20.9*1.3 | [9 empty] | 20.9 | 18.3 | 18.35 |  |  | 1.3 | 1.28 | 1.32 | 1.26 | 1.36 | [6 empty] | 2023.5.6
C7200020000010018 | A720002000001 |  | 卡压直通直接22-M（加长款） | M | 81.4 | 85.47 | 86.5 | 96 | 81.08408 | 83.59184 | 84.0098 | 01201-22-M | 直管 | TP2 | H80 | 24.85*1.3 | [9 empty] | 24.85 | 22.3 | 22.37 |  |  | 1.3 | 1.29 | 1.31 | 1.23 | 1.37 |  |  |  | 0.05 | 0.1 |  | 45035 | [5 empty] | #N/A
C7200020000020018 | A720002000002 |  | 卡压直通直接28-M（加长款） | M | 117.9 | 123.795 | 127.2 | 106 | 118.7949 | 122.469 | 123.0813 | 01201-28-M | 直管 | TP2 | H80 | 31.05*1.37 | [9 empty] | 31.05 | 28.25 | 28.35 |  |  | 1.37 | 1.35 | 1.37 | 1.29 | 1.43 |  |  |  | 0.05 | 0.05 |  | 44974 | [5 empty] | #N/A
C7200020000030018 | A720002000003 |  | 卡压直通直接35-M（加长款） | M | 160 | 168 | 192.8 | 122 | 170.4149 | 175.6854 | 176.5638 | 01201-35-M | 直管 | TP2 | 1/2H | 38.15*1.38 | [9 empty] | 38.15 | 35.35 | 35.45 |  |  | 1.38 | 1.38 | 1.4 | 1.3 | 1.48 |  |  | 晶粒度0.02mm及以下，HV5硬度90±10 | 0.05 | 0.05 | [5 empty] | 不退火 |  | #N/A
C7200020000040018 | A720002000004 |  | 卡压直通直接42-M（加长款） | M | 247.2 | 259.56 | 272.6 | 140 | 253.5155 | 261.3562 | 262.663 | 01201-42-M | 直管 | TP2 | H80 | 45.4*1.5 | [9 empty] | 45.4 | 42.35 | 42.45 |  |  | 1.5 | 1.5 | 1.52 | 1.43 | 1.59 |  |  |  |  | 0.1 | [7 empty] | #N/A
C7200020000050018 | A720002000005 |  | 卡压直通直接54-M（加长款） | M | 350 | 367.5 | 393 | 165 | 367.0531 | 378.4052 | 380.2973 | 01201-54-M | 直管 | TP2 | H80 | 57.3*1.45 | [9 empty] | 57.3 | 54.35 | 54.45 |  |  | 1.45 | 1.45 | 1.47 | 1.37 | 1.54 |  |  |  | 0.05 | 0.1 |  | 44974 | [5 empty] | #N/A
C7200020060060018 | A720002006006 |  | 卡压打点直接12-M | M | 24 | 25.2 | 24.6 | 48 | 23.65418 | 24.38576 | 24.50768 | 01202-12-M | 直管 | TP2 | H80 | 14.9*1.3 | [9 empty] | 14.9 | 12.25 | 12.35 |  |  | 1.3 | 1.28 | 1.3 | 1.22 | 1.36 |  |  |  |  | 0.05 |  | 45007 | [5 empty] | #N/A
C7200020060000018 | A720002006000 |  | 卡压打点直接15-M | M | 31.2 | 32.76 | 35.1 | 56 | 32.19678 | 33.19256 | 33.35852 | 01202-15-M | 直管 | TP2 | H80 | 17.8*1.25 | [9 empty] | 17.8 | 15.25 | 15.35 |  |  | 1.25 | 1.25 | 1.27 | 1.2 | 1.32 |  |  |  | 0.05 | 0.1 |  | 44974 |  |  |  | 不退火 |  | #N/A
C7200020060070018 | A720002006007 |  | 卡压打点直接18-M | M | 36 | 37.8 | 46.6 | 56 | 39.65554 | 40.882 | 41.08641 | 01202-18-M | 直管 | TP2 | H80 | 20.9*1.3 | [9 empty] | 20.9 | 18.3 | 18.35 |  |  | 1.3 | 1.28 | 1.32 | 1.26 | 1.36 |  |  |  |  | 0.05 |  | 2023.1.4
C7200020060010018 | A720002006001 |  | 卡压打点直接22-M | M | 47.4 | 49.77 | 53.9 | 58.5 | 49.373 | 50.9 | 51.1545 | 01202-22-M | 直管 | TP2 | H80 | 24.85*1.3 | [9 empty] | 24.85 | 22.3 | 22.37 |  |  | 1.3 | 1.29 | 1.31 | 1.23 | 1.37 |  |  |  | 0.05 | 0.1 |  | 45035 |  |  |  | 不退火 |  | #N/A
C7200020060020018 | A720002006002 |  | 卡压打点直接28-M | M | 67.5 | 70.875 | 77.3 | 63 | 71.0549 | 73.25248 | 73.61874 | 01202-28-M | 直管 | TP2 | H80 | 31.05*1.37 | [9 empty] | 31.05 | 28.25 | 28.35 |  |  | 1.37 | 1.35 | 1.37 | 1.29 | 1.43 |  |  |  | 0.05 | 0.05 |  | 44974 |  |  |  | 不退火 |  | #N/A
C7200020060030018 | A720002006003 |  | 卡压打点直接35-M | M | 90 | 94.5 | 113.3 | 74 | 103.9115 | 107.1253 | 107.6609 | 01202-35-M | 直管 | TP2 | 1/2H | 38.15*1.38 | [9 empty] | 38.15 | 35.35 | 35.45 |  |  | 1.38 | 1.38 | 1.4 | 1.3 | 1.48 |  |  | 晶粒度0.02mm及以下，HV5硬度90±10 | 0.05 | 0.05 | [5 empty] | 不退火 |  | #N/A
C7200020060040018 | A720002006004 |  | 卡压打点直接42-M | M | 143.4 | 150.57 | 171.6 | 87 | 158.2224 | 163.1159 | 163.9315 | 01202-42-M | 直管 | TP2 | H80 | 45.4*1.5 | [9 empty] | 45.4 | 42.35 | 42.45 |  |  | 1.4 | 1.5 | 1.52 | 1.43 | 1.59 |  |  |  | 0.05 | 0.1 |  | 44922 |  |  |  | 不退火 |  | #N/A
C7200020060050018 | A720002006005 |  | 卡压打点直接54-M | M | 206.5 | 216.825 | 237.5 | 98 | 218.9052 | 225.6754 | 226.8038 | 01202-54-M | 直管 | TP2 | H80 | 57.3*1.45 | [9 empty] | 57.3 | 54.35 | 54.45 |  |  | 1.45 | 1.45 | 1.47 | 1.37 | 1.54 |  |  |  | 0.05 | 0.1 |  | 44974 |  |  |  | 不退火 |  | #N/A
C7200020030030018 | A720002003003 |  | 卡压滚槽直接66.7-M | M | 490 | 514.5 | 544.6 | 155 | 514.1 | 530 | 532.65 | 01203-66.7-M | 直管 | TP2 | H80 | 66.7*1.85 | [9 empty] | 66.7 |  |  | 66.6 | 66.8 | 1.85 | 1.81 | 1.89 | 1.73 | 1.97
C7200020060160018 | A720002006016 | 卡压打点直接22-MFB（试制） | 卡压打点直接22-MFB | MFB | 51.6 | 53.148 | 55.59 | 60 | 53.3 | 54.9 | 55.2 | 01202-22-MFB | 直管 | TP2 | H80 | 25.05*1.35 | [9 empty] | 25.05 |  |  |  |  | 1.35
C7200020100000018 | A720002010000 |  | 卡压双承口大小头22*15-M | M | 44.5 | 46.725 | 51.9 | 58 | 47.52298 | 48.99276 | 49.23772 | 02201-22*15-M | 直管 | TP2 | H80 | 24.85*1.25 | [9 empty] | 24.85 | 22.3 | 22.37 |  |  | 1.25 | 1.25 | 1.27 | 1.2 | 1.32 |  |  |  | 0.05 | 0.1 |  | 44974 |  |  |  | 不退火 |  | #N/A
C7200020100010018 | A720002010001 |  | 卡压双承口大小头28*22-M | M | 64.7 | 67.935 | 76.3 | 62 | 69.94467 | 72.10791 | 72.46845 | 02201-28*22-M | 直管 | TP2 | H80 | 31.05*1.37 | [9 empty] | 31.05 | 28.25 | 28.35 |  |  | 1.37 | 1.35 | 1.37 | 1.29 | 1.43 |  |  |  | 0.05 | 0.05 |  | 44974 |  |  |  | 不退火 |  | #N/A
C7200020100020018 | A720002010002 |  | 卡压双承口大小头35*28-M | M | 91 | 95.55 | 112.2 | 75 | 105.297 | 108.5536 | 109.0964 | 02201-35*28-M | 直管 | TP2 | 1/2H | 38.15*1.38 | [9 empty] | 38.15 | 35.35 | 35.45 |  |  | 1.38 | 1.38 | 1.4 | 1.3 | 1.48 |  |  | 晶粒度0.02mm及以下，HV5硬度90±10 | 0.05 | 0.05 | [5 empty] | 不退火 |  | #N/A
C7200020100030018 | A720002010003 |  | 卡压双承口大小头42*35-M | M | 135 | 141.75 | 156.7 | 78.5 | 142.9396 | 147.3604 | 148.0972 | 02201-42*35-M | 直管 | TP2 | 1/2H | 45.4*1.5 | [9 empty] | 45.4 | 42.35 | 42.45 |  |  | 1.5 | 1.5 | 1.52 | 1.43 | 1.59 |  |  | 晶粒度0.02mm以下，HV5硬度105±10 | 0.05 | 0.1 |  | 44887 |  |  |  | 不退火 |  | #N/A
C7200020100040018 | A720002010004 |  | 卡压双承口大小头54*42-M | M | 198 | 207.9 | 227.9 | 93 | 207.8493 | 214.2777 | 215.3491 | 02201-54*42-M | 直管 | TP2 | H80 | 57.3*1.45 | [9 empty] | 57.3 | 54.35 | 54.45 |  |  | 1.45 | 1.45 | 1.47 | 1.37 | 1.54 |  |  |  | 0.05 | 0.1 |  | 44974 |  |  |  | 不退火 |  | #N/A
C7200020150260018 | A720002015026 | 卡压承插口大小头15*12-M | 卡压承插口大小头15*12-M | M | 23.8 | 24.99 | 27 | 52 | 25.6 | 26.4 | 26.5 | 02202-15*12-M | 直管 | TP2 | H80 | 14.9*1.3 | [9 empty] | 14.9 | 12.25 | 12.35 |  |  | 1.3 | 1.28 | 1.3 | 1.22 | 1.36 | [6 empty] | 45009
C7200020150280018 | A720002015028 | 卡压承插口大小头18*12-M | 卡压承插口大小头18*12-M | M | 31 | 32.55 | 35.5 | 66 | 32.3 | 33.3 | 33.5 | 02202-18*12-M | 直管 | TP2 | H80 | 14.9*1.3 | [9 empty] | 14.9 | 12.25 | 12.35 |  |  | 1.3 | 1.28 | 1.3 | 1.22 | 1.36 | [6 empty] | 45052
C7200020150270018 | A720002015027 | 卡压承插口大小头18*15-M | 卡压承插口大小头18*15-M | M | 30.4 | 31.92 | 35.5 | 58 | 33.3 | 34.4 | 34.5 | 02202-18*15-M | 直管 | TP2 | H80 | 17.8*1.25 | [9 empty] | 17.8 | 15.25 | 15.35 |  |  | 1.25 | 1.25 | 1.27 | 1.2 | 1.32
C7200020150000018 | A720002015000 |  | 卡压承插口大小头22*15-M | M | 37.3 | 39.165 | 42.1 | 55 | 38.315 | 39.5 | 39.6975 | 02202-22*15-M | 直管 | TP2 | H80 | 21.97*1.2 | [9 empty] | 21.97 |  |  | 21.92 | 22 | 1.2 | 1.18 | 1.2 | 1.12 | 1.26 |  |  | 要求按EN1254-1：1998环规通规通止规止 | 0.05 | 0.1 |  | 45000 |  |  |  | 不退火 |  | #N/A
C7200020150010018 | A720002015001 |  | 卡压承插口大小头28*22-M | M | 53.9 | 56.595 | 60 | 61 | 56.54156 | 58.29027 | 58.58172 | 02202-28*22-M | 直管 | TP2 | H80 | 27.97*1.25 | [9 empty] | 27.97 |  |  | 27.92 | 28 | 1.25 | 1.23 | 1.25 | 1.17 | 1.31 |  |  |  | 0.05 | 0.05 |  | 44974 |  |  |  | 不退火 |  | #N/A
C7200020150020018 | A720002015002 |  | 卡压承插口大小头35*28-M | M | 79.4 | 83.37 | 93.9 | 68.5 | 86.10269 | 88.76566 | 89.20948 | 02202-35*28-M | 直管 | TP2 | H80 | 34.96*1.35 | [9 empty] | 34.96 |  |  | 34.91 | 35.04 | 1.35 | 1.33 | 1.35 | 1.28 | 1.4 |  |  |  | 0.05 | 0.05 | [5 empty] | 不退火 |  | #N/A
C7200020150030018 | A720002015003 |  | 卡压承插口大小头42*35-M | M | 109 | 114.45 | 128.6 | 78.5 | 119.0045 | 122.6851 | 123.2985 | 02202-42*35-M | 直管 | TP2 | 1/2H | 41.96*1.35 | [9 empty] | 41.96 |  |  | 41.91 | 42.04 | 1.35 | 1.33 | 1.35 | 1.28 | 1.4 |  |  | 晶粒度0.02mm以下，HV5硬度105±10 | 0.05 | 0.1 |  | 44974 |  |  |  | 不退火 |  | #N/A
C7200020150040018 | A720002015004 |  | 卡压承插口大小头54*42-M | M | 167.7 | 176.085 | 197.3 | 88.5 | 179.8192 | 185.3806 | 186.3075 | 02202-54*42-M | 直管 | TP2 | H80 | 53.96*1.4 | [9 empty] | 53.96 |  |  | 53.91 | 54.04 | 1.4 | 1.38 | 1.4 | 1.3 | 1.48 |  |  |  | 0.05 | 0.1 |  | 44974 |  |  |  | 不退火 |  | #N/A
C7200020100050018 | A720002010005 |  | 卡压双承口大小头22*18-M | M | 48.1 | 50.505 | 51.3 | 60 | 49.13393 | 50.65353 | 50.9068 | 02201-22*18-M | 直管 | TP2 | H80 | 24.85*1.25 | [9 empty] | 24.85 | 22.3 | 22.37 |  |  | 1.25 | 1.25 | 1.27 | 1.2 | 1.32 |  |  |  | 0.05 | 0.05 |  | 45008
C7200020100060018 | A720002010006 |  | 卡压双承口大小头28*15-M | M | 62 | 65.1 | 77.3 | 65.5 | 73.83049 | 76.1139 | 76.3 | 02201-28*15-M | 直管 | TP2 | H80 | 31.05*1.37 | [9 empty] | 31.05 | 28.25 | 28.35 |  |  | 1.37 | 1.35 | 1.37 | 1.29 | 1.43 |  |  |  | 0.05 | 0.05 |  | 45008
C7200020100080018 | A720002010008 | 卡压双承口大小头35*15-M | 卡压双承口大小头35*15-M | M | 85 | 89.25 | 115.3 | 95 | 108.1 | 110.7 | 112 | 02201-35*15-M | 直管 | TP2 | 1/2H | 27.97*1.55 | [9 empty] | 27.97 |  |  | 27.92 | 28 | 1.55 | 1.53 | 1.57 | 1.45 | 1.65 |  |  | 晶粒度0.02mm以下，HV5硬度105±10 |  | 0.05
C7200020100070018 | A720002010007 |  | 卡压双承口大小头35*22-M | M | 89 | 93.45 | 109.9 | 73 | 102.526 | 105.6969 | 106.2254 | 02201-35*22-M | 直管 | TP2 | 1/2H | 38.15*1.38 | [9 empty] | 38.15 | 35.35 | 35.45 |  |  | 1.38 | 1.38 | 1.4 | 1.3 | 1.48 |  |  | 晶粒度0.02mm及以下，HV5硬度90±10 | 0.05 | 0.05 | [5 empty] | 不退火
C7200020150050018 | A720002015005 |  | 卡压承插口大小头22*18-M | M | 39.2 | 41.16 | 46.7 | 60 | 41.51234 | 42.79622 | 44.7 | 02202-22*18-M | 直管 | TP2 | H80 | 21.97*1.2 | [9 empty] | 21.97 |  |  | 21.92 | 22 | 1.2 | 1.18 | 1.2 | 1.12 | 1.26 |  |  |  |  | 0.05 |  | 45089
C7200020150060018 | A720002015006 |  | 卡压承插口大小头28*15-M | M | 54.1 | 56.805 | 61 | 60.5 | 56.08558 | 57.82018 | 58.10928 | 02202-28*15-M | 直管 | TP2 | 1/2H | 27.97*1.25 | [9 empty] | 27.97 |  |  | 27.92 | 28 | 1.25 | 1.23 | 1.25 | 1.17 | 1.31 |  |  | 要求按EN1254-1：1998环规通规通止规止，晶粒度及0.02mm以下，HV5硬度105±10 | 0.05 | 0.05 |  | 44974
C7200020150070018 | A720002015007 |  | 卡压承插口大小头35*22-M | M | 80.8 | 84.84 | 87.5 | 64.5 | 81.14714 | 83.65684 | 84.07513 | 02202-35*22-M | 直管 | TP2 | H80 | 34.96*1.35 | [9 empty] | 34.96 |  |  | 34.91 | 35.04 | 1.35 | 1.33 | 1.35 | 1.28 | 1.4 |  |  |  | 0.05 | 0.05 |  | 45007
C7200020150080018 | A720002015008 |  | 卡压承插口大小头42*22-M | M | 118.8 | 124.74 | 134.8 | 80 | 125.0506 | 128.9182 | 129.5627 | 02202-42*22-M | 直管 | TP2 | H80 | 34.96*1.7 | [9 empty] | 34.96 |  |  | 34.91 | 35.04 | 1.7 | 1.68 | 1.72 | 1.6 | 1.8 |  |  |  | 0.05 | 0.1 |  | 44974
C7200020150090018 | A720002015009 |  | 卡压承插口大小头42*28-M | M | 112.5 | 118.125 | 124.9 | 73 | 114.7327 | 118.2812 | 118.8726 | 02202-42*28-M | 直管 | TP2 | H80 | 41.96*1.4 | [9 empty] | 41.96 |  |  | 41.91 | 42.04 | 1.4 | 1.38 | 1.4 | 1.3 | 1.48 |  |  |  | 0.05 | 0.1 |  | 44974
C7200020150100018 | A720002015010 |  | 卡压承插口大小头54*35-M | M | 170 | 178.5 | 188.6 | 89 | 174.6 | 180 | 180.9 | 02202-54*35-M | 直管 | TP2 | 1/2H | 53.96*1.35 | [9 empty] | 53.96 |  |  | 53.91 | 54.04 | 1.35 | 1.33 | 1.35 | 1.28 | 1.4 |  |  | 原料晶粒度0.02mm以下，HV5硬度105±10 |  | 0.1 |  | 45011
C7200020300180018 | A720002030018 | 卡压90°大弯双承口弯头12-M | 卡压90°大弯双承口弯头12-M | M | 31.2 | 32.76 | 34.9 | 79 | 33.6 | 34.6 | 34.8 | 03295-12-M | 直管 | TP2 | H80 | 12.7*1.3 | [9 empty] | 12.7 |  |  | 12.6 | 12.8 | 1.3 | 1.3 | 1.32 | 1.26 | 1.36
C7200020300000018 | A720002030000 |  | 卡压90°大弯双承口弯头15-M | M | 43 | 45.15 | 47.3 | 89 | 43.76592 | 45.1195 | 45.3451 | 03295-15-M | 直管 | TP2 | H80 | 15*1.3 | [9 empty] | 15 |  |  | 15 | 15.1 | 1.3 | 1.3 | 1.32 | 1.24 | 1.39 |  |  |  | 0.05 | 0.1 |  | 44974 |  |  |  | 退火 | 500-510℃，32min | #N/A
C7200020300170018 | A720002030017 | 90°大弯卡压双承口弯头18-M | 卡压90°大弯双承口弯头18-M | M | 56 | 58.8 | 63.7 | 98 | 58.7 | 60.5 | 60.8 | 03295-18-M | 直管 | TP2 | H80 | 18*1.3 | [9 empty] | 18 |  |  | 18 | 18.1 | 1.3 | 1.3 | 1.32 | 1.26 | 1.36 | [6 empty] | 2023.5.8
C7200020300010018 | A720002030001 |  | 卡压90°大弯双承口弯头22-M | M | 78.7 | 82.635 | 92.4 | 115 | 85.23173 | 87.86776 | 88.3071 | 03295-22-M | 直管 | TP2 | H80 | 22*1.3 | [9 empty] | 22 |  |  | 22 | 22.1 | 1.3 | 1.3 | 1.32 | 1.24 | 1.39 |  |  |  | 0.05 | 0.1 |  | 44974 |  |  |  | 退火 | 500-510℃，32min | #N/A
C7200020300020018 | A720002030002 |  | 卡压90°大弯双承口弯头28-M | M | 111.5 | 117.075 | 127.4 | 123 | 124.3765 | 128.2232 | 128.8643 | 03295-28-M | 直管 | TP2 | H80 | 28*1.38 | [9 empty] | 28 |  |  | 28 | 28.1 | 1.38 | 1.38 | 1.4 | 1.3 | 1.48 |  |  |  | 0.05 | 0.05 |  | 44974 |  |  |  | 退火 | 500-510℃，32min | #N/A
C7200020300030018 | A720002030003 |  | 卡压90°大弯双承口弯头35-M | M | 161.5 | 169.575 | 190.7 | 146 | 186.2189 | 191.9782 | 192.9381 | 03295-35-M | 直管 | TP2 | 1/2H | 35*1.38 | [9 empty] | 35 |  |  | 34.9 | 35.1 | 1.38 | 1.38 | 1.4 | 1.3 | 1.48 |  |  | 晶粒度0.02mm以下，HV5硬度105±10 | 0.05 | 0.05 |  | 44974 |  |  |  | 退火 | 500-510℃，32min | #N/A
C7200020300040018 | A720002030004 |  | 卡压90°大弯双承口弯头42-M | M | 251 | 263.55 | 308 | 169 | 281.9842 | 290.7054 | 292.1589 | 03295-42-M | 直管 | TP2 | H80 | 42*1.5 | [9 empty] | 42 |  |  | 41.9 | 42.1 | 1.5 | 1.5 | 1.52 | 1.43 | 1.59 |  |  |  | 0.05 | 0.1 |  | 44872 |  |  |  | 退火 | 500-510℃，32min | #N/A
C7200020300050018 | A720002030005 |  | 卡压90°大弯双承口弯头54-M | M | 398 | 417.9 | 461.8 | 201 | 434.3417 | 447.775 | 450.0138 | 03295-54-M | 直管 | TP2 | H80 | 54*1.5 | [9 empty] | 54 |  |  | 53.9 | 54.1 | 1.5 | 1.5 | 1.52 | 1.41 | 1.61 |  |  |  | 0.05 | 0.1 |  | 44974 |  |  |  | 退火 | 500-510℃，32min | #N/A
C7200020316000018 | A720002031600 |  | 卡压90°大弯承插口弯头15-M | M | 42 | 44.1 | 45.8 | 87 | 42.79334 | 44.11685 | 44.33743 | 03296-15-M | 直管 | TP2 | H80 | 15*1.3 | [9 empty] | 15 |  |  | 15 | 15.1 | 1.3 | 1.3 | 1.32 | 1.24 | 1.39 |  |  |  | 0.05 | 0.1 |  | 44974 |  |  |  | 退火 | 500-510℃，32min | #N/A
C7200020316140018 | A720002031614 |  | 卡压90°大弯承插口弯头18-M | M | 53.5 | 56.175 | 61.1 | 94 | 56.26 | 58 | 58.29 | 03296-18-M | 直管 | TP2 | H80 | 18*1.3 | [9 empty] | 18 | / | / | 18 | 18.1 | 1.3 | 1.3 | 1.32 | 1.26 | 1.36
C7200020316010018 | A720002031601 |  | 卡压90°大弯承插口弯头22-M | M | 79 | 82.95 | 88 | 111 | 82.2927 | 84.83784 | 85.26203 | 03296-22-M | 直管 | TP2 | H80 | 22*1.3 | [9 empty] | 22 |  |  | 22 | 22.1 | 1.3 | 1.3 | 1.32 | 1.24 | 1.39 |  |  |  | 0.05 | 0.1 |  | 44974 |  |  |  | 退火 | 500-510℃，32min | #N/A
C7200020316020018 | A720002031602 |  | 卡压90°大弯承插口弯头28-M | M | 116.5 | 122.325 | 136.1 | 125 | 126.3826 | 130.2913 | 130.9428 | 03296-28-M | 直管 | TP2 | H80 | 28*1.38 | [9 empty] | 28 |  |  | 28 | 28.1 | 1.38 | 1.38 | 1.4 | 1.3 | 1.48 |  |  |  | 0.05 | 0.05 |  | 44974 |  |  |  | 退火 | 500-510℃，32min | #N/A
C7200020316030018 | A720002031603 |  | 卡压90°大弯承插口弯头35-M | M | 170 | 178.5 | 204.1 | 148 | 188.7525 | 194.5902 | 195.5631 | 03296-35-M | 直管 | TP2 | 1/2H | 35*1.38 | [9 empty] | 35 |  |  | 34.9 | 35.1 | 1.38 | 1.38 | 1.4 | 1.3 | 1.48 |  |  | 晶粒度0.02mm以下，HV5硬度105±10 | 0.05 | 0.05 |  | 44974 |  |  |  | 退火 | 500-510℃，32min | #N/A
C7200020316040018 | A720002031604 |  | 卡压90°大弯承插口弯头42-M | M | 268 | 281.4 | 316.7 | 174.5 | 291.1072 | 300.1106 | 301.6111 | 03296-42-M | 直管 | TP2 | H80 | 42*1.5 | [9 empty] | 42 |  |  | 41.9 | 42.1 | 1.5 | 1.5 | 1.52 | 1.43 | 1.59 |  |  |  | 0.05 | 0.1 | [5 empty] | 退火 | 500-510℃，32min | #N/A
C7200020316050018 | A720002031605 |  | 卡压90°大弯承插口弯头54-M | M | 408.5 | 428.925 | 461.8 | 201 | 434.3417 | 447.775 | 450.0138 | 03296-54-M | 直管 | TP2 | H80 | 54*1.5 | [9 empty] | 54 |  |  | 53.9 | 54.1 | 1.5 | 1.5 | 1.52 | 1.41 | 1.61 |  |  |  | 0.05 | 0.1 |  | 44974 |  |  |  | 退火 | 500-510℃，32min | #N/A
C7200020316150018 | A720002031615 |  | 卡压90°大弯承插口弯头12-MFB | MFB | 29.5 | 30.385 | 32.6 | 80 | 30.8 | 31.7 | 31.9 | 03296-12-MFB | 直管 | TP2 | H80 | 12*1.3 | [9 empty] | 12 |  |  | 11.9 | 12.1 | 1.3 | 1.3 | 1.32 | 1.26 | 1.36
C7200020316160018 | A720002031616 |  | 卡压90°大弯承插口弯头12-MFB-01 | MFB | 29.5 | 30.385 | 33.2 | 80 | 30.8 | 31.7 | 31.9 | 03296-12-MFB-01 | 直管 | TP2 | H80 | 12*1.3 | [9 empty] | 12 |  |  | 11.9 | 12.1 | 1.3 | 1.3 | 1.32 | 1.26 | 1.36
C7200020248000018 | A720002024800 |  | 卡压45°双承口弯头15-M | M | 38 | 39.9 | 44 | 82.5 | 40.60505 | 41.86087 | 42.07018 | 03241-15-M | 直管 | TP2 | H80 | 15*1.3 | [9 empty] | 15 |  |  | 15 | 15.1 | 1.3 | 1.3 | 1.32 | 1.24 | 1.39 |  |  |  | 0.05 | 0.1 |  | 44974 |  |  |  | 退火 | 500-510℃，32min | #N/A
C7200020248140018 | A720002024814 | M型卡压45°双承口弯头18-M | 45°卡压双承口弯头18-M | M | 48 | 50.4 | 55.5 | 85 | 51 | 52.6 | 52.8 | 03241-18-M | 直管 | TP2 | H80 | 18*1.3 | [9 empty] | 18 |  |  | 18 | 18.1 | 1.3 | 1.3 | 1.32 | 1.26 | 1.36 | [6 empty] | 2023.5.8 |  |  |  |  | 500°c-510°c 、32min
C7200020248010018 | A720002024801 |  | 卡压45°双承口弯头22-M | M | 61.5 | 64.575 | 92.8 | 91 | 67.59758 | 69.68823 | 70.03667 | 03241-22-M | 直管 | TP2 | H80 | 22*1.3 | [9 empty] | 22 |  |  | 22 | 22.1 | 1.3 | 1.3 | 1.32 | 1.24 | 1.39 |  |  |  | 0.05 | 0.1 |  | 44974 |  |  |  | 退火 | 500-510℃，32min | #N/A
C7200020248020018 | A720002024802 |  | 卡压45°双承口弯头28-M | M | 86.5 | 90.825 | 100.7 | 97 | 98.29758 | 101.3377 | 101.8444 | 03241-28-M | 直管 | TP2 | H80 | 28*1.38 | [9 empty] | 28 |  |  | 28 | 28.1 | 1.38 | 1.38 | 1.4 | 1.3 | 1.48 |  |  |  | 0.05 | 0.05 |  | 44974 |  |  |  | 退火 | 500-510℃，32min | #N/A
C7200020248030018 | A720002024803 |  | 卡压45°双承口弯头35-M | M | 125 | 131.25 | 153.7 | 110 | 140.6143 | 144.9632 | 145.688 | 03241-35-M | 直管 | TP2 | 1/2H | 35*1.38 | [9 empty] | 35 |  |  | 34.9 | 35.1 | 1.38 | 1.38 | 1.4 | 1.3 | 1.48 |  |  | 晶粒度0.02mm以下，HV5硬度105±10 | 0.05 | 0.05 |  | 44974 |  |  |  | 退火 | 500-510℃，32min | #N/A
C7200020248040018 | A720002024804 |  | 卡压45°双承口弯头42-M | M | 187.5 | 196.875 | 218.4 | 119 | 199.0477 | 205.2038 | 206.2298 | 03241-42-M | 直管 | TP2 | H80 | 42*1.5 | [9 empty] | 42 |  |  | 41.9 | 42.1 | 1.5 | 1.5 | 1.52 | 1.43 | 1.59 |  |  |  | 0.05 | 0.1 | [5 empty] | 退火 | 500-510℃，32min | #N/A
C7200020248050018 | A720002024805 |  | 卡压45°双承口弯头54-M | M | 277 | 290.85 | 332.5 | 141 | 305.3293 | 314.7725 | 316.3464 | 03241-54-M | 直管 | TP2 | H80 | 54*1.5 | [9 empty] | 54 |  |  | 53.9 | 54.1 | 1.5 | 1.5 | 1.52 | 1.41 | 1.61 |  |  |  | 0.05 | 0.1 |  | 44974 |  |  |  | 退火 | 500-510℃，32min | #N/A
C7200020264000018 | A720002026400 |  | 卡压45°承插口弯头15-M | M | 36 | 37.8 | 40.7 | 77 | 37.93046 | 39.10357 | 39.29909 | 03242-15-M | 直管 | TP2 | H80 | 15*1.3 | [9 empty] | 15 |  |  | 15 | 15.1 | 1.3 | 1.3 | 1.32 | 1.24 | 1.39 |  |  |  | 0.05 | 0.1 |  | 44974 |  |  |  | 退火 | 500-510℃，32min | #N/A
C7200020264010018 | A720002026401 |  | 卡压45°承插口弯头22-M | M | 64 | 67.2 | 73.3 | 91 | 67.59758 | 69.68823 | 70.03667 | 03242-22-M | 直管 | TP2 | H80 | 22*1.3 | [9 empty] | 22 |  |  | 22 | 22.1 | 1.3 | 1.3 | 1.32 | 1.24 | 1.39 |  |  |  | 0.05 | 0.1 |  | 44974 |  |  |  | 退火 | 500-510℃，32min | #N/A
C7200020264020018 | A720002026402 |  | 卡压45°承插口弯头28-M | M | 90 | 94.5 | 108.9 | 99 | 100.3037 | 103.4058 | 103.9229 | 03242-28-M | 直管 | TP2 | H80 | 28*1.38 | [9 empty] | 28 |  |  | 28 | 28.1 | 1.38 | 1.38 | 1.4 | 1.3 | 1.48 |  |  |  | 0.05 | 0.05 |  | 44974 |  |  |  | 退火 | 500-510℃，32min | #N/A
C7200020264030018 | A720002026403 |  | 卡压45°承插口弯头35-M | M | 131 | 137.55 | 153.7 | 110 | 140.6143 | 144.9632 | 145.688 | 03242-35-M | 直管 | TP2 | 1/2H | 35*1.38 | [9 empty] | 35 |  |  | 34.9 | 35.1 | 1.38 | 1.38 | 1.4 | 1.3 | 1.48 |  |  | 晶粒度0.02mm以下，HV5硬度105±10 | 0.05 | 0.05 |  | 44974 |  |  |  | 退火 | 500-510℃，32min | #N/A
C7200020264040018 | A720002026404 |  | 卡压45°承插口弯头42-M | M | 192 | 201.6 | 218.3 | 119 | 199.0477 | 205.2038 | 206.2298 | 03242-42-M | 直管 | TP2 | H80 | 42*1.5 | [9 empty] | 42 |  |  | 41.9 | 42.1 | 1.5 | 1.5 | 1.52 | 1.43 | 1.59 |  |  |  | 0.05 | 0.1 | [5 empty] | 退火 | 500-510℃，32min | #N/A
C7200020264050018 | A720002026405 |  | 卡压45°承插口弯头54-M | M | 288.5 | 302.925 | 332.5 | 141 | 305.3293 | 314.7725 | 316.3464 | 03242-54-M | 直管 | TP2 | H80 | 54*1.5 | [9 empty] | 54 |  |  | 53.9 | 54.1 | 1.5 | 1.5 | 1.52 | 1.41 | 1.61 |  |  |  | 0.05 | 0.1 |  | 44974 |  |  |  | 退火 | 500-510℃，32min | #N/A
C7200030800020018 | A720003080002 | 卡压正三通28-V | 卡压正三通28-V | V | 216.3 | 222.789 | 357 | 230 | 337.8 | 348.2 | 349.9 | 04201-28-V | 直管 | TP2 | H80 | 31.4*1.8 | [9 empty] | 31.4 |  |  | 31.2 | 31.5 | 1.8 | 1.8 | 1.82 | 1.72 | 1.88 | 31.2 | 31.6 |  |  | 0.15
C7200020800000018 | A720002080000 |  | 卡压正三通15-M | M | 77.5 | 81.375 | 127 | 190 | 118.34 | 122 | 122.61 | 04201-15-M | 直管 | TP2 | 1/2H | 17.5*1.4 | [9 empty] | 17.5 |  |  | 17.48 | 17.53 | 1.4 | 1.39 | 1.41 | 1.3 | 1.5 |  |  | 晶粒度0.02mm及以下，HV5硬度90±10 |  | 0.15 |  | 45000 |  |  |  | 退火 | 580℃，32min | #N/A
C7200020800180018 | A720002080018 |  | 正三通18-M | M | 102 | 107.1 | 154.3 | 184 | 144 | 148.4 | 149.2 | 04201-18-M | 直管 | TP2 | H80 | 20.5*1.5 | [9 empty] | 20.5 | / | / | 20.5 | 20.65 | 1.5 | 1.49 | 1.51 | 1.42 | 1.58
C7200020800010018 | A720002080001 |  | 卡压正三通22-M | M | 126 | 132.3 | 197.2 | 197 | 189.3533 | 195.2096 | 196.1857 | 04201-22-M | 直管 | TP2 | H80 | 24.85*1.5 | [9 empty] | 24.85 |  |  | 24.85 | 24.95 | 1.5 | 1.49 | 1.51 | 1.42 | 1.58 |  |  |  |  | 0.15 |  | 44751 |  |  |  | 退火 | 580℃，32min | #N/A
C7200020800020018 | A720002080002 |  | 卡压正三通28-M | M | 176.4 | 185.22 | 310.4 | 220 | 272.182 | 280.6 | 282.003 | 04201-28-M | 直管 | TP2 | H80 | 31.05*1.65 | [9 empty] | 31.05 |  |  | 31.05 | 31.15 | 1.65 | 1.64 | 1.66 | 1.57 | 1.73 |  |  |  |  | 0.15 | [5 empty] | 退火 | 580℃，32min | #N/A
C7200020800030018 | A720002080003 | 卡压正三通35-M | 卡压正三通35-M | M | 245 | 257.25 | 424 | 235 | 389.6723 | 401.724 | 403.7326 | 04201-35-M | 直管 | TP2 | 1/2H | 38.3*1.65 | [9 empty] | 38.3 |  |  | 38.25 | 38.4 | 1.65 | 1.64 | 1.66 | 1.57 | 1.73 |  |  | 晶粒度0.02mm及以下，HV5硬度90±10 |  | 0.15 | [5 empty] | 退火 | 380-400°C | #N/A
C7200020800040018 | A720002080004 |  | 卡压正三通42-M | M | 375 | 393.75 | 597 | 268 | 561.0534 | 578.4056 | 581.2976 | 04201-42-M | 直管 | TP2 | H80 | 45.4*1.75 | [9 empty] | 45.4 |  |  | 45.4 | 45.5 | 1.75 | 1.73 | 1.77 | 1.66 | 1.84 |  |  |  |  | 0.15 | [5 empty] | 退火 | 580℃，32min | #N/A
C7200020800050018 | A720002080005 |  | 卡压正三通54-M | M | 618 | 648.9 | 782 | 280 | 725.2031 | 747.6321 | 751.3702 | 04201-54-M | 直管 | TP2 | 1/2H | 57.3*1.7 | [9 empty] | 57.3 |  |  | 57.25 | 57.4 | 1.7 | 1.68 | 1.72 | 1.61 | 1.79 |  |  | 晶粒度0.02mm及以下，HV5硬度90±10 |  | 0.15 | [5 empty] | 退火 | 580℃，32min | #N/A
C7200020800100018 | A720002080010 | 卡压正三通15-MFB | 卡压正三通15-MFB | MFB | 77.5 | 79.825 | 127 | 190 | 118.34 | 122 | 122.61 | 04201-15-MFB | 直管 | TP2 | 1/2H | 17.5*1.4 | [9 empty] | 17.5 |  |  | 17.48 | 17.53 | 1.4 | 1.39 | 1.41 | 1.3 | 1.5 |  |  | 晶粒度0.02mm及以下，HV5硬度90±10 |  |  |  | 45000
C7200020800110018 | A720002080011 | 卡压正三通22-MFB | 卡压正三通22-MFB | MFB | 126 | 129.78 | 205.4 | 197 | 190.3 | 196.2 | 196.2 | 04201-22-MFB | 直管 | TP2 | H80 | 24.85*1.5 | [9 empty] | 24.85 | / | / | 24.85 | 24.95 | 1.5 | 1.49 | 1.51 | 1.42 | 1.58 | [6 empty] | 45023
C7200020800120018 | A720002080012 | 正三通28-MFB | 正三通28-MFB | MFB | 176.4 | 181.692 | 310.3 | 220 | 291.4 | 300.4 | 301.9 | 04201-28-MFB | 直管 | TP2 | H80 | 31.05*1.65 | [9 empty] | 31.05 |  |  | 31.05 | 31.15 | 1.65 | 1.64 | 1.66 | 1.57 | 1.73
C7200020820000018 | A720002082000 |  | 卡压中小三通22*15-M | M | 96.2 | 101.01 | 171 | 175 | 157.7659 | 162.6453 | 163.4585 | 04202-22*15-M | 直管 | TP2 | H80 | 24.85*1.4 | [9 empty] | 24.85 |  |  | 24.85 | 24.95 | 1.4 | 1.39 | 1.41 | 1.32 | 1.48 |  |  |  |  | 0.15
C7200020820040018 | A720002082004 | 卡压中小三通28*15-M | 卡压中小三通28*15-M | M | 130 | 136.5 | 254 | 208 | 236.9 | 244.2 | 245.4 | 04202-28*15-M | 直管 | TP2 | H80 | 31.05*1.4 | [9 empty] | 31.05 |  |  | 31.05 | 31.15 | 1.4 | 1.39 | 1.41 | 1.32 | 1.48 |  |  |  |  | 0.15
C7200020820010018 | A720002082001 |  | 卡压中小三通28*22-M | M | 169 | 177.45 | 243.5 | 200 | 227.8129 | 234.8587 | 236.033 | 04202-28*22-M | 直管 | TP2 | H80 | 31.05*1.4 | [9 empty] | 31.05 |  |  | 31.05 | 31.15 | 1.4 | 1.39 | 1.41 | 1.32 | 1.48 |  |  |  |  | 0.15
C7200020820050018 | A720002082005 | 卡压中小三通35*15-M | 卡压中小三通35*15-M | M | 158 | 165.9 | 290 | 190 | 269.4123 | 277.7446 | 279.1333 | 04202-35*15-M | 直管 | TP2 | H80 | 38.3*1.4 | [9 empty] | 38.3 |  |  | 38.25 | 38.4 | 1.4 | 1.39 | 1.41 | 1.32 | 1.48 |  |  |  |  | 0.15
C7200020820060018 | A720002082006 | 卡压中小三通35*22-M | 卡压中小三通35*22-M | M | 180 | 189 | 290 | 190 | 269.4 | 277.7 | 279.1 | 04202-35*22-M | 直管 | TP2 | 1/2H | 38.3*1.4 | [9 empty] | 38.3 |  |  | 38.25 | 38.4 | 1.4 | 1.39 | 1.41 | 1.32 | 1.48 |  |  |  |  | 0.15
C7200020820070018 | A720002082007 | 卡压中小三通35*28-M | 卡压中小三通35*28-M | M | 240 | 252 | 370 | 207 | 343.4 | 354.1 | 355.8 | 04202-35*28-M | 直管 | TP2 | H80 | 38.3*1.65 | [9 empty] | 38.3 |  |  | 38.25 | 38.4 | 1.65 | 1.64 | 1.66 | 1.57 | 1.73 |  |  |  |  | 0.15
C7200020820080018 | A720002082008 | 卡压中小三通42*15-M | 卡压中小三通42*15-M | M | 249 | 261.45 | 361.2 | 204 | 344.7976 | 355.4614 | 357.2387 | 04202-42*15-M | 直管 | TP2 | H80 | 45.4*1.4 | [9 empty] | 45.4 |  |  | 45.4 | 45.5 | 1.4 | 1.38 | 1.42 | 1.31 | 1.49 |  |  |  |  | 0.15
C7200020820090018 | A720002082009 | 卡压中小三通42*22-M | 卡压中小三通42*22-M | M | 242 | 254.1 | 415.9 | 200 | 373.0156 | 384.5521 | 386.4749 | 04202-42*22-M | 直管 | TP2 | H80 | 45.4*1.55 | [9 empty] | 45.4 | 42.25 | 42.35 |  |  | 1.55 | 1.53 | 1.57 | 1.47 | 1.63 |  |  |  |  | 0.15
C7200020820100018 | A720002082010 | 卡压中小三通42*28-M | 卡压中小三通42*28-M | M | 270 | 283.5 | 483 | 225 | 445.5 | 459.2 | 461.5 | 04202-42*28-M | 直管 | TP2 | H80 | 45.4*1.65 | [9 empty] | 45.4 |  |  | 45.4 | 45.5 | 1.65 | 1.63 | 1.67 | 1.52 | 1.78 |  |  |  |  | 0.15
C7200020820110018 | A720002082011 | 卡压中小三通42*35-M | 卡压中小三通42*35-M | M | 305 | 320.25 | 530.1 | 240 | 475.0165 | 489.7077 | 492.1562 | 04202-42*35-M | 直管 | TP2 | H80 | 45.4*1.65 | [5 empty] | 45.5 | 45.4 |  |  | 45.4 |  |  | 45.4 | 45.5 | 1.65 | 1.63 | 1.67 | 1.52 | 1.78 |  |  |  |  | 0.15 | 直管 硬管 4米/5米每根
C7200020820120018 | A720002082012 | 卡压中小三通54*22-M | 卡压中小三通54*22-M | M | 390 | 409.5 | 589 | 235 | 539.3 | 556 | 558.8 | 04202-54*22-M | 直管 | TP2 | H80 | 57.3*1.5 | [9 empty] | 57.3 |  |  | 57.25 | 57.4 | 1.5 | 1.48 | 1.52 | 1.41 | 1.59 |  |  |  |  | 0.15 |  | 44974
C7200020820130018 | A720002082013 | 卡压中小三通54*28-M | 卡压中小三通54*28-M | M | 367 | 385.35 | 633.5 | 225 | 583.2594 | 601.2984 | 604.3049 | 04202-54*28-M | 直管 | TP2 | H80 | 57.3*1.7 | [9 empty] | 57.3 |  |  | 57.25 | 57.4 | 1.7 | 1.68 | 1.72 | 1.61 | 1.79 |  |  |  |  | 0.15
C7200020820140018 | A720002082014 | 卡压中小三通54*35-M | 卡压中小三通54*35-M | M | 395 | 414.75 | 739 | 260 | 673.5872 | 694.4198 | 697.8919 | 04202-54*35-M | 直管 | TP2 | 1/2H | 57.3*1.7 | [9 empty] | 57.3 |  |  | 57.25 | 57.4 | 1.7 | 1.68 | 1.72 | 1.61 | 1.79 |  |  |  |  | 0.15
C7200020820150018 | A720002082015 | 卡压中小三通54*42-M | 卡压中小三通54*42-M | M | 540 | 567 | 782.5 | 280 | 725.2031 | 747.6321 | 751.3702 | 04202-54*42-M | 直管 | TP2 | H80 | 57.3*1.7 | [9 empty] | 57.3 |  |  | 57.25 | 57.4 | 1.7 | 1.68 | 1.72 | 1.61 | 1.79 |  |  |  |  | 0.15
C7200020860160018 | A720002086016 | 卡压边小三通28*22*28-M | 卡压边小三通28*22*28-M | M | 190 | 199.5 | 310 | 220 | 291.97 | 301 | 302.505 | 04204-28*22*28-M | 直管 | TP2 | H80 | 31.05*1.65 | [9 empty] | 31.05 |  |  | 31.05 | 31.15 | 1.65 | 1.64 | 1.66 | 1.57 | 1.73 |  |  | 晶粒度0.01mm以下，HV5硬度100±10 |  | 0.15
C7200020880010018 | A720002088001 | 卡压异径三通28*22*22-M | 卡压异径三通28*22*22-M | M | 155 | 162.75 | 254 | 210 | 239.59 | 247 | 248.235 | 04205-28*22*22-M | 直管 | TP2 | H80 | 31.05*1.4 | [9 empty] | 31.05 |  |  | 31.05 | 31.15 | 1.4 | 1.39 | 1.41 | 1.32 | 1.48 |  |  | 晶粒度0.01mm以下，HV5硬度100±10 |  | 0.15
C7200020880000018 | A720002088000 | 卡压异径三通22*15*15-M | 卡压异径三通22*15*15-M | M | 99 | 103.95 | 179 | 183 | 165.87 | 171 | 171.855 | 04205-22*15*15-M | 直管 | TP2 | H80 | 24.85*1.4 | [9 empty] | 24.85 |  |  | 24.85 | 24.95 | 1.4 | 1.39 | 1.41 | 1.32 | 1.48 |  |  | 晶粒度0.01mm以下，HV5硬度100±10 |  | 0.15
C7200020860150018 | A720002086015 | 卡压边小三通22*15*22-M | 卡压边小三通22*15*22-M | M | 125 | 131.25 | 215 | 207 | 199.82 | 206 | 207.03 | 04204-22*15*22-M | 直管 | TP2 | H80 | 24.85*1.5 | [9 empty] | 24.85 | / | / | 24.85 | 24.95 | 1.5 | 1.49 | 1.51 | 1.42 | 1.58 |  |  | 晶粒度0.01mm以下，HV5硬度100±10 |  | 0.15
C7200020400000018 | A720002040000 |  | 卡压90°变径弯头28*22-M（试制） | M | 122 | 128.1 | 142 | 132 | 133.4039 | 137.5298 | 138.2174 | 03201-28*22-M | 直管 | TP2 | H80 | 28*1.38 | [9 empty] | 28 |  |  | 28 | 28.1 | 1.38 | 1.38 | 1.4 | 1.3 | 1.48 |  |  |  | 0.05 | 0.1 |  | 44974
C7200020700000018 | A720002070000 |  | 卡压双承口过桥弯头15-M | M | 71.5 | 75.075 | 84 | 159 | 77.80608 | 80.21245 | 80.61351 | 03221-15-M | 直管 | TP2 | H80 | 15*1.3 | [9 empty] | 15 |  |  | 15 | 15.1 | 1.3 | 1.3 | 1.32 | 1.24 | 1.39 |  |  |  | 0.05 | 0.1 |  | 45050
C7200020700050018 | A720002070005 | 卡压双承口过桥弯03221-18-M(试制） | 卡压双承口过桥弯头18-M | M | 101 | 106.05 | 109 | 166 | 99 | 102.1 | 102.6 | 03221-18-M | 直管 | TP2 | H80 | 18*1.3 | [9 empty] | 18 |  |  | 18 | 18.1 | 1.3 | 1.3 | 1.32 | 1.26 | 1.36
C7200020700010018 | A720002070001 |  | 卡压双承口过桥弯头22-M | M | 144.5 | 151.725 | 158 | 198 | 146.2165 | 150.7387 | 151.4924 | 03221-22-M | 直管 | TP2 | H80 | 22*1.3 | [9 empty] | 22 |  |  | 22 | 22.1 | 1.3 | 1.3 | 1.32 | 1.24 | 1.39 |  |  |  | 0.05 | 0.1
C7200020750000018 | A720002075000 |  | 卡压承插口半过桥弯头15-M | M | 63.8 | 66.99 | 69.6 | 130 | 63.535 | 65.5 | 65.8275 | 03222-15-M | 直管 | TP2 | H80 | 15*1.3 | [9 empty] | 15 |  |  | 15 | 15.1 | 1.3 | 1.3 | 1.32 | 1.24 | 1.39 |  |  |  | 0.05 | 0.1
C7200020750010018 | A720002075001 |  | 卡压承插口半过桥弯头22-M | M | 113.3 | 118.965 | 126.2 | 158 | 116.8263 | 120.4394 | 121.0416 | 03222-22-M | 直管 | TP2 | H80 | 22*1.3 | [9 empty] | 22 |  |  | 22 | 22.1 | 1.3 | 1.3 | 1.32 | 1.24 | 1.39 |  |  |  | 0.05 | 0.1
C7200020300070018 | A720002030007 |  | 卡压90°大弯双承口弯头22-MFB | MFB | 82.4 | 84.872 | 98.3 | 106 | 89.83768 | 92.61616 | 93.07924 | 03295-22-MFB | 直管 | TP2 | H80 | 22*1.5 | [9 empty] | 22 |  |  | 22 | 22.1 | 1.5 | 1.5 | 1.52 | 1.46 | 1.56 |  |  |  |  | 0.1 |  | 45091 |  |  |  | 退火 | 580℃，32min | #N/A
C7200020300060018 | A720002030006 |  | 卡压90°大弯双承口弯头28-MFB | MFB | 108 | 111.24 | 124.8 | 114 | 116.933 | 120.5495 | 121.1522 | 03295-28-MFB | 直管 | TP2 | H80 | 28*1.4 | [9 empty] | 28 |  |  | 28 | 28.1 | 1.4 | 1.4 | 1.42 | 1.36 | 1.46 |  |  |  |  | 0.1 |  | 45019 |  |  |  | 退火 | 500-510℃，32min | #N/A
C7200000150770018 | A720000015077 |  | 承插口大小头10*8-SJ | SJ | 3.6 | 3.708 | 3.7 | 19.8 | 3.334644 | 3.437777 | 3.454966 | 02202-10*8-SJ | 直管 | TP2 | H80 | 9.95*0.63 | [9 empty] | 9.95 |  |  | 9.95 | 9.98 | 0.63 | 0.61 | 0.63 | 0.57 | 0.67 |  |  | 要求按EN1254环规通规通止规止 | [7 empty] | 不退火 |  | #N/A
C7200000150780018 | A720000015078 |  | 承插口大小头12*8-SJ | SJ | 5.3 | 5.459 | 5.4 | 25.5 | 5.160152 | 5.319744 | 5.346343 | 02202-12*8-SJ | 直管 | TP2 | H80 | 11.95*0.63 | [9 empty] | 11.95 |  |  | 11.95 | 11.98 | 0.63 | 0.61 | 0.63 | 0.57 | 0.67 |  |  | 要求按EN1254环规通规通止规止 | [7 empty] | 不退火 |  | #N/A
C7200000150790018 | A720000015079 |  | 承插口大小头12*10-SJ | SJ | 4.5 | 4.635 | 4.64 | 21.5 | 4.381261 | 4.516764 | 4.539348 | 02202-12*10-SJ | 直管 | TP2 | H80 | 11.95*0.63 | [9 empty] | 11.95 |  |  | 11.95 | 11.98 | 0.63 | 0.61 | 0.63 | 0.57 | 0.67 |  |  | 要求按EN1254环规通规通止规止 | [7 empty] | 不退火 |  | #N/A
C7200000150500018 | A720000015050 |  | 承插口大小头14*12-SJ | SJ | 7.1 | 7.313 | 8 | 29 | 7.614598 | 7.850101 | 7.889352 | 02202-14*12-SJ | 直管 | TP2 | H80 | 13.98*0.7 | [9 empty] | 13.98 |  |  | 13.96 | 14 | 0.7 | 0.68 | 0.7 | 0.65 | 0.73 |  |  | 要求按EN1254，环规通规通止规止 | 0.03 | 0.01 |  | 44563 |  |  |  | 不退火 |  | #N/A
C7200000150800018 | A720000015080 |  | 承插口大小头15*12-SJ | SJ | 6.8 | 7.004 | 8.1 | 26.5 | 7.505654 | 7.737788 | 7.776477 | 02202-15*12-SJ | 直管 | TP2 | H80 | 14.98*0.7 | [9 empty] | 14.98 |  |  | 14.96 | 15 | 0.7 | 0.68 | 0.7 | 0.64 | 0.74 |  |  | 要求按EN1254通规通止规止 | [7 empty] | 不退火 |  | #N/A
C7200000150510018 | A720000015051 |  | 承插口大小头18*12-SJ | SJ | 10.2 | 10.506 | 11.9 | 29 | 11.25807 | 11.60626 | 11.66429 | 02202-18*12-SJ | 直管 | TP2 | H80 | 17.98*0.8 | [9 empty] | 17.98 |  |  | 17.96 | 18 | 0.8 | 0.78 | 0.8 | 0.74 | 0.84 |  |  | 要求按EN1254-1：1998环规通规通止规止 | 0.03 | 0.01 |  | 44563 |  |  |  | 不退火 |  | #N/A
C7200000150520018 | A720000015052 |  | 承插口大小头18*14-SJ | SJ | 12.9 | 13.287 | 15.9 | 33 | 14.72027 | 15.17554 | 15.25142 | 02202-18*14-SJ | 直管 | TP2 | H80 | 17.98*0.93 | [9 empty] | 17.98 |  |  | 17.96 | 18 | 0.93 | 0.9 | 0.93 | 0.845 | 0.985 |  |  | 要求按EN1254-1：1998环规通规通止规止 | 0.03 | 0.01 |  | 44540 |  |  |  | 不退火 |  | #N/A
C7200000150810018 | A720000015081 |  | 承插口大小头18*15-SJ | SJ | 10.4 | 10.712 | 11.7 | 28.5 | 11.07044 | 11.41282 | 11.46989 | 02202-18*15-SJ | 直管 | TP2 | H80 | 17.98*0.8 | [9 empty] | 17.98 |  |  | 17.96 | 18 | 0.8 | 0.78 | 0.8 | 0.74 | 0.84 |  |  | 要求按EN1254-1：1998环规通规通止规止 | [7 empty] | 不退火 |  | #N/A
C7200000150530018 | A720000015053 |  | 承插口大小头18*16-SJ | SJ | 12.5 | 12.875 | 12.8 | 26.8 | 12.03599 | 12.40824 | 12.47028 | 02202-18*16-SJ | 直管 | TP2 | H80 | 17.98*0.93 | [9 empty] | 17.98 |  |  | 17.96 | 18 | 0.93 | 0.9 | 0.93 | 0.845 | 0.985 |  |  | 要求按EN1254-1：1998环规通规通止规止 | 0.03 | 0.01 |  | 44563 |  |  |  | 不退火 |  | #N/A
C7200000150820018 | A720000015082 |  | 承插口大小头22*12-SJ | SJ | 16.8 | 17.304 | 20.6 | 33 | 19.46736 | 20.06944 | 20.16979 | 02202-22*12-SJ | 直管 | TP2 | H80 | 21.97*1 | [9 empty] | 21.97 |  |  | 21.95 | 21.99 | 1 | 0.97 | 1 | 0.905 | 1.065 |  |  | 要求按EN1254-1：1998环规通规通止规止 | [7 empty] | 不退火 |  | #N/A
C7200000150540018 | A720000015054 |  | 承插口大小头22*14-SJ | SJ | 17.2 | 17.716 | 19.8 | 35 | 18.63971 | 19.2162 | 19.31228 | 02202-22*14-SJ | 直管 | TP2 | H80 | 21.97*0.9 | [9 empty] | 21.97 |  |  | 21.95 | 21.99 | 0.9 | 0.88 | 0.9 | 0.82 | 0.96 |  |  | 1、要求按EN1254-1：1998环规通规通止规止 2、要求按EN1254-1：1998通规通止规止 3、做正三通20-AB、P弯、U弯规格时要求外径符合公差要求，无需使用检具测量，壁厚需符合要求 4、做双承口大小头20*14规格时要求内孔和外径均需要使用检具测量，壁厚无需特殊要求 5、除以上规格外径需要使用检具测量，壁厚需符合要求 | 0.03 | 0.01 |  | 44563 |  |  |  | 不退火 |  | #N/A
C7200000150550018 | A720000015055 |  | 承插口大小头22*15-SJ | SJ | 16.4 | 16.892 | 18.7 | 33 | 17.60417 | 18.14863 | 18.23937 | 02202-22*15-SJ | 直管 | TP2 | H80 | 21.97*0.9 | [9 empty] | 21.97 |  |  | 21.95 | 21.99 | 0.9 | 0.88 | 0.9 | 0.82 | 0.96 |  |  | 1、要求按EN1254-1：1998环规通规通止规止 2、要求按EN1254-1：1998通规通止规止 3、做正三通20-AB、P弯、U弯规格时要求外径符合公差要求，无需使用检具测量，壁厚需符合要求 4、做双承口大小头20*14规格时要求内孔和外径均需要使用检具测量，壁厚无需特殊要求 5、除以上规格外径需要使用检具测量，壁厚需符合要求 | 0.03 | 0.01 |  | 44563 |  |  |  | 不退火 |  | #N/A
C7200000150560018 | A720000015056 |  | 承插口大小头22*16-SJ | SJ | 17.5 | 18.025 | 19.8 | 35 | 18.63971 | 19.2162 | 19.31228 | 02202-22*16-SJ | 直管 | TP2 | H80 | 21.97*0.9 | [9 empty] | 21.97 |  |  | 21.95 | 21.99 | 0.9 | 0.88 | 0.9 | 0.82 | 0.96 |  |  | 1、要求按EN1254-1：1998环规通规通止规止 2、要求按EN1254-1：1998通规通止规止 3、做正三通20-AB、P弯、U弯规格时要求外径符合公差要求，无需使用检具测量，壁厚需符合要求 4、做双承口大小头20*14规格时要求内孔和外径均需要使用检具测量，壁厚无需特殊要求 5、除以上规格外径需要使用检具测量，壁厚需符合要求 | 0.03 | 0.01 |  | 44563 |  |  |  | 不退火 |  | #N/A
C7200000150570018 | A720000015057 |  | 承插口大小头22*18-SJ | SJ | 18.9 | 19.467 | 22.6 | 40 | 21.22856 | 21.88511 | 21.99454 | 02202-22*18-SJ | 直管 | TP2 | H80 | 21.97*0.9 | [9 empty] | 21.97 |  |  | 21.95 | 21.99 | 0.9 | 0.88 | 0.9 | 0.82 | 0.96 |  |  | 1、要求按EN1254-1：1998环规通规通止规止 2、要求按EN1254-1：1998通规通止规止 3、做正三通20-AB、P弯、U弯规格时要求外径符合公差要求，无需使用检具测量，壁厚需符合要求 4、做双承口大小头20*14规格时要求内孔和外径均需要使用检具测量，壁厚无需特殊要求 5、除以上规格外径需要使用检具测量，壁厚需符合要求 | 0.03 | 0.01 |  | 44540 |  |  |  | 不退火 |  | #N/A
C7200000150580018 | A720000015058 |  | 承插口大小头28*14-SJ | SJ | 25.4 | 26.162 | 27.4 | 38 | 25.94329 | 26.74566 | 26.87938 | 02202-28*14-SJ | 直管 | TP2 | H80 | 27.97*0.9 | [9 empty] | 27.97 |  |  | 27.95 | 27.99 | 0.9 | 0.88 | 0.9 | 0.84 | 0.94 |  |  | 要求按EN1254-1：1998环规通规通止规止 | 0.03 | 0.01 |  | 44563 |  |  |  | 不退火 |  | #N/A
C7200000150590018 | A720000015059 |  | 承插口大小头28*16-SJ | SJ | 25.5 | 26.265 | 28.9 | 40 | 27.27371 | 28.11723 | 28.25781 | 02202-28*16-SJ | 直管 | TP2 | H80 | 27.97*0.9 | [9 empty] | 27.97 |  |  | 27.95 | 27.99 | 0.9 | 0.88 | 0.9 | 0.84 | 0.94 |  |  | 要求按EN1254-1：1998环规通规通止规止 | 0.03 | 0.011 |  | 44563 |  |  |  | 不退火 |  | #N/A
C7200000150600018 | A720000015060 |  | 承插口大小头28*18-SJ | SJ | 26.8 | 27.604 | 30.9 | 43 | 29.26935 | 30.17459 | 30.32546 | 02202-28*18-SJ | 直管 | TP2 | H80 | 27.97*0.9 | [9 empty] | 27.97 |  |  | 27.95 | 27.99 | 0.9 | 0.88 | 0.9 | 0.84 | 0.94 |  |  | 要求按EN1254-1：1998环规通规通止规止 | 0.03 | 0.01 |  | 44624 |  |  |  | 不退火 |  | #N/A
C7200000150610018 | A720000015061 |  | 承插口大小头28*22-SJ | SJ | 31 | 31.93 | 34.9 | 43.5 | 32.76956 | 33.78305 | 33.95196 | 02202-28*22-SJ | 直管 | TP2 | H80 | 27.97*1 | [9 empty] | 27.97 |  |  | 27.95 | 27.99 | 1 | 0.97 | 1 | 0.905 | 1.065 |  |  | 要求按EN1254-1：1998环规通规通止规止 | 0.03 | 0.01 |  | 44563 |  |  |  | 不退火 |  | #N/A
C7200000150620018 | A720000015062 |  | 承插口大小头35*22-SJ | SJ | 48.4 | 49.852 | 54.4 | 50 | 50.03862 | 51.58621 | 51.84414 | 02202-35*22-SJ | 直管 | TP2 | H80 | 34.96*1.06 | [9 empty] | 34.96 |  |  | 34.94 | 34.98 | 1.06 | 1.05 | 1.07 | 1 | 1.14 |  |  | 要求按EN1254环规通规通止规止 | 0.03 | 0.01 |  | 44609 |  |  |  | 不退火 |  | #N/A
C7200000150630018 | A720000015063 |  | 承插口大小头35*28-SJ | SJ | 51.1 | 52.633 | 57.5 | 52.5 | 52.4915 | 54.11495 | 54.38552 | 02202-35*28-SJ | 直管 | TP2 | H80 | 34.96*1.06 | [9 empty] | 34.96 |  |  | 34.94 | 34.98 | 1.06 | 1.05 | 1.07 | 1 | 1.14 |  |  | 要求按EN1254环规通规通止规止 | 0.03 | 0.01 |  | 44609 |  |  |  | 不退火 |  | #N/A
C7200000150830018 | A720000015083 |  | 承插口大小头42*22-SJ | SJ | 67.9 | 69.937 | 79.3 | 56.5 | 74.92677 | 77.2441 | 77.63032 | 02202-42*22-SJ | 直管 | TP2 | H80 | 41.96*1.17 | [9 empty] | 41.96 |  |  | 41.94 | 41.98 | 1.17 | 1.13 | 1.17 | 1.06 | 1.24 |  |  | 要求按EN1254-1:1998环规通规通止规止 | [7 empty] | 不退火 |  | #N/A
C7200000150640018 | A720000015064 |  | 承插口大小头42*28-SJ | SJ | 74.5 | 76.735 | 84.9 | 58 | 76.88138 | 79.25916 | 79.65546 | 02202-42*28-SJ | 直管 | TP2 | H80 | 41.96*1.17 | [9 empty] | 41.96 |  |  | 41.94 | 41.98 | 1.17 | 1.13 | 1.17 | 1.06 | 1.24 |  |  | 要求按EN1254-1:1998环规通规通止规止 | 0.03 | 0.01 |  | 44563 |  |  |  | 不退火 |  | #N/A
C7200000150650018 | A720000015065 |  | 承插口大小头42*35-SJ | SJ | 80.8 | 83.224 | 92.9 | 65 | 86.0029 | 88.66279 | 89.1061 | 02202-42*35-SJ | 直管 | TP2 | H80 | 41.96*1.17 | [9 empty] | 41.96 |  |  | 41.94 | 41.98 | 1.17 | 1.13 | 1.17 | 1.06 | 1.24 |  |  | 要求按EN1254-1:1998环规通规通止规止 | 0.03 | 0.01 |  | 44540 |  |  |  | 不退火 |  | #N/A
C7200000150840018 | A720000015084 |  | 承插口大小头54*22-SJ | SJ | 111.8 | 115.154 | 129.3 | 63.5 | 119.6582 | 123.3589 | 123.9757 | 02202-54*22-SJ | 直管 | TP2 | H80 | 53.96*1.29 | [9 empty] | 53.96 |  |  | 53.94 | 53.98 | 1.29 | 1.27 | 1.29 | 1.2 | 1.36 |  |  | 要求按EN1254-1：1998环规通规通止规止 | [7 empty] | 不退火 |  | #N/A
C7200000150660018 | A720000015066 |  | 承插口大小头54*28-SJ | SJ | 121.2 | 124.836 | 133.9 | 66 | 124.2961 | 128.1403 | 128.781 | 02202-54*28-SJ | 直管 | TP2 | H80 | 53.96*1.29 | [9 empty] | 53.96 |  |  | 53.94 | 53.98 | 1.29 | 1.27 | 1.29 | 1.2 | 1.36 |  |  | 要求按EN1254-1：1998环规通规通止规止 | 0.03 | 0.025 |  | 44540 |  |  |  | 不退火 |  | #N/A
C7200000150670018 | A720000015067 |  | 承插口大小头54*35-SJ | SJ | 125.7 | 129.471 | 147.2 | 72 | 135.412 | 139.6 | 140.298 | 02202-54*35-SJ | 直管 | TP2 | H80 | 53.96*1.29 | [9 empty] | 53.96 |  |  | 53.94 | 53.98 | 1.29 | 1.27 | 1.29 | 1.2 | 1.36 |  |  | 要求按EN1254-1：1998环规通规通止规止 | 0.03 | 0.01 |  | 44935 |  |  |  | 不退火 |  | #N/A
C7200000150680018 | A720000015068 |  | 承插口大小头54*42-SJ | SJ | 127 | 130.81 | 144.9 | 71 | 133.5719 | 137.703 | 138.3915 | 02202-54*42-SJ | 直管 | TP2 | H80 | 53.96*1.29 | [9 empty] | 53.96 |  |  | 53.94 | 53.98 | 1.29 | 1.27 | 1.29 | 1.2 | 1.36 |  |  | 要求按EN1254-1：1998环规通规通止规止 | 0.03 | 0.01 |  | 44563 |  |  |  | 不退火 |  | #N/A
C7200000100810018 | A720000010081 |  | 双承口大小头14*12-SJ | SJ | 6.3 | 6.489 | 6.4 | 24 | 6.032865 | 6.219449 | 6.250546 | 02201-14*12-SJ | 直管 | TP2 | H80 | 15.33*0.6 | [9 empty] | 15.33 | 14.11 | 14.15 |  |  | 0.6 | 0.58 | 0.6 | 0.55 | 0.63 |  |  | 要求按EN1254通规通止规止 | 0.03 | 0.01 | [5 empty] | 不退火 |  | #N/A
C7200000100820018 | A720000010082 |  | 双承口大小头15*12-SJ | SJ | 7.1 | 7.313 | 8.1 | 23 | 7.261391 | 7.48597 | 7.5234 | 02201-15*12-SJ | 直管 | TP2 | H80 | 16.53*0.7 | [9 empty] | 16.53 | 15.11 | 15.15 |  |  | 0.7 | 0.68 | 0.7 | 0.64 | 0.74 |  |  | 要求按EN1254通规通止规止 | 0.03 | 0.01 | [5 empty] | 不退火 |  | #N/A
C7200000100830018 | A720000010083 |  | 双承口大小头15*14-SJ | SJ | 7.3 | 7.519 | 8.7 | 25 | 7.866507 | 8.109801 | 8.15035 | 02201-15*14-SJ | 直管 | TP2 | H80 | 16.53*0.7 | [9 empty] | 16.53 | 15.11 | 15.15 |  |  | 0.7 | 0.68 | 0.7 | 0.64 | 0.74 |  |  | 要求按EN1254通规通止规止 | [7 empty] | 不退火 |  | #N/A
C7200000100840018 | A720000010084 |  | 双承口大小头16*14-SJ | SJ | 8 | 8.24 | 8.86 | 24.5 | 8.197734 | 8.451272 | 8.493529 | 02201-16*14-SJ | 直管 | TP2 | H80 | 17.52*0.7 | [9 empty] | 17.52 | 16.11 | 16.15 |  |  | 0.7 | 0.68 | 0.7 | 0.64 | 0.74 |  |  | 要求按EN1254通规通止规止 | 0.03 | 0.01 | [5 empty] | 不退火 |  | #N/A
C7200000100850018 | A720000010085 |  | 双承口大小头18*10-SJ | SJ | 10 | 10.3 | 12.7 | 26.5 | 11.38313 | 11.73518 | 11.79386 | 02201-18*10-SJ | 直管 | TP2 | H80 | 19.75*0.8 | [9 empty] | 19.75 | 18.11 | 18.15 |  |  | 0.8 | 0.78 | 0.8 | 0.73 | 0.85 |  |  | 要求按EN1254通规通止规止 | [7 empty] | 不退火 |  | #N/A
C7200000100860018 | A720000010086 |  | 双承口大小头18*12-SJ | SJ | 10.4 | 10.712 | 12.7 | 27 | 11.59009 | 11.94855 | 12.00829 | 02201-18*12-SJ | 直管 | TP2 | H80 | 19.75*0.8 | [9 empty] | 19.75 | 18.11 | 18.15 |  |  | 0.8 | 0.78 | 0.8 | 0.73 | 0.85 |  |  | 要求按EN1254通规通止规止 | 0.03 | 0.01 | [5 empty] | 不退火 |  | #N/A
C7200000100870018 | A720000010087 |  | 双承口大小头18*14-SJ | SJ | 10.8 | 11.124 | 12.7 | 27 | 11.59009 | 11.94855 | 12.00829 | 02201-18*14-SJ | 直管 | TP2 | H80 | 19.75*0.8 | [9 empty] | 19.75 | 18.11 | 18.15 |  |  | 0.8 | 0.78 | 0.8 | 0.73 | 0.85 |  |  | 要求按EN1254通规通止规止 | 0.03 | 0.01 | [5 empty] | 不退火 |  | #N/A
C7200000100880018 | A720000010088 |  | 双承口大小头18*15-SJ | SJ | 11 | 11.33 | 12.7 | 27 | 11.59009 | 11.94855 | 12.00829 | 02201-18*15-SJ | 直管 | TP2 | H80 | 19.75*0.8 | [9 empty] | 19.75 | 18.11 | 18.15 |  |  | 0.8 | 0.78 | 0.8 | 0.73 | 0.85 |  |  | 要求按EN1254通规通止规止 | [7 empty] | 不退火 |  | #N/A
C7200000100890018 | A720000010089 |  | 双承口大小头18*16-SJ | SJ | 11.3 | 11.639 | 13.1 | 28 | 12.00402 | 12.37528 | 12.43716 | 02201-18*16-SJ | 直管 | TP2 | H80 | 19.75*0.8 | [9 empty] | 19.75 | 18.11 | 18.15 |  |  | 0.8 | 0.78 | 0.8 | 0.73 | 0.85 |  |  | 要求按EN1254通规通止规止 | 0.03 | 0.01 | [5 empty] | 不退火 |  | #N/A
C7200000100900018 | A720000010090 |  | 双承口大小头22*12-SJ | SJ | 16.5 | 16.995 | 18.6 | 29 | 16.9854 | 17.51072 | 17.59828 | 02201-22*12-SJ | 直管 | TP2 | H80 | 23.94*0.9 | [9 empty] | 23.94 | 22.13 | 22.18 |  |  | 0.9 | 0.88 | 0.9 | 0.82 | 0.96 |  |  | 要求按EN1254通规通止规止 | 0.03 | 0.01 | [5 empty] | 不退火 |  | #N/A
C7200000100910018 | A720000010091 |  | 双承口大小头22*14-SJ | SJ | 17 | 17.51 | 19.7 | 31 | 18.11776 | 18.67811 | 18.7715 | 02201-22*14-SJ | 直管 | TP2 | H80 | 23.94*0.9 | [9 empty] | 23.94 | 22.13 | 22.18 |  |  | 0.9 | 0.88 | 0.9 | 0.82 | 0.96 |  |  | 要求按EN1254通规通止规止 | 0.03 | 0.01 | [5 empty] | 不退火 |  | #N/A
C7200000100920018 | A720000010092 |  | 双承口大小头22*16-SJ | SJ | 17 | 17.51 | 19.7 | 31 | 18.11776 | 18.67811 | 18.7715 | 02201-22*16-SJ | 直管 | TP2 | H80 | 23.94*0.9 | [9 empty] | 23.94 | 22.13 | 22.18 |  |  | 0.9 | 0.88 | 0.9 | 0.82 | 0.96 |  |  | 要求按EN1254通规通止规止 | 0.03 | 0.01 | [5 empty] | 不退火 |  | #N/A
C7200000100930018 | A720000010093 |  | 双承口大小头28*14-SJ | SJ | 24.5 | 25.235 | 29.5 | 36 | 26.44041 | 27.25816 | 27.39445 | 02201-28*14-SJ | 直管 | TP2 | H80 | 29.98*0.9 | [9 empty] | 29.98 | 28.16 | 28.2 |  |  | 0.9 | 0.88 | 0.9 | 0.82 | 0.96 |  |  | 要求按EN1254通规通止规止 | 0.03 | 0.01 | [5 empty] | 不退火 |  | #N/A
C7200000100940018 | A720000010094 |  | 双承口大小头28*16-SJ | SJ | 25 | 25.75 | 29.5 | 36 | 26.44041 | 27.25816 | 27.39445 | 02201-28*16-SJ | 直管 | TP2 | H80 | 29.98*0.9 | [9 empty] | 29.98 | 28.16 | 28.2 |  |  | 0.9 | 0.88 | 0.9 | 0.82 | 0.96 |  |  | 要求按EN1254通规通止规止 | 0.03 | 0.01 | [5 empty] | 不退火 |  | #N/A
C7200000100950018 | A720000010095 |  | 双承口大小头28*18-SJ | SJ | 26 | 26.78 | 29.8 | 36.5 | 26.79772 | 27.62651 | 27.76464 | 02201-28*18-SJ | 直管 | TP2 | H80 | 29.98*0.9 | [9 empty] | 29.98 | 28.16 | 28.2 |  |  | 0.9 | 0.88 | 0.9 | 0.82 | 0.96 |  |  | 要求按EN1254通规通止规止 | 0.03 | 0.01 | [5 empty] | 不退火 |  | #N/A
C7200000100960018 | A720000010096 |  | 双承口大小头28*22-SJ | SJ | 30.7 | 31.621 | 33.5 | 36.5 | 29.87763 | 30.80168 | 30.95569 | 02201-28*22-SJ | 直管 | TP2 | H80 | 30.18*1 | [9 empty] | 30.18 | 28.16 | 28.2 |  |  | 1 | 0.97 | 1 | 0.905 | 1.065 |  |  | 要求按EN1254通规通止规止 | [7 empty] | 不退火 |  | #N/A
C7200000100970018 | A720000010097 |  | 双承口大小头35*22-SJ | SJ | 45.4 | 46.762 | 52 | 46 | 49.35153 | 50.87787 | 51.13225 | 02201-35*22-SJ | 直管 | TP2 | H80 | 37.34*1.06 | [9 empty] | 37.34 | 35.2 | 35.24 |  |  | 1.06 | 1.03 | 1.06 | 1 | 1.09 |  |  | 要求按EN1254-1:1998通规通止规止 | [7 empty] | 不退火 |  | #N/A
C7200000100980018 | A720000010098 |  | 双承口大小头42*35-SJ | SJ | 73.5 | 75.705 | 89.4 | 58 | 81.80074 | 84.33066 | 84.75231 | 02201-42*35-SJ | 直管 | TP2 | H80 | 44.57*1.17 | [9 empty] | 44.57 | 42.21 | 42.25 |  |  | 1.17 | 1.13 | 1.17 | 1.06 | 1.24 |  |  | 要求按EN1254通规通止规止 | 0.03 | 0.01 | [5 empty] | 不退火 |  | #N/A
C7200000100990018 | A720000010099 |  | 双承口大小头54*42-SJ | SJ | 125 | 128.75 | 146.2 | 68 | 134.9329 | 139.1061 | 139.8016 | 02201-54*42-SJ | 直管 | TP2 | H80 | 56.81*1.29 | [9 empty] | 56.81 | 54.21 | 54.25 |  |  | 1.29 | 1.25 | 1.29 | 1.19 | 1.35 |  |  | 要求按EN1254通规通止规止 | 0.03 | 0.01 | [5 empty] | 不退火 |  | #N/A
A720104096008 | A720104096008 |  | 铜环3/4-TH-01 | TH-01 | 7.8 | 8.034 | 9.4 | 8 | 8.201232 | 8.454878 | 8.497153 | 11101-3/4-TH-01 | 直管 | TP2 | H80 | 25.4*1.39 |  |  |  |  | 平均壁厚+0.01/-0.01；极限壁厚+0.07/-0.07；内径公差：+0.07/0；定长4.8-5米，两端口面平直无毛刺 |  |  |  |  | 25.4 |  |  | 25.38 | 25.46 | 1.39 | 1.38 | 1.4 | 1.33 | 1.45 |  |  | 定长4.8-5米，两端口面平直无毛刺，矫直矫圆，外径按极差控制 | 0.05 | 0.05 | [5 empty] | 退火 | 560℃,32min | #N/A
A720104096009 | A720104096009 |  | 铜环1/2-TH-01 | TH-01 | 5.8 | 5.974 | 6.9 | 8 | 6.032226 | 6.21879 | 6.249884 | 11101-1/2-TH-01 | 直管 | TP2 | H80 | 19.05*1.39 |  |  |  |  | 平均壁厚+0.01/-0.01；极限壁厚+0.07/-0.07；内径公差：+0.07/0；定长4.8-5米，两端口面平直无毛刺 |  |  |  |  | 19.05 |  |  | 19.03 | 19.13 | 1.39 | 1.38 | 1.4 | 1.34 | 1.44 |  |  | 定长4.8-5米，两端口面平直无毛刺，矫直矫圆，外径按极差控制 | 0.05 | 0.05 | [5 empty] | 退火 | 560℃,32min | #N/A
C7202000200000018 | A720200020000 |  | 90°双承口弯头DN15 | DN | 10.4 | 10.712 | 12.56 | 38 | 11.30886 | 11.65862 | 11.71691 | 03491-DN15 | 盘管 | TP2 | O50 | 12.7*0.9 | [9 empty] | 12.7 |  |  | 12.66 | 12.7 | 0.9 | 0.88 | 0.9 | 0.82 | 0.96 |  |  | 退火温度500-510℃，32min | [7 empty] | 不退火 |  | #N/A
C7202000200010018 | A720200020001 |  | 90°双承口弯头DN20 | DN | 24.5 | 25.235 | 33.48 | 64 | 30.82143 | 31.77467 | 31.93354 | 03491-DN20 | 盘管 | TP2 | O50 | 19.05*0.96 | [9 empty] | 19.05 |  |  | 19 | 19.05 | 0.96 | 0.94 | 0.96 | 0.87 | 1.03 | [10 empty] | 不退火 |  | #N/A
C7202000200020018 | A720200020002 |  | 90°双承口弯头DN25 | DN | 49.5 | 50.985 | 66.8 | 64/90 | 60.67596 | 62.55254 | 62.8653 | 03491-DN25 | 直管 | TP2 | H80 | 27*1.1 | [9 empty] | 27 |  |  | 26.9 | 27.1 | 1.1 | 1.07 | 1.13 | 1.02 | 1.18 | [10 empty] | 退火 | 380-400℃，32min | #N/A
A720200020003 | A720200020003 |  | 90°双承口弯头DN80 | DN | 560 | 576.8 | 739.67 | 240 | 864.5685 | 891.3077 | 895.7642 | 03491-DN80 | 直管 | TP2 | H80 | 76*1.77 | [9 empty] | 76 |  |  | 75.92 | 76.08 | 1.77 | 1.71 | 1.77 | 1.59 | 1.89 | [10 empty] | 退火 | 540-580℃，32min | #N/A
A720200020004 | A720200020004 |  | 90°双承口弯头DN100 | DN | 1065 | 1096.95 | 1472.6 | 330 | 1796.693 | 1852.261 | 1861.523 | 03491-DN100 | 直管 | TP2 | H80 | 101.4*2 | [9 empty] | 101.4 |  |  | 101.2 | 101.6 | 2 | 1.97 | 2.03 | 1.8 | 2.2 | [10 empty] | 退火 | 540-580℃，32min | #N/A
C7202000300000018 | A720200030000 |  | 90°大弯双承口弯头DN50 | DN | 300 | 309 | 372.86 | 215 | 406.2342 | 418.7982 | 420.8922 | 03495-DN50 | 直管 | TP2 | H80 | 50.6*1.4 | [9 empty] | 50.6 |  |  | 50.5 | 50.7 | 1.4 | 1.37 | 1.43 | 1.3 | 1.5 | [10 empty] | 退火 | 500-510℃，32min | #N/A
A720200030001 | A720200030001 |  | 90°大弯双承口弯头DN100 | DN | 1540 | 1586.2 | 2152.3 | 380 | 2068.097 | 2132.059 | 2142.719 | 03495-DN100 | 直管 | TP2 | H80 | 101.4*2 | [9 empty] | 101.4 |  |  | 101.2 | 101.6 | 2 | 1.97 | 2.03 | 1.8 | 2.2 | [10 empty] | 退火 | 540-580℃，32min | #N/A
C7202000248000018 | A720200024800 |  | 45°双承口弯头DN25 | DN | 47.5 | 48.925 | 58.96 | 69 | 54.45279 | 56.13689 | 56.41758 | 03441-DN25 | 直管 | TP2 | H80 | 27*1.1 | [9 empty] | 27 |  |  | 26.9 | 27.1 | 1.1 | 1.07 | 1.13 | 1.02 | 1.18 | [10 empty] | 退火 | 380-400℃，32min | #N/A
C7202000248010018 | A720200024801 |  | 45°双承口弯头DN50 | DN | 158 | 162.74 | 197.84 | 98 | 186.1907 | 191.9492 | 192.9089 | 03441-DN50 | 直管 | TP2 | H80 | 50.6*1.4 | [9 empty] | 50.6 |  |  | 50.5 | 50.7 | 1.4 | 1.37 | 1.43 | 1.3 | 1.5 | [10 empty] | 退火 | 500-510℃，32min | #N/A
C7206060300010018 | A720606030001 |  | 制冷90°大弯双承口弯头3/8-AB | AB | 8.6 | 8.858 | 10.2 | 46 | 9.457264 | 9.749756 | 9.798505 | L005-3/8-AB | 盘管 | TP2 | O50 | 9.52*0.85 | [9 empty] | 9.52 |  |  | 9.48 | 9.52 | 0.85 | 0.83 | 0.85 | 0.78 | 0.9 |  |  | 退火温度380-400℃，32min | [7 empty] | 不退火 |  | #N/A
C7206060300000018 | A720606030000 |  | 制冷90°大弯双承口弯头1/2-AB | AB | 14.5 | 14.935 | 17.2 | 55 | 16.23836 | 16.74058 | 16.82428 | L005-1/2-AB | 盘管 | TP2 | O50 | 12.7*0.9 | [9 empty] | 12.7 |  |  | 12.66 | 12.7 | 0.9 | 0.88 | 0.9 | 0.82 | 0.96 |  |  | 退火温度500-510℃，32min | [9 empty] | #N/A
C7206060300020018 | A720606030002 |  | 制冷90°大弯双承口弯头5/8-AB | AB | 25.6 | 26.368 | 27.9 | 63 | 26.00235 | 26.80654 | 26.94057 | L005-5/8-AB | 盘管 | TP2 | O50 | 15.88*1 | [9 empty] | 15.88 |  |  | 15.83 | 15.88 | 1 | 0.98 | 1 | 0.93 | 1.05 |  |  | 退火温度500-540℃，32min | [7 empty] | 不退火 |  | #N/A
C7206060300030018 | A720606030003 |  | 制冷90°大弯双承口弯头3/4-AB | AB | 40.8 | 42.024 | 45.7 | 75 | 42.71634 | 44.03747 | 44.25766 | L005-3/4-AB | 盘管 | TP2 | O50 | 19.05*1.15 | [9 empty] | 19.05 |  |  | 19.01 | 19.09 | 1.15 | 1.13 | 1.15 | 1.05 | 1.23 |  |  | 退火温度500-510℃，32min | [7 empty] | 不退火 |  | #N/A
C7206060300040018 | A720606030004 |  | 制冷90°大弯双承口弯头7/8-AB | AB | 64.3 | 66.229 | 72 | 86.5 | 67.34447 | 69.42729 | 69.77442 | L005-7/8-AB | 盘管 | TP2 | O50 | 22.23*1.35 | [9 empty] | 22.23 |  |  | 22.15 | 22.23 | 1.35 | 1.3 | 1.35 | 1.215 | 1.435 |  |  | 退火温度500-510℃，32min | [7 empty] | 不退火 |  | #N/A
C7206060300050018 | A720606030005 |  | 制冷90°大弯双承口弯头1-AB | AB | 83 | 85.49 | 94.5 | 101 | 87.25497 | 89.95358 | 90.40335 | L005-1-AB | 直管 | TP2 | O50 | 25.4*1.3 | [9 empty] | 25.4 |  |  | 25.38 | 25.46 | 1.3 | 1.26 | 1.3 | 1.19 | 1.37 |  |  | 退火温度500-510℃，32min | [9 empty] | #N/A
C7206060300060018 | A720606030006 |  | 制冷90°大弯双承口弯头1 1/8-AB | AB | 106.2 | 109.386 | 131.7 | 112 | 122.6437 | 126.4368 | 127.069 | L005-1 1/8-AB | 直管 | TP2 | O50 | 28*1.5 | [9 empty] | 28 |  |  | 27.95 | 28 | 1.5 | 1.46 | 1.5 | 1.36 | 1.6 |  |  | 退火温度540-580℃，32min | [7 empty] | 不退火 |  | #N/A
C7206060316000018 | A720606031600 |  | 制冷90°大弯承插口弯头1 1/8-AB | AB | 108.2 | 111.446 | 131.7 | 112 | 122.6437 | 126.4368 | 127.069 | L006-1 1/8-AB | 直管 | TP2 | O50 | 28*1.5 | [9 empty] | 28 |  |  | 27.95 | 28 | 1.5 | 1.46 | 1.5 | 1.36 | 1.6 |  |  | 退火温度540-580℃，32min | [7 empty] | 不退火 |  | #N/A
C7206060248000018 | A720606024800 |  | 制冷45°双承口弯头3/4-AB | AB | 32 | 32.96 | 36.9 | 60.5 | 34.56652 | 35.63558 | 35.81376 | L007-3/4-AB | 盘管 | TP2 | O50 | 19.05*1.15 | [9 empty] | 19.05 |  |  | 19.01 | 19.09 | 1.15 | 1.13 | 1.15 | 1.05 | 1.23 |  |  | 退火温度500-510℃，32min | [9 empty] | #N/A
C7206060248010018 | A720606024801 |  | 制冷45°双承口弯头7/8-AB | AB | 53.5 | 55.105 | 60.3 | 71.5 | 55.7997 | 57.52547 | 57.81309 | L007-7/8-AB | 盘管 | TP2 | O50 | 22.23*1.35 | [9 empty] | 22.23 |  |  | 22.15 | 22.23 | 1.35 | 1.3 | 1.35 | 1.215 | 1.435 |  |  | 退火温度500-510℃，32min | [9 empty] | #N/A
C7206060248020018 | A720606024802 |  | 制冷45°双承口弯头1 1/8-AB | AB | 86.1 | 88.683 | 104.9 | 88 | 96.59547 | 99.58296 | 100.0809 | L007-1 1/8-AB | 直管 | TP2 | O50 | 28*1.5 | [9 empty] | 28 |  |  | 27.95 | 28 | 1.5 | 1.46 | 1.5 | 1.36 | 1.6 |  |  | 退火温度540-580℃，32min | [9 empty] | #N/A
C7206060248030018 | A720606024803 |  | 制冷45°双承口弯头1 3/8-AB | AB | 115.4 | 118.862 | 132.4 | 94 | 122.0171 | 125.7908 | 126.4197 | L007-1 3/8-AB | 直管 | TP2 | O50 | 35*1.4 | [9 empty] | 35 |  |  | 34.95 | 35 | 1.4 | 1.38 | 1.4 | 1.26 | 1.52 |  |  | 退火温度540-580℃，32min | [9 empty] | #N/A
C7206060060000018 | A720606006000 |  | 制冷打点直接1/4-AB | AB | 2.2 | 2.266 | 2.4 | 14.5 | 2.133005 | 2.198974 | 2.209969 | L012-1/4-AB | 直管 | TP2 | H80 | 7.9*0.7 | [9 empty] | 7.9 | 6.47 | 6.51 |  |  | 0.7 | 0.69 | 0.71 | 0.66 | 0.74 |  |  | 要求按ASME B16.22-2013通规通止规止 | [7 empty] | 不退火 |  | #N/A
C7206060030000018 | A720606003000 |  | 制冷滚槽直接3/8-AB | AB | 4.6 | 4.738 | 4.9 | 17.5 | 4.462 | 4.6 | 4.623 | L011-3/8-AB | 直管 | TP2 | H80 | 11.32*0.82 | [9 empty] | 11.32 | 9.65 | 9.69 |  |  | 0.82 | 0.81 | 0.83 | 0.78 | 0.86 |  |  | 要求按ASME B16.22-2013通规通止规止 | [7 empty] | 不退火 |  | #N/A
C7206060030010018 | A720606003001 |  | 制冷滚槽直接1/2-AB | AB | 7.9 | 8.137 | 8.4 | 21.5 | 7.663 | 7.9 | 7.9395 | L011-1/2-AB | 直管 | TP2 | H80 | 14.71*0.93 | [9 empty] | 14.71 | 12.82 | 12.86 |  |  | 0.93 | 0.92 | 0.94 | 0.88 | 0.98 |  |  | 要求按ASME B16.22-2013通规通止规止 | [7 empty] | 不退火 |  | #N/A
C7206060030020018 | A720606003002 |  | 制冷滚槽直接5/8-AB | AB | 13.8 | 14.214 | 14.2 | 27.2 | 13.386 | 13.8 | 13.869 | L011-5/8-AB | 直管 | TP2 | H80 | 18.07*1.02 | [9 empty] | 18.07 | 16 | 16.04 |  |  | 1.02 | 1.01 | 1.03 | 0.97 | 1.07 |  |  | 1、要求按ASME B16.22-2013通规通止规止 2、产品原料要求长度6米长，减少料头料尾的报废 | [7 empty] | 不退火 |  | #N/A
C7206060030030018 | A720606003003 |  | 制冷滚槽直接3/4-AB | AB | 19.2 | 19.776 | 19.8 | 32.2 | 18.624 | 19.2 | 19.296 | L011-3/4-AB | 直管 | TP2 | H80 | 21.24*1.02 | [9 empty] | 21.24 | 19.17 | 19.21 |  |  | 1.02 | 1 | 1.04 | 0.97 | 1.07 |  |  | 要求按ASME B16.22-2013通规通止规止 | [7 empty] | 不退火 |  | #N/A
C7206060030040018 | A720606003004 |  | 制冷滚槽直接7/8-AB | AB | 32.8 | 33.784 | 33.5 | 40 | 31.816 | 32.8 | 32.964 | L011-7/8-AB | 直管 | TP2 | H80 | 24.78*1.2 | [9 empty] | 24.78 | 22.35 | 22.39 |  |  | 1.2 | 1.19 | 1.21 | 1.14 | 1.26 |  |  | 1、要求按ASME B16.22-2013通规通止规止 2、产品原料要求长度6米长，减少料头料尾的报废 | [7 empty] | 不退火 |  | #N/A
C7206060030050018 | A720606003005 |  | 制冷滚槽直接1 1/8-AB | AB | 61.8 | 63.654 | 63.6 | 49 | 59.946 | 61.8 | 62.109 | L011-1 1/8-AB | 直管 | TP2 | H80 | 31.65*1.45 | [9 empty] | 31.65 | 28.72 | 28.76 |  |  | 1.45 | 1.44 | 1.46 | 1.39 | 1.51 |  |  | 要求按ASME B16.22-2013通规通止规止 | [7 empty] | 不退火 |  | #N/A
C7206060030060018 | A720606003006 |  | 制冷滚槽直接1 3/8-AB | AB | 107.5 | 110.725 | 109 | 53.5 | 104.275 | 107.5 | 108.0375 | L011-1 3/8-AB | 直管 | TP2 | H80 | 38.84*1.87 | [9 empty] | 38.84 | 35.07 | 35.11 |  |  | 1.87 | 1.86 | 1.88 | 1.81 | 1.93 |  |  | 要求按ASME B16.22-2013通规通止规止 | [7 empty] | 不退火 |  | #N/A
C7206060030070018 | A720606003007 |  | 制冷滚槽直接1 5/8-AB | AB | 103.2 | 106.296 | 107.6 | 58 | 100.104 | 103.2 | 103.716 | L011-1 5/8-AB | 直管 | TP2 | H80 | 44.4*1.46 | [9 empty] | 44.4 | 41.45 | 41.49 | 0 | 0 | 1.46 | 1.42 | 1.46 | 1.2922 | 1.5914 |  |  | 要求按ASME B16.22-2013通规通止规止 |  |  |  | 44879 |  |  |  | 不退火 |  | 44.4*1.46
C7206060150000018 | A720606015000 | 制冷承插口大小头5/8*1/2-AB | 制冷承插口大小头5/8*1/2-AB | AB | 14 | 14.42 | 14.9 | 25.8 | 13.5 | 13.9 | 13.9 | L015-5/8*1/2-AB | 直管 | TP2 | H80 | 15.45*1.3 | [9 empty] | 15.45 | 12.82 | 12.86 |  |  | 1.3 | 1.29 | 1.31 | 1.23 | 1.37 |  |  | 要求按ASME B16.22-2013通规通止规止 |  | 0.03
C7206060150010018 | A720606015001 |  | 制冷承插口大小头1 1/8*7/8-AB | AB | 63.2 | 65.096 | 65 | 50 | 60.60781 | 62.48228 | 62.79469 | L015-1 1/8*7/8-AB | 直管 | TP2 | H80 | 25.98*1.8 | [9 empty] | 25.98 | 22.35 | 22.39 |  |  | 1.8 | 1.79 | 1.81 | 1.72 | 1.88 |  |  | 要求按ASME B16.22-2013通规通止规止 | [7 empty] | 不退火 |  | #N/A
C7206060100000018 | A720606010000 |  | 制冷双承口大小头1/2*3/8-AB | AB | 9.3 | 9.579 | 9.8 | 24.5 | 8.922817 | 9.19878 | 9.244774 | L014-1/2*3/8-AB | 直管 | TP2 | H80 | 14.71*0.93 | [9 empty] | 14.71 | 12.82 | 12.86 |  |  | 0.93 | 0.92 | 0.94 | 0.88 | 0.98 |  |  | 要求按ASME B16.22-2013通规通止规止 | [7 empty] | 不退火 |  | #N/A
C7206060100010018 | A720606010001 |  | 制冷双承口大小头1 1/8*7/8-AB | AB | 74.6 | 76.838 | 76.8 | 53 | 71.59819 | 73.81257 | 74.18163 | L014-1 1/8*7/8-AB | 直管 | TP2 | H80 | 31.95*1.6 | [9 empty] | 31.95 | 28.72 | 28.76 |  |  | 1.6 | 1.59 | 1.61 | 1.54 | 1.66 |  |  | 要求按ASME B16.22-2013通规通止规止 | [7 empty] | 不退火 |  | #N/A
C7206060100020018 | A720606010002 |  | 制冷双承口大小头1 3/8*1 1/8-AB | AB | 84 | 86.52 | 86.8 | 57 | 80.92422 | 83.42703 | 83.84416 | L014-1 3/8*1 1/8-AB | 直管 | TP2 | H80 | 37.9*1.4 | [9 empty] | 37.9 | 35.07 | 35.11 |  |  | 1.4 | 1.39 | 1.41 | 1.34 | 1.46 |  |  | 要求按ASME B16.22-2013通规通止规止 | [7 empty] | 不退火 |  | #N/A
C7206060800010018 | A720606080001 |  | 制冷正三通1/4 | AB | 8 | 8.24 | 8.7 | 55 | 8.245325 | 8.500335 | 8.542837 | L016-1/4 | 直管 | TP2 | H80 | 7.94*0.75 | [9 empty] | 7.94 |  |  | 7.9 | 7.94 | 0.75 | 0.73 | 0.75 | 0.69 | 0.79 | [11 empty] | 540-580℃，32min | #N/A
C7206060800020018 | A720606080002 |  | 制冷正三通3/8 | AB | 20.4 | 21.012 | 22.5 | 70 | 21.06772 | 21.7193 | 21.8279 | L016-3/8 | 直管 | TP2 | H80 | 11.4*1.05 | [9 empty] | 11.4 |  |  | 11.35 | 11.4 | 1.05 | 1.02 | 1.05 | 0.975 | 1.095 | [11 empty] | 540-580℃，32min | #N/A
C7206060800030018 | A720606080003 |  | 制冷正三通1/2 | AB | 29 | 29.87 | 32.4 | 82 | 30.24876 | 31.18429 | 31.34021 | L016-1/2 | 直管 | TP2 | H80 | 15*0.95 | [9 empty] | 15 |  |  | 14.95 | 15 | 0.95 | 0.93 | 0.95 | 0.88 | 1 | [11 empty] | 540-580℃，32min | #N/A
C7206060800040018 | A720606080004 |  | 制冷正三通5/8 | AB | 42.4 | 43.672 | 47.3 | 91 | 44.70709 | 46.08979 | 46.32024 | L016-5/8 | 直管 | TP2 | H80 | 18*1.05 | [9 empty] | 18 |  |  | 17.96 | 18.04 | 1.05 | 1.02 | 1.05 | 0.955 | 1.115 | [11 empty] | 540-580℃，32min | #N/A
C7206060800050018 | A720606080005 |  | 制冷正三通1 1/8 | AB | 166 | 170.98 | 186.8 | 142 | 170.9781 | 176.2661 | 177.1475 | L016-1 1/8 | 直管 | TP2 | H80 | 31.65*1.45 | [9 empty] | 31.65 | 28.72 | 28.76 |  |  | 1.45 | 1.43 | 1.47 | 1.36 | 1.54 |  |  | 要求按ASME B16.22-2013通规通止规止 | [8 empty] | 540-580℃，32min | #N/A
C7202000030000018 | A720200003000 |  | 滚槽直接DN15 | DN | 8.1 | 8.343 | 8.8 | 23.5 | 8.064899 | 8.314329 | 8.355901 | 01403-DN15 | 直管 | TP2 | H80 | 14.58*0.88 | [9 empty] | 14.58 | 12.79 | 12.83 |  |  | 0.88 | 0.87 | 0.89 | 0.84 | 0.92 |  |  | 要求按AS 3688-2016通规通止规止 | [9 empty] | #N/A
C7202000030010018 | A720200003001 |  | 滚槽直接DN50 | DN | 87 | 89.61 | 92.2 | 41 | 84.12755 | 86.72943 | 87.16308 | 01403-DN50 | 直管 | TP2 | H80 | 53.8*1.4 | [9 empty] | 53.8 | 50.97 | 51.1 |  |  | 1.4 | 1.39 | 1.41 | 1.3 | 1.51 | [12 empty] | #N/A
C7202000100000018 | A720200010000 |  | 双承口大小头DN20*15 | DN | 18.6 | 19.158 | 19.5 | 32 | 18.15593 | 18.71746 | 18.81105 | 02401-DN20*15 | 直管 | TP2 | H80 | 21.15*1 | [9 empty] | 21.15 | 19.14 | 19.18 |  |  | 1 | 0.99 | 1.01 | 0.95 | 1.05 |  |  | 要求按AS 3688-2016通规通止规止 | [7 empty] | 不退火 |  | #N/A
C7202000100010018 | A720200010001 |  | 双承口大小头DN25*20 | DN | 29 | 29.87 | 30.5 | 33 | 28.50478 | 29.38637 | 29.5333 | 02401-DN25*20 | 直管 | TP2 | H80 | 27.85*1.15 | [9 empty] | 27.85 | 25.52 | 25.56 |  |  | 1.15 | 1.14 | 1.16 | 1.07 | 1.18 |  |  | 要求按AS 3688-2016通规通止规止 | [9 empty] | #N/A
C7202000800000018 | A720200080000 |  | 正三通DN15 | DN | 23.7 | 24.411 | 25.9 | 75 | 24.46566 | 25.22233 | 25.34845 | 04401-DN15 | 直管 | TP2 | H80 | 14*0.9 | [9 empty] | 14 |  |  | 13.98 | 14.03 | 0.9 | 0.87 | 0.9 | 0.825 | 0.945 | [11 empty] | 540-580℃，32min | #N/A
C7202000800010018 | A720200080001 |  | 正三通DN20 | DN | 58.7 | 60.461 | 64.6 | 97 | 60.15896 | 62.01954 | 62.32964 | 04401-DN20 | 直管 | TP2 | H80 | 20.7*1.15 | [9 empty] | 20.7 |  |  | 20.6 | 20.7 | 1.15 | 1.14 | 1.16 | 1.1 | 1.2 | [11 empty] | 540-580℃，32min | #N/A
C7202000820000018 | A720200082000 |  | 中小三通DN20*15 | DN | 48.2 | 49.646 | 52.8 | 85 | 48.44845 | 49.94686 | 50.19659 | 04402-DN20*15 | 直管 | TP2 | H80 | 20.7*1.05 | [9 empty] | 20.7 |  |  | 20.69 | 20.79 | 1.05 | 1.03 | 1.05 | 0.98 | 1.1 | [11 empty] | 540-580℃，32min | #N/A
C7200000800480018 | A720000080048 |  | 正三通22-YG-TK | YG-TK | 46 | 47.38 | 57 | 98 | 54.9814 | 56.68185 | 56.96526 | 04201-22-YG-TK | 盘管 | TP2 | O50 | 23.5*0.9 | [9 empty] | 23.5 |  |  | 23.43 | 23.5 | 0.9 | 0.88 | 0.9 | 0.84 | 0.94 |  |  | 退火温度380-400℃，32min | 0.025 | 0.01 | #N/A | [6 empty] | #N/A
C7200000800470018 | A720000080047 |  | 正三通22-AL-AB-TK | AL-AB-TK | 50 | 51.5 | 64.3 | 100 | 60.46699 | 62.3371 | 62.64878 | 04201-22-AL-AB-TK | 直管 | TP2 | H80 | 23.8*0.96 | [9 empty] | 23.8 |  |  | 23.78 | 23.83 | 0.96 | 0.94 | 0.96 | 0.9 | 1 | [12 empty] | #N/A
C7200000248290018 | A720000024829 |  | 45°双承口弯头14-AK | AK | 10.6 | 10.918 | 13.3 | 40 | 12.41674 | 12.80077 | 12.86477 | 03241-14-AK | 直管 | TP2 | H80 | 15*0.78 | [9 empty] | 15 |  |  | 14.95 | 15 | 0.78 | 0.76 | 0.78 | 0.71 | 0.83 | [12 empty] | #N/A
C7200000248300018 | A720000024830 |  | 45°双承口弯头22-AK | AK | 29.3 | 30.179 | 36.6 | 54.5 | 34.09613 | 35.15065 | 35.32641 | 03241-22-AK | 直管 | TP2 | H80 | 23.5*1 | [9 empty] | 23.5 |  |  | 23.43 | 23.5 | 1 | 0.98 | 1 | 0.94 | 1.04 | [8 empty] | 是 |  | 退火 | 380-400℃，32min | #N/A
C7200000101140018 | A720000010114 |  | 双承口大小头14*10-AK | AK | 7.3 | 7.519 | 7.7 | 24 | 7.081347 | 7.300358 | 7.336859 | 02201-14*10-AK | 直管 | TP2 | H80 | 15.52*0.7 | [9 empty] | 15.52 | 14.11 | 14.15 |  |  | 0.7 | 0.67 | 0.7 | 0.615 | 0.755 |  |  | 要求按EN1254通规通止规止 | [9 empty] | #N/A
C7200000101120018 | A720000010112 |  | 双承口大小头15*14-AK | AK | 8.1 | 8.343 | 8.9 | 24 | 8.476319 | 8.738473 | 8.782166 | 02201-15*14-AK | 直管 | TP2 | H80 | 16.7*0.78 | [9 empty] | 16.7 | 15.12 | 15.16 |  |  | 0.78 | 0.76 | 0.78 | 0.72 | 0.82 |  |  | 要求按EN1254通规通止规止 | [9 empty] | #N/A
C7200000101150018 | A720000010115 |  | 双承口大小头16*10-AK（试制） | AK | 8.5 | 8.755 | 9.6 | 23 | 8.870155 | 9.14449 | 9.190212 | 02201-16*10-FR | 直管 | TP2 | H80 | 17.72*0.8 | [9 empty] | 17.72 | 16.1 | 16.14 |  |  | 0.8 | 0.78 | 0.8 | 0.72 | 0.86 |  |  | 符合通止规要求通规通止规止 | [9 empty] | #N/A
C7200000101130018 | A720000010113 |  | 双承口大小头32*28-FR（试制） | FR | 48 | 49.44 | 52 | 48 | 48.07311 | 49.55991 | 49.80771 | 02201-32*28-FR | 直管 | TP2 | H80 | 34.35*1.08 | [9 empty] | 34.35 | 32.21 | 32.25 |  |  | 1.08 | 1.07 | 1.09 | 1 | 1.16 |  |  | 符合通止规要求通规通止规止 | [9 empty] | #N/A
C7200000151000018 | A720000015100 |  | 承插口大小头14*10-AK | AK | 6.8 | 7.004 | 7.1 | 25.5 | 6.726228 | 6.934256 | 6.968927 | 02202-14*10-AK | 直管 | TP2 | H80 | 13.98*0.7 | [9 empty] | 13.98 |  |  | 13.96 | 14 | 0.7 | 0.68 | 0.7 | 0.65 | 0.73 | [12 empty] | #N/A
C7200000151020018 | A720000015102 |  | 承插口大小头16*10-AK | AK | 8.5 | 8.755 | 10.5 | 26 | 8.952723 | 9.229611 | 9.275759 | 02202-16*10-FR | 直管 | TP2 | H80 | 15.98*0.8 | [9 empty] | 15.98 |  |  | 15.96 | 16 | 0.8 | 0.78 | 0.8 | 0.74 | 0.84 | [12 empty] | #N/A
C7200000151030018 | A720000015103 |  | 承插口大小头16*12-AK | AK | 8.5 | 8.755 | 10.5 | 26 | 8.952723 | 9.229611 | 9.275759 | 02202-16*12-FR | 直管 | TP2 | H80 | 15.98*0.8 | [9 empty] | 15.98 |  |  | 15.96 | 16 | 0.8 | 0.78 | 0.8 | 0.74 | 0.84 |  |  | 要求按EN1254-1：1998环规通规通止规止 | [9 empty] | #N/A
C7200000151040018 | A720000015104 |  | 承插口大小头32*22-FR（试制） | FR | 48 | 49.44 | 52.4 | 54 | 49.18772 | 50.70898 | 50.96253 | 02202-32*22-FR | 直管 | TP2 | H80 | 31.96*1.06 | （新开） | [8 empty] | 31.96 |  |  | 31.94 | 31.98 | 1.06 | 1.03 | 1.06 | 1 | 1.09 | [12 empty] | #N/A
C7200000151050018 | A720000015105 |  | 承插口大小头32*28-FR | FR | 48 | 49.44 | 50.1 | 52 | 47.39907 | 48.86502 | 49.10935 | 02202-32*28-FR | 直管 | TP2 | H80 | 31.96*1.06 | （新开） | [8 empty] | 31.96 |  |  | 31.94 | 31.98 | 1.06 | 1.03 | 1.06 | 1 | 1.09 | [12 empty] | #N/A
C7200000151060018 | A720000015106 |  | 承插口大小头40*28-FR | FR | 68.5 | 70.555 | 80.9 | 58 | 73.11177 | 75.37295 | 75.74982 | 02202-40*28-FR | 直管 | TP2 | H80 | 39.96*1.17 | （新开） | [8 empty] | 39.96 |  |  | 39.94 | 39.98 | 1.17 | 1.14 | 1.17 | 1.1 | 1.21 | [12 empty] | #N/A
C7200000151070018 | A720000015107 |  | 承插口大小头40*32-FR | FR | 75 | 77.25 | 85.2 | 61.5 | 77.4489 | 79.84423 | 80.24345 | 02202-40*32-FR | 直管 | TP2 | H80 | 39.96*1.17 | （新开） | [8 empty] | 39.96 |  |  | 39.94 | 39.98 | 1.17 | 1.14 | 1.17 | 1.1 | 1.21 | [12 empty] | #N/A
C7200000151010018 | A720000015101 |  | 承插口大小头52*40-FR | FR | 142 | 146.26 | 146 | 74 | 133.854 | 137.9939 | 138.6838 | 02202-52*40-FR | 直管 | TP2 | H80 | 51.96*1.29 | （新开） | [8 empty] | 51.96 |  |  | 51.94 | 51.98 | 1.29 | 1.27 | 1.29 | 1.21 | 1.35 | [12 empty] | #N/A
C7200000060140018 | A720000006014 |  | 打点直接52-FR | FR | 132 | 135.96 | 136.9 | 67 | 128.1871 | 132.1517 | 132.8124 | 01202-52-FR | 直管 | TP2 | H80 | 54.81*1.29 | （新开） | [8 empty] | 54.81 | 52.21 | 52.25 |  |  | 1.29 | 1.27 | 1.29 | 1.21 | 1.35 | [12 empty] | #N/A
C7200000820490018 | A720000082049 |  | 中小三通12*10-FR | FR | 15.9 | 16.377 | 17.7 | 62 | 16.6426 | 17.15732 | 17.2431 | 04202-12*10-FR | 直管 | TP2 | H80 | 13.65*0.75 | [9 empty] | 13.65 |  |  | 13.63 | 13.67 | 0.75 | 0.73 | 0.75 | 0.69 | 0.8 | [12 empty] | #N/A
C7200000820510018 | A720000082051 |  | 中小三通14*12-FR | FR | 17.4 | 17.922 | 18.9 | 58 | 17.7003 | 18.24773 | 18.33897 | 04202-14*12-FR | 直管 | TP2 | H80 | 15.4*0.75 | [9 empty] | 15.4 |  |  | 15.38 | 15.43 | 0.75 | 0.73 | 0.75 | 0.69 | 0.8 | [12 empty] | #N/A
C7200000820520018 | A720000082052 |  | 中小三通16*12-FR | FR | 22.4 | 23.072 | 24.9 | 68 | 23.366 | 24.08866 | 24.20911 | 04202-16*12-FR | 直管 | TP2 | H80 | 17.5*0.74 | [9 empty] | 17.5 |  |  | 17.45 | 17.55 | 0.74 | 0.72 | 0.74 | 0.67 | 0.79 | [12 empty] | #N/A
C7200000820530018 | A720000082053 |  | 中小三通18*16-FR（试制） | FR | 31.5 | 32.445 | 34.5 | 75 | 32.52626 | 33.53223 | 33.69989 | 04202-18*16-FR | 直管 | TP2 | H80 | 19.5*0.84 | [9 empty] | 19.5 |  |  | 19.45 | 19.55 | 0.84 | 0.82 | 0.84 | 0.77 | 0.89 | [12 empty] | #N/A
C7200000820540018 | A720000082054 |  | 中小三通22*16-FR（试制） | FR | 46 | 47.38 | 52.7 | 85 | 48.39562 | 49.89239 | 50.14185 | 04202-22*16-FR | 直管 | TP2 | H80 | 23.8*0.9 | [9 empty] | 23.8 |  |  | 23.78 | 23.83 | 0.9 | 0.88 | 0.9 | 0.82 | 0.96 | [12 empty] | #N/A
C7200000840130018 | A720000084013 |  | 中大三通12*12*14-FR（试制） | FR | 18 | 18.54 | 20 | 70 | 18.75594 | 19.33603 | 19.43271 | 04203-12*12*14-FR | 直管 | TP2 | H80 | 13.65*0.75 | [9 empty] | 13.65 |  |  | 13.63 | 13.67 | 0.75 | 0.73 | 0.75 | 0.69 | 0.8 | [12 empty] | #N/A
C7200000860160018 | A720000086016 |  | 边小三通14*12*14-FR（试制） | FR | 20 | 20.6 | 23.4 | 73 | 22.20037 | 22.88698 | 23.00141 | 04204-14*12*14-FR | 直管 | TP2 | H80 | 15.4*0.75 | [9 empty] | 15.4 |  |  | 15.38 | 15.43 | 0.75 | 0.73 | 0.75 | 0.69 | 0.8 | [12 empty] | #N/A
C7200000880270018 | A720000088027 |  | 异径三通14*12*12-FR（试制） | FR | 19 | 19.57 | 20.1 | 62 | 18.90032 | 19.48486 | 19.58229 | 04205-14*12*12-FR | 直管 | TP2 | H80 | 15.4*0.75 | [9 empty] | 15.4 |  |  | 15.38 | 15.43 | 0.75 | 0.73 | 0.75 | 0.69 | 0.8 | [12 empty] | #N/A
C7200000248340018 | A720000024834 |  | 45°双承口弯头40-FR（试制） | FR | 115 | 118.45 | 136.5 | 96 | 125.8571 | 129.7496 | 130.3984 | 03241-40-FR | 直管 | TP2 | H80 | 40.8*1.2 | [9 empty] | 40.8 |  |  | 40.73 | 40.87 | 1.2 | 1.17 | 1.2 | 1.1 | 1.27 | [12 empty] | #N/A
C7200000248280018 | A720000024828 |  | 45°双承口弯头52-FR（试制） | FR | 207 | 213.21 | 240 | 114 | 213.344 | 219.9423 | 221.042 | 03241-52-FR | 直管 | TP2 | O50 | 53.96*1.29 | [9 empty] | 53.96 |  |  | 53.94 | 53.98 | 1.29 | 1.27 | 1.29 | 1.2 | 1.36 | [12 empty] | #N/A
|  |  | 45°双承口弯头64-FR（试制） | FR | 0 | 0 |  |  | 2.753015 | 2.83816 | 2.852351 | 03241-64-FR | 直管 | TP2 | H80 | 66.6*1.55 | [9 empty] | 66.6 |  |  | 66.52 | 66.68 | 1.55 | 1.51 | 1.55 | 1.41 | 1.65 | [12 empty] | #N/A
C7200000750050018 | A720000075005 |  | 承插口半过桥弯头12-AK（试制） | FR | 20 | 20.6 | 25.2 | 85 | 23.45814 | 24.18365 | 24.30457 | 03222-12-AK | 直管 | TP2 | H80 | 12*0.9 | [9 empty] | 12 |  |  |  |  | 0.9 | [14 empty] | 退火 | 500-510℃，32min | #N/A
C7200000700060018 | A720000070006 |  | 双承口过桥弯头16-AB（试制） | FR | 36.5 | 37.595 | 43.6 | 115 | 40.01425 | 41.25181 | 41.45807 | 03221-16-AB | 直管 | TP2 | H80 | 15.88*0.84 | [9 empty] | 15.88 |  |  | 15.83 | 15.88 | 0.84 | 0.81 | 0.84 | 0.765 | 0.885 |  |  | 退火温度380-400℃，32min | 0.025 | 0.01 | #N/A |  |  |  |  | 退火 | 500-510℃，32min | #N/A
C7200000264190018 | A720000026419 |  | 45°承插口弯头32-FR | FR | 76 | 78.28 | 92.9 | 87 | 85.63474 | 88.28324 | 88.72465 | 03242-32-FR | 直管 | TP2 | H80 | 33.5*1.1 | [9 empty] | 33.5 |  |  | 33.43 | 33.57 | 1.1 | 1.05 | 1.1 | 1 | 1.155 | [12 empty] | #N/A
C7200000750060018 | A720000075006 |  | 承插口半过桥弯头14-AB | AB | 22 | 22.66 | 24.6 | 89 | 22.8782 | 23.58577 | 23.7037 | 03222-14-AB | 直管 | TP2 | H80 | 14*0.7 | [9 empty] | 14 |  |  | 13.98 | 14.03 | 0.7 | 0.68 | 0.7 | 0.63 | 0.75 | [10 empty] | 退火 | 380-400℃，32min | #N/A
C7200000750070018 | A720000075007 |  | 承插口半过桥弯头16-AB | AB | 28.4 | 29.252 | 30.7 | 83.5 | 29.14831 | 30.04981 | 30.20006 | 03222-16-AB | 盘管 | TP2 | O50 | 15.88*0.84 | [9 empty] | 15.88 |  |  | 15.83 | 15.88 | 0.84 | 0.81 | 0.84 | 0.765 | 0.885 | [10 empty] | 不退火 |  | #N/A
C7200000700070018 | A720000070007 |  | 双承口过桥弯头14-AB | AB | 30 | 30.9 | 36 | 110 | 33.61606 | 34.65573 | 34.82901 | 03221-14-AB | 直管 | TP2 | H80 | 15*0.78 | [9 empty] | 15 |  |  | 14.95 | 15 | 0.78 | 0.76 | 0.78 | 0.71 | 0.83 | [10 empty] | 退火 | 380-400℃，32min | #N/A
C7201000300260018 | A720100030026 |  | 90°大弯双承口弯头1 1/8-AK | AK | 100.5 | 103.515 | 100.5 | 99/129 | 107.0107 | 110.3203 | 110.8719 | 03195-1 1/8-AK | 直管 | TP2 | H80 | 29.6*1.2 | [9 empty] | 29.6 |  |  | 29.58 | 29.63 | 1.2 | 1.18 | 1.2 | 1.09 | 1.29 | [12 empty] | #N/A
C7201000316140018 | A720100031614 |  | 90°大弯承插口弯头1 1/8-AK | AK | 102.3 | 105.369 | 102.3 | 103/133 | 110.7328 | 114.1575 | 114.7283 | 03196-1 1/8-AK | 直管 | TP2 | H80 | 29.6*1.2 | [9 empty] | 29.6 |  |  | 29.58 | 29.63 | 1.2 | 1.18 | 1.2 | 1.09 | 1.29 | [12 empty] | #N/A
C7201000150470018 | A720100015047 |  | 承插口大小头3/8*1/4-AB | AB | 3 | 3.09 | 3.1 | 19.1 | 2.93067 | 3.021309 | 3.036416 | 02102-3/8*1/4-AB | 直管 | TP2 | H80 | 9.5*0.6 | [9 empty] | 9.5 |  |  | 9.48 | 9.52 | 0.6 | 0.58 | 0.6 | 0.54 | 0.65 | [12 empty] | #N/A
C7201000150480018 | A720100015048 |  | 承插口大小头1/2*3/8-AB | AB | 5.1 | 5.253 | 5.4 | 22 | 4.96959 | 5.123289 | 5.148905 | 02102-1/2*3/8-AB | 直管 | TP2 | H80 | 12.65*0.66 | [9 empty] | 12.65 |  |  | 12.63 | 12.67 | 0.66 | 0.6 | 0.66 | 0.6 | 0.71 | [12 empty] | #N/A
C7200001750000018 | A720000175000 |  | 活接弯头15-AB | AB | 37.1 | 38.213 | 40.6 | 109 | 38.11395 | 39.29273 | 39.48919 | 20202-15-AB | 直管 | TP2 | H80 | 15*0.9 | [9 empty] | 15 |  |  | 14.95 | 15 | 0.9 | 0.88 | 0.9 | 0.84 | 0.96 | [12 empty] | #N/A
A720104096011 | A720104096011 |  | 带帽铜环3/4-TH-02 | TH-02 | 8.1 | 8.343 | 10.8 | 10.1 | 10.11485 | 10.42768 | 10.47982 | 11101-3/4-TH-02 | 直管 | TP2 | H80 | 25.4*1.39 | [9 empty] | 25.4 |  |  | 25.38 | 25.46 | 1.39 | 1.38 | 1.4 | 1.33 | 1.45 | [10 empty] | 退火 | 560℃,32min | #N/A
A720104096010 | A720104096010 |  | 带帽铜环1/2-TH-02 | TH-02 | 6 | 6.18 | 7.9 | 10.1 | 7.439746 | 7.669841 | 7.70819 | 11101-1/2-TH-02 | 直管 | TP2 | H80 | 19.05*1.39 | [9 empty] | 19.05 |  |  | 19.03 | 19.13 | 1.39 | 1.38 | 1.4 | 1.34 | 1.44 | [10 empty] | 退火 | 560℃,32min | #N/A
A720104096012 | A720104096012 |  | 带帽铜环1-TH-02 | TH-02 | 10.1 | 10.403 | 13 | 11.1 | 12.2087 | 12.58629 | 12.64922 | 11101-1-TH-02 | 直管 | TP2 | H80 | 31.75*1.21 | [9 empty] | 31.75 |  |  | 31.75 | 31.82 | 1.21 | 1.2 | 1.22 | 1.15 | 1.27 | [10 empty] | 退火 | 560℃,32min | #N/A
A720104096013 | A720104096013 |  | 带帽铜环1 1/4-TH | TH | 22.5 | 23.175 | 25.4 | 16.1 | 23.82456 | 24.5614 | 24.68421 | 11101-1 1/4-TH | 直管 | TP2 | H80 | 38.1*1.39 | [9 empty] | 38.1 |  |  | 38.02 | 38.1 | 1.39 | 1.38 | 1.4 | 1.32 | 1.46 |  |  | 矫直矫圆，外径按极差控制 | 0.03 | 0.01 | [5 empty] | 退火 | 560℃,32min
A720104096014 | A720104096014 |  | 带帽铜环1 1/2-TH | TH | 36 | 37.08 | 40.9 | 18.6 | 38.35831 | 39.54465 | 39.74237 | 11101-1 1/2-TH | 直管 | TP2 | H80 | 45.09*1.65 | [9 empty] | 45.09 |  |  | 45.01 | 45.09 | 1.65 | 1.6 | 1.7 | 1.57 | 1.73 |  |  | 矫直矫圆，外径按极差控制 | 0.03 | 0.01 | [5 empty] | 退火 | 560℃,32min
C7201040960150018 | A720104096015 |  | 带帽铜环2-TH | TH | 58.5 | 60.255 | 64.8 | 21.1 | 60.83663 | 62.71817 | 63.03176 | 11101-2-TH | 直管 | TP2 | H80 | 58.42*1.78 | [9 empty] | 58.42 |  |  | 58.34 | 58.42 | 1.78 | 1.7 | 1.86 | 1.68 | 1.88 |  |  | 矫直矫圆，外径按极差控制 | 0.03 | 0.01 | [5 empty] | 退火 | 560℃,32min
C7200000151120018 | A720000015112 |  | 承插口大小头42*32-AK | AK | 80 | 82.4 | 91 | 65 | 86.0029 | 88.66279 | 89.1061 | 02202-42*32-AK | 直管 | TP2 | H80 | 41.96*1.17 | [9 empty] | 41.96 |  |  | 41.94 | 41.98 | 1.17 | 1.13 | 1.17 | 1.06 | 1.24 |  |  | 要求按EN1254-1:1998环规通规通止规止 | [7 empty] | 不退火 |  | #N/A
C7200000216290018 | A720000021629 |  | 90°承插口弯头35-AK-01 | AK-01 | 96.3 | 99.189 | 113.4 | 82/112 | 107.8553 | 111.191 | 111.747 | 03292-35-AK-01 | 直管 | TP2 | H80 | 36.2*1.15 | [9 empty] | 36.2 |  |  | 36.13 | 36.27 | 1.15 | 1.11 | 1.15 | 1.04 | 1.22 | [12 empty] | #N/A
C7200000101160018 | A720000010116 |  | 双承口大小头15*12-BF | BF | 7.1 | 7.313 | 8.1 | 23 | 7.261391 | 7.48597 | 7.5234 | 02201-15*12-BF | 直管 | TP2 | H80 | 16.53*0.7 | 5000 | 0 |  | 9030 | 内孔15.13+0.02/-0.02（要求按EN1254通规通止规止） |  |  |  |  | 16.53 | 15.11 | 15.15 |  |  | 0.7 | 0.68 | 0.7 | 0.64 | 0.74 |  |  | 要求按EN1254通规通止规止 | 0.024 | 0.01 | #N/A | [6 empty] | #N/A
C7200000101200018 | A720000010120 |  | 双承口大小头15*14-BF | BF | 7.3 | 7.519 | 8.7 | 25 | 7.866507 | 8.109801 | 8.15035 | 02201-15*14-BF | 直管 | TP2 | H80 | 16.53*0.7 | [9 empty] | 16.53 | 15.11 | 15.15 |  |  | 0.7 | 0.68 | 0.7 | 0.64 | 0.74 |  |  | 要求按EN1254通规通止规止 | [9 empty] | #N/A
C7200000101170018 | A720000010117 |  | 双承口大小头18*15-BF | BF | 11 | 11.33 | 12.7 | 27 | 11.59009 | 11.94855 | 12.00829 | 02201-18*15-BF | 直管 | TP2 | H80 | 19.75*0.8 | 5000 | 0 |  | 9030 | 18.12+0.03/-0.01（要求按EN1254通规通止规止） |  |  |  |  | 19.75 | 18.11 | 18.15 |  |  | 0.8 | 0.78 | 0.8 | 0.73 | 0.85 |  |  | 要求按EN1254通规通止规止 | 0.024 | 0.01 | #N/A | [6 empty] | #N/A
C7200000151180018 | A720000015118 | 承插口大小头02202-18*12-BF | 承插口大小头18*12-BF | BF | 9.4 | 9.682 | 10.75 | 26.5 | 10.3 | 10.6 | 10.7 | 02202-18*12-BF | 直管 | TP2 | H80 | 17.98*0.8 | [9 empty] | 17.98 |  |  | 17.96 | 18 | 0.8 | 0.78 | 0.8 | 0.74 | 0.84 |  |  | 要求按EN1254-1：1998环规通规通止规止
C7200000151130018 | A720000015113 |  | 承插口大小头35*28-BF | BF | 44.5 | 45.835 | 51.8 | 47.5 | 47.58575 | 49.05747 | 49.30276 | 02202-35*28-BF | 直管 | TP2 | H80 | 34.96*1.06 | 4970 | 0 |  |  | 外径34.96+0.02/-0.02（要求按EN1254环规通规通止规止） |  |  |  |  | 34.96 |  |  | 34.94 | 34.98 | 1.06 | 1.05 | 1.07 | 1 | 1.14 |  |  | 要求按EN1254环规通规通止规止 | 0.025 | 0.01 | #N/A | [6 empty] | #N/A
C7200000200560018 | A720000020056 | 90°双承口弯头16-BF | 90°双承口弯头16-BF | BF | 12.8 | 13.184 | 17.5 | 48 | 15.8 | 16.2 | 16.3 | 03291-16-BF | 盘管 | TP2 | O50 | 15.88*0.78 | [9 empty] | 15.88 |  |  | 15.83 | 15.88 | 0.78 | 0.75 | 0.78 | 0.705 | 0.825
C7200000200510018 | A720000020051 |  | 90°双承口弯头18-BF | BF | 17.9 | 18.437 | 22.5 | 45.5/63.5 | 20.85168 | 21.49658 | 21.60406 | 03291-18-BF | 盘管 | TP2 | O50 | 18*0.8 | 无 | 0 |  | 9031 | [5 empty] | 18 |  |  | 17.95 | 18 | 0.8 | 0.78 | 0.8 | 0.72 | 0.86 |  |  | 退火380-400℃，32min | 0.035 | 0.025 | #N/A | [6 empty] | #N/A
C7200000200580018 | A720000020058 | 90°双承口弯头03291-35-BF | 90°双承口弯头35-BF | BF | 88 | 90.64 | 104.5 | 75/106 | 96.5 | 99.4 | 99.9 | 03291-35-BF | 直管 | TP2 | H80 | 36.2*1.1 | [9 empty] | 36.2 |  |  | 36.13 | 36.27 | 1.1 | 1.08 | 1.1 | 0.9828 | 1.199
C7200000200520018 | A720000020052 |  | 90°双承口弯头42-BF | BF | 125 | 128.75 | 150.1 | 92/134 | 142.7786 | 147.1945 | 147.9304 | 03291-42-BF | 直管 | TP2 | H80 | 42.8*1.1 | 无 | 0 |  | 9030 | [5 empty] | 42.8 | 0 | 0 | 42.73 | 42.87 | 1.1 | 1.06 | 1.1 | 0.9646 | 1.199 |  |  |  | 0.035 | 0.01 | #N/A | 44879 | [5 empty] | 42.8*1.1
C7200000200590018 | A720000020059 | 90°双承口弯头54-BF | 90°双承口弯头54-BF | BF | 222.5 | 229.175 | 290.3 | 105/165 | 261.6 | 269.7 | 271.1 | 03291-54-BF | 直管 | TP2 | H80 | 55.5*1.3 | [9 empty] | 55.5 |  |  | 55.42 | 55.58 | 1.3 | 1.24 | 1.3 | 1.1284 | 1.417
C7200000216360018 | A720000021636 | 90°承插口弯头03292-42-BF | 90°承插口弯头42-BF | BF | 132 | 135.96 | 161.4 | 94/144 | 151.029 | 155.7 | 156.4785 | 03292-42-BF | 直管 | TP2 | H80 | 42.8*1.1 | [9 empty] | 42.8 |  |  | 42.73 | 42.87 | 1.1 | 1.06 | 1.1 | 0.9646 | 1.199
C7200000216350018 | A720000021635 | 90°承插口弯头03292-35-BF | 90°承插口弯头35-BF | BF | 93 | 95.79 | 112.4 | 79/110 | 100.7 | 103.8 | 104.3 | 03292-35-BF | 直管 | TP2 | H80 | 36.2*1.1 | [9 empty] | 36.2 |  |  | 36.13 | 36.27 | 1.1 | 1.08 | 1.1 | 0.9828 | 1.199
C7200000216300018 | A720000021630 |  | 90°承插口弯头54-BF | BF | 236 | 243.08 | 285.7 | 110/170 | 271.2635 | 279.6531 | 281.0514 | 03292-54-BF | 直管 | TP2 | H80 | 55.5*1.3 | 无 | 0 |  | 9030 | [5 empty] | 55.5 | 0 | 0 | 55.42 | 55.58 | 1.3 | 1.24 | 1.3 | 1.1284 | 1.417 |  |  |  | 0.035 | 0.01 | #N/A | 44879 | [5 empty] | 55.5*1.3
C7200000248320018 | A720000024832 |  | 45°双承口弯头15-BF | BF | 10.5 | 10.815 | 12.8 | 40.5 | 12.04058 | 12.41297 | 12.47504 | 03241-15-BF | 直管 | TP2 | H80 | 15.88*0.7 | 无 | 0 |  | 9031 |  | 0 | 0.05 | 0.05 | 0.05 | 15.88 |  |  | 15.83 | 15.88 | 0.7 | 0.68 | 0.7 | 0.64 | 0.74 |  |  |  | 0.024 | 0.01 | #N/A | [6 empty] | #N/A
C7200000248360018 | A720000024836 | 45°双承口弯头03241-18-BF | 45°双承口弯头18-BF | BF | 15.8 | 16.274 | 21.3 | 48.5 | 20.4 | 21 | 21.1 | 03241-18-BF | 盘管 | TP2 | O50 | 18*0.88 | [9 empty] | 18 |  |  | 17.95 | 18 | 0.88 | 0.86 | 0.88 | 0.8 | 0.94
C7200000248330018 | A720000024833 |  | 45°双承口弯头42-BF | BF | 107.5 | 110.725 | 131.7 | 97 | 122.7395 | 126.5356 | 127.1683 | 03241-42-BF | 直管 | TP2 | H80 | 42.8*1.1 | 无 | 0 |  | 9030 | [5 empty] | 42.8 | 0 | 0 | 42.73 | 42.87 | 1.1 | 1.06 | 1.1 | 0.9646 | 1.199 |  |  |  | 0.025 | 0.01 | #N/A | 45012 | [5 empty] | 42.8*1.1
C7200000264200018 | A720000026420 | 45°承插口弯头03242-18-BF | 45°承插口弯头18-BF | BF | 18 | 18.54 | 21.6 | 49 | 20.6 | 21.2 | 21.3 | 03242-18-BF | 弯管 | TP2 | O50 | 18*0.88 | [9 empty] | 18 |  |  | 17.95 | 18 | 0.88 | 0.86 | 0.88 | 0.8 | 0.94
C7200000264210018 | A720000026421 | 45°承插口弯头54-BF | 45°承插口弯头54-BF | BF | 203 | 209.09 | 247.9 | 120 | 232.8 | 240 | 241.2 | 03242-54-BF | 直管 | TP2 | H80 | 55.5*1.3 | [9 empty] | 55.5 |  |  | 55.42 | 55.58 | 1.3 | 1.24 | 1.3 | 1.1284 | 1.417
C7200000264180018 | A720000026418 |  | 45°承插口弯头42-BF | BF | 104 | 107.12 | 134.4 | 102 | 129.0017 | 132.9915 | 133.6564 | 03242-42-BF | 直管 | TP2 | H80 | 42.8*1.1 | 无 | 0 |  | 9030 | [5 empty] | 42.8 | 0 | 0 | 42.73 | 42.87 | 1.1 | 1.06 | 1.1 | 0.9646 | 1.199 |  |  |  | 0.027 | 0.01 | #N/A | 45012 | [5 empty] | 42.8*1.1
C7200000700080018 | A720000070008 |  | 双承口过桥弯头15-BF | BF | 34 | 35.02 | 39 | 120 | 36.64453 | 37.77787 | 37.96676 | 03221-15-BF | 直管 | TP2 | H80 | 15*0.78 | 无 | 0 |  | 9030 | [5 empty] | 15 |  |  | 14.95 | 15 | 0.78 | 0.76 | 0.78 | 0.71 | 0.83 |  |  |  | 0.025 | 0.01 | #N/A |  |  |  |  | 退火 | 380-400℃，32min | #N/A
C7200000700090018 | A720000070009 |  | 双承口过桥弯头18-BF | BF | 55 | 56.65 | 61.1 | 140 | 58.00096 | 59.7948 | 60.09378 | 03221-18-BF | 直管 | TP2 | H80 | 18*0.88 | 无 | 0 |  | 9030 | [5 empty] | 18 |  |  | 17.95 | 18 | 0.88 | 0.86 | 0.88 | 0.8 | 0.94 |  |  |  | 0.025 | 0.01 | #N/A |  |  |  |  | 退火 | 500-510℃，32min | #N/A
C7200000700100018 | A720000070010 |  | 双承口过桥弯头22-BF | BF | 87.5 | 90.125 | 98.6 | 163 | 93.90136 | 96.80553 | 97.28956 | 03221-22-BF | 直管 | TP2 | O50 | 21.97*1 | 5000 | 0 |  | 9030 | 外径21.97±0.02（要求按EN1254-1：1998环规通规通止规止） |  |  |  |  | 21.97 |  |  | 21.95 | 21.99 | 1 | 0.97 | 1 | 0.905 | 1.065 |  |  | 要求按EN1254-1：1998环规通规通止规止 | 0.025 | 0.01 | #N/A |  |  |  |  | 退火 | 500-510℃，32min | #N/A
C7200000750080018 | A720000075008 |  | 承插口半过桥弯头15-BF | BF | 25 | 25.75 | 27.5 | 85 | 26.04487 | 26.85039 | 26.98464 | 03222-15-BF | 盘管 | TP2 | O50 | 15*0.78 | 无 | 0 |  | 9030 | [5 empty] | 15 |  |  | 14.95 | 15 | 0.78 | 0.76 | 0.78 | 0.71 | 0.83 |  |  | 退火温度380-400℃，32min | 0.025 | 0.01 | #N/A |  |  |  |  | 退火 | 500-510℃，32min | #N/A
C7200000750090018 | A720000075009 |  | 承插口半过桥弯头18-BF | BF | 44 | 45.32 | 48.2 | 110 | 45.66033 | 47.0725 | 47.30787 | 03222-18-BF | 直管 | TP2 | H80 | 18*0.88 | 无 | 0 |  | 9030 | [5 empty] | 18 |  |  | 17.95 | 18 | 0.88 | 0.86 | 0.88 | 0.8 | 0.94 |  |  |  | 0.025 | 0.01 | #N/A |  |  |  |  | 退火 | 500-510℃，32min | #N/A
C7200000840140018 | A720000084014 |  | 中大三通35*35*42-GFB | GFB | 358 | 368.74 | 466 | 205 | 428.3994 | 441.6489 | 443.8571 | 04203-35*35*42-GFB | 直管 | TP2 | H80 | 41.2*1.94 | [9 empty] | 41.2 |  |  | 41.1 | 41.3 | 1.94 | 1.92 | 1.96 | 1.78 | 2.09 | [6 empty] | 2023.2.27 | [5 empty] | #N/A
C7200000880280018 | A720000088028 | 异径三通42*35*35-GFB | 异径三通42*35*35-GFB | GFB | 410 | 422.3 | 469 | 168 | 430.2477 | 443.5544 | 445.7721 | 04205-42*35*35-GFB | 直管 | TP2 | H80 | 46.5*2.1 | [9 empty] | 46.5 |  |  | 46.4 | 46.6 | 2.1 | 2.1 | 2.15 | 2 | 2.25 | [12 empty] | #N/A
C7200000216310018 | A720000021631 |  | 90°承插口弯头32-FR | FR | 95 | 97.85 | 102.5 | 89/123 | 104.1241 | 107.3444 | 107.8811 | 03292-32-FR | 直管 | TP2 | H80 | 33.5*1.1 | [9 empty] | 33.5 |  |  | 33.43 | 33.57 | 1.1 | 1.05 | 1.1 | 0.995 | 1.155 | [12 empty] | #N/A
C7200000316150018 | A720000031615 |  | 90°大弯承插口弯头32-FR | FR | 135 | 139.05 | 157 | 130/159 | 141.5893 | 145.9683 | 146.6981 | 03296-32-FR | 直管 | TP2 | H80 | 33.5*1.1 | [9 empty] | 33.5 |  |  | 33.43 | 33.57 | 1.1 | 1.05 | 1.1 | 0.995 | 1.155 | [12 empty] | #N/A
C7200000300200018 | A720000030020 |  | 90°大弯双承口弯头32-FR | FR | 133 | 136.99 | 157 | 130/159 | 141.5893 | 145.9683 | 146.6981 | 03295-32-FR | 直管 | TP2 | H80 | 33.5*1.1 | [9 empty] | 33.5 |  |  | 33.43 | 33.57 | 1.1 | 1.05 | 1.1 | 0.995 | 1.155 | [12 empty] | #N/A
C7200000500020018 | A720000050002 |  | 等径U型弯头15*2-AB | AB | 29 | 29.87 | 37 | 108 | 33.60798 | 34.6474 | 34.82064 | 03211-15*2-AB | 直管 | TP2 | O50 | 16*0.74 | [9 empty] | 16 |  |  | 15.96 | 16.04 | 0.74 | 0.72 | 0.74 | 0.65 | 0.81
C7200000151150018 | A720000015115 |  | 承插口大小头22*15-AB-TS | AB-TS | 15 | 15.45 | 17.1 | 30 | 16.05086 | 16.54728 | 16.63002 | 02202-22*15-AB-TS | 直管 | TP2 | H80 | 21.97*0.9 | [9 empty] | 21.97 |  |  | 21.95 | 21.99 | 0.9 | 0.88 | 0.9 | 0.82 | 0.96 |  |  | 要求按照EN1254-1：1998环规通止规止
C7200000316160018 | A720000031616 |  | 90°大弯承插口弯头28-FB | FB | 85 | 87.55 | 101.4 | 101/133 | 92.14625 | 94.99613 | 95.47111 | 03296-28-FB | 直管 | TP2 | H80 | 29.6*1 | [9 empty] | 29.6 |  |  |  |  | 1 | [15 empty] | 380-400℃，32min
C7206060200000018 | A720606020000 | PEX检测弯头3/8*3/8-1 | PEX检测弯头3/8*3/8-1（试制） | 试制 | 60.265 | 62.07295 | 70.9 | 240 | 66.28022 | 68.33012 | 68.67177 |  | 直管 | TP2 | H80 | 12.7*0.85 | [9 empty] | 12.7 |  |  | 12.65 | 12.7 | 0.85 | 0.83 | 0.85 | 0.8075 | 0.8925 |  |  | 要求按ASME B16.22-2013，1/2环规检测通规通止规止 | [9 empty] | #N/A
C7206060200010018 | A720606020001 | PEX检测弯头3/8*3/8-2 | PEX检测弯头3/8*3/8-2（试制） | 试制 | 60.095 | 61.89785 | 70.7 | 240 | 69.88294 | 72.04427 | 72.40449 |  | 直管 | TP2 | H80 | 12.7*0.9 | [9 empty] | 12.7 |  |  | 12.65 | 12.7 | 0.9 | 0.88 | 0.9 | 0.855 | 0.945 |  |  | 要求按ASME B16.22-2013，1/2环规检测通规通止规止 | [9 empty] | #N/A
A720606020010 | A720606020010 | PEX检测弯头1/2*1/2-1 | PEX检测弯头1/2*1/2-1（试制） | 试制 | 94.86 | 97.7058 | 111.6 | 280 | 103.4404 | 106.6396 | 107.1728 |  | 直管 | TP2 | H80 | 15.88*0.9 | [9 empty] | 15.88 |  |  | 15.83 | 15.88 | 0.9 | 0.88 | 0.9 | 0.855 | 0.945 |  |  | 要求按ASME B16.22-2013，5/8环规检测通规通止规止 | [9 empty] | #N/A
A720606020011 | A720606020011 | PEX检测弯头1/2*1/2-2 | PEX检测弯头1/2*1/2-2（试制） | 试制 | 96.9 | 99.807 | 114 | 280 | 105.5979 | 108.8638 | 109.4082 |  | 直管 | TP2 | H80 | 15.88*0.92 | [9 empty] | 15.88 |  |  | 15.83 | 15.88 | 0.92 | 0.9 | 0.92 | 0.874 | 0.966 |  |  | 要求按ASME B16.22-2013，5/8环规检测通规通止规止 | [9 empty] | #N/A
C7206060200040018 | A720606020004 | PEX检测弯头3/4*3/4-1 | PEX检测弯头3/4*3/4-1（试制） | 试制 | 177.395 | 182.71685 | 208.7 | 310 | 188.8449 | 194.6855 | 195.6589 |  | 直管 | TP2 | H80 | 22.23*1.05 | [9 empty] | 22.23 |  |  | 22.23 | 22.18 | 1.05 | 1.05 | 1.03 | 1.1 | 1 |  |  | 要求按ASME B16.22-2013，7/8环规检测通规通止规止 | [9 empty] | #N/A
C7206060200050018 | A720606020005 | PEX检测弯头3/4*3/4-2 | PEX检测弯头3/4*3/4-2（试制） | 试制 | 185.3 | 190.859 | 218 | 310 | 197.3705 | 203.4747 | 204.4921 |  | 直管 | TP2 | H80 | 22.23*1.1 | [9 empty] | 22.23 |  |  | 22.18 | 22.23 | 1.1 | 1.08 | 1.1 | 1.045 | 1.155 |  |  | 要求按ASME B16.22-2013，7/8环规检测通规通止规止 | [9 empty] | #N/A
A720606020014 | A720606020014 | PEX检测弯头1*1-1 | PEX检测弯头1*1-1（试制） | 试制 | 273.955 | 282.17365 | 322.3 | 340 | 298.5925 | 307.8273 | 309.3665 |  | 直管 | TP2 | H80 | 28.58*1.17 | [9 empty] | 28.58 |  |  | 28.58 | 28.53 | 1.17 | 1.17 | 1.15 | 1.24 | 1.1 |  |  | 要求按ASME B16.22-2013，1 1/8环规检测通规通止规止 | [9 empty] | #N/A
A720606020013 | A720606020013 | PEX检测弯头1*1-2 | PEX检测弯头1*1-2（试制） | 试制 | 296.31 | 305.1993 | 348.6 | 340 | 322.9308 | 332.9183 | 334.5829 |  | 直管 | TP2 | H80 | 28.58*1.27 | [9 empty] | 28.58 |  |  | 28.53 | 28.58 | 1.27 | 1.25 | 1.27 | 1.1938 | 1.3462 |  |  | 要求按ASME B16.22-2013，1 1/8环规检测通规通止规止 | [9 empty] | #N/A
C7200020400010018 | A720002040001 | 卡压90°变径弯头28*15-M | 卡压90°变径弯头28*15-M（试制） | M | 116 | 121.8 | 139.7 | 129 | 130.3948 | 134.4276 | 135.0997 | 03201-28*15-M | 直管 | TP2 | H80 | 28*1.38 | [9 empty] | 28 |  |  | 28 | 28.1 | 1.38 | 1.38 | 1.4 | 1.3 | 1.48 |  |  |  |  | 0.05
C7200020400020018 | A720002040002 | 卡压90°变径弯头22*15-M | 卡压90°变径弯头22*15-M（试制） | M | 79 | 82.95 | 91.7 | 115 | 85.23173 | 87.86776 | 88.3071 | 03201-22*15-M | 直管 | TP2 | H80 | 22*1.3 | [9 empty] | 22 |  |  | 22 | 22.1 | 1.3 | 1.3 | 1.32 | 1.24 | 1.39 |  |  |  |  | 0.05
C7206060200160018 | A720606020016 | 90°扁弯头L021-7/8-AB | 90°扁弯头L021-7/8-AB | AB | 28 | 28.84 | 32.6 | 73 | 30.44022 | 31.38167 | 31.53858 | L021-7/8-AB | 盘管 | TP2 | O50 | 18*0.88 | [9 empty] | 18 |  |  | 17.95 | 18 | 0.88 | 0.86 | 0.88 | 0.8 | 0.94 | [6 empty] | 2023.2.23
C7201051250370018 | A720105125037 | 承口外丝螺纹接头06111-5/8*1/2-AB | 承口外丝螺纹接头5/8*1/2-AB | 试制 | 28 | 28.84 | 53 | 37 | 47.98715 | 49.47129 | 49.71864 | 06111-5/8*1/2-AB | 直管 | TP2 | H80 | 21*2.5 | [9 empty] | 21 |  |  |  |  | 2.5
C7206060500000018 | A720606050000 | U型扁弯L022-24*12-AB | U型扁弯L022-24*12-AB | AB | 30.5 | 31.415 | 38.6 | 98 | 36.30826 | 37.4312 | 37.61836 | L022-24*12-AB | 直管 | TP2 | H80 | 17.59*0.8 | [9 empty] | 17.59 | 15.98 | 16.03 |  |  | 0.8 | 0.78 | 0.8 | 0.73 | 0.85 | [6 empty] | 2023.2.23 |  |  |  | 不退火
C7200030060000018 | A720003006000 | 卡压打点直接 | 卡压打点直接22-V（试制） | V | 66.5 | 68.495 | 68.8 | 64.04 | 63.39841 | 65.35919 | 65.68598 | 01202-22-V | 直管 | TP2 | H80 | 25.3*1.5 | [9 empty] | 25.3 |  |  | 25.2 | 25.3 | 1.5 | 1.49 | 1.51 | 1.42 | 1.58
| A720002026413 | 45°卡压承插口弯头03242-18-M | 45°卡压承插口弯头18-M | M | 44.5 | 46.725 | 51.9 | 80 | 48.01473 | 49.49972 | 49.74722 | 03242-18-M | 直管 | TP2 | H80 | 18*1.3 | [9 empty] | 18 |  |  | 18 | 18.1 | 1.3 | 1.3 | 1.32 | 1.26 | 1.36 | [6 empty] | 2023.5.8 |  |  |  |  | 500°c-510°c 、32min
| A720002000007 | 卡压直通直接 | 卡压直通直接12-M（加长款） | M | 46 | 48.3 | 50.7 | 96 | 46.82563 | 48.27384 | 48.51521 | 01201-12-M | 直管 | TP2 | H80 | 14.9*1.3 | [9 empty] | 14.9 | 12.25 | 12.35 |  |  | 1.3 | 1.28 | 1.3 | 1.22 | 1.36 | [6 empty] | 45052
C7200000820660018 | A720000082066 | 自制紫铜焊接中小三通40*22-TD | 来0009紫铜焊接中小三通40*22-TD | TD | 129 | 132.87 | 145.7 | 121 | 131.2405 | 135.2995 | 135.976 | 04202-40*22-TD | 直管 | TP2 | O50 | 42*0.96 | [9 empty] | 42 |  |  | 41.95 | 42.08 | 0.96 | 0.92 | 0.96 | 0.8372 | 1.0464
C7206060150020018 | A720606015002 | 承插口大小头L015-7/8*5/8-AB | 承插口大小头L015-7/8*5/8-AB | AB | 29.5 | 30.385 | 31 | 42 | 29.30506 | 30.2114 | 30.36246 | L015-7/8*5/8-AB | 直管 | TP2 | H80 | 22*1.2 | [9 empty] | 22 |  |  |  |  | 1.2
C7200020800170018 | A720002080017 | 自制M型卡压正三通15-M-GAS | 燃气卡压正三通15-M-GAS | M-GAS | 77.5 | 81.375 | 127 | 190 | 118.34 | 122 | 122.61 | 04201-15-M-GAS | 直管 | TP2 | 1/2H | 17.5*1.4 | [9 empty] | 17.5 |  |  | 17.48 | 17.53 | 1.4 | 1.39 | 1.41 | 1.3 | 1.5 |  |  | 晶粒度0.02mm及以下，HV5硬度90±10
C7200020800160018 | A720002080016 | 自制M型卡压正三通22-MFB-GAS | 燃气卡压正三通22-M-GAS | MFB-GAS | 126 | 132.3 | 205.4 | 197 | 190.314 | 196.2 | 196.2 | 04201-22-M-GAS | 直管 | TP2 | H80 | 24.85*1.5 | [9 empty] | 24.85 | / | / | 24.85 | 24.95 | 1.5 | 1.49 | 1.51 | 1.42 | 1.58
C7200020800150018 | A720002080015 | 自制M型卡压正三通28-M-GAS | 燃气卡压正三通28-M-GAS | M-GAS | 176.4 | 185.22 | 310.3 | 220 | 292.7205 | 301.7737 | 303.2826 | 04201-28-M-GAS | 直管 | TP2 | H80 | 31.05*1.65 | [9 empty] | 31.05 |  |  | 31.05 | 31.15 | 1.65 | 1.64 | 1.66 | 1.57 | 1.73
C7200020264140018 | A720002026414 | 自制M型卡压45°承插口弯头22-M-GAS | 燃气卡压45°承插口弯头22-M-GAS | M-GAS | 64 | 67.2 | 71.5 | 91 | 67.59758 | 69.68823 | 70.03667 | 03242-22-M-GAS | 直管 | TP2 | H80 | 22*1.3 | [9 empty] | 22 |  |  | 22 | 22.1 | 1.3 | 1.3 | 1.32 | 1.24 | 1.39
C7200020264150018 | A720002026415 | 来0009M型卡压45°承插口弯头12-M | 卡压45°承插口弯头12-M | M | 24.5 | 25.725 | 28.8 | 70 | 26.96591 | 27.79991 | 27.93891 | 03242-12-M | 直管 | TP2 | H80 | 12*1.3 | [9 empty] | 12 |  |  | 11.9 | 12.1 | 1.3 | 1.3 | 1.32 | 1.26 | 1.36
C7200020248150018 | A720002024815 | 45°卡压双承口弯头03241-12-M | 卡压45°双承口弯头12-M | M | 29 | 30.45 | 33.1 | 75 | 30.75328 | 31.70441 | 31.86293 | 03241-12-M | 直管 | TP2 | H80 | 12.7*1.3 | [9 empty] | 12.7 |  |  | 12.6 | 12.8 | 1.3 | 1.3 | 1.32 | 1.26 | 1.36
C7200000800590018 | A720000080059 | 正三通04201-35-BF | 正三通35-BF | BF | 146 | 150.38 | 165.8 | 145 | 151.868 | 156.565 | 157.3478 | 04201-35-BF | 直管 | TP2 | O50 | 37*1.06 | [9 empty] | 37 |  |  | 36.95 | 37.08 | 1.06 | 1.04 | 1.06 | 0.9464 | 1.1554 | [10 empty] | 退火 | 500-510℃，32min
C7200000101230018 | A720000010123 | 双承口大小头02201-16*15-BF | 双承口大小头16*15-BF | BF | 8.5 | 8.755 | 10.2 | 24 | 9.239745 | 9.52551 | 9.573138 | 02201-16*15-BF | 直管 | TP2 | H80 | 17.72*0.8 | [9 empty] | 17.72 | 16.1 | 16.14 |  |  | 0.8 | 0.78 | 0.8 | 0.72 | 0.86 |  |  | 符合通止规要求通规通止规止
C7200000101240018 | A720000010124 | 双承口大小头22*15-BF | 双承口大小头22*15-BF | BF | 17 | 17.51 | 19.7 | 31 | 18.11776 | 18.67811 | 18.7715 | 02201-22*15-BF | 直管 | TP2 | H80 | 23.94*0.9 | [9 empty] | 23.94 | 22.13 | 22.18 |  |  | 0.9 | 0.88 | 0.9 | 0.82 | 0.96 |  |  | 要求按EN1254通规通止规止
C7200000101250018 | A720000010125 | 双承口大小头02201-42*28-SJ | 双承口大小头42*28-SJ | SJ | 69.7 | 71.791 | 78.5 | 51 | 72.09557 | 74.32533 | 74.69695 | 02201-42*28-SJ | 直管 | TP2 | H80 | 44.57*1.17 | [9 empty] | 44.57 | 42.21 | 42.25 |  |  | 1.17 | 1.13 | 1.17 | 1.06 | 1.24 |  |  | 要求按EN1254通规通止规止
C7200000880330018 | A720000088033 | 异径三通04205-35*28*22-AB | 异径三通35*28*22-AB | AB | 113.8 | 117.214 | 130.8 | 118 | 123.7829 | 127.6112 | 128.2493 | 04205-35*28*22-AB | 直管 | TP2 | O50 | 37*1.06 | [9 empty] | 37 |  |  | 36.95 | 37.08 | 1.06 | 1.04 | 1.06 | 0.9464 | 1.1554 | [10 empty] | 不退火
C7200020820270018 | A720002082027 | 卡压中小三通04202-15*12-M(试制） | 卡压中小三通15*12-M | M | 72.5 | 76.125 | 125.2 | 178 | 117.2989 | 120.9267 | 121.5313 | 04202-15*12-M | 直管 | TP2 | H80 | 17.5*1.5 | [9 empty] | 17.5 | / | / | 17.48 | 17.53 | 1.5 | 1.49 | 1.51 | 1.42 | 1.58
C7200020820280018 | A720002082028 | 卡压中小三通04202-22*12-M(试制） | 卡压中小三通22*12-M | M | 98.7 | 103.635 | 210 | 220 | 198.1038 | 204.2307 | 205.2519 | 04202-22*12-M | 直管 | TP2 | H80 | 24.85*1.4 | [9 empty] | 24.85 |  |  | 24.85 | 24.95 | 1.4 | 1.39 | 1.41 | 1.32 | 1.48
C7200020820290018 | A720002082029 | 卡压中小三通04202-22*18-M(试制） | 卡压中小三通22*18-M | M | 99.7 | 104.685 | 176.1 | 172 | 165.4451 | 170.5619 | 171.4148 | 04202-22*18-M | 直管 | TP2 | H80 | 24.85*1.5 | [9 empty] | 24.85 | / | / | 24.85 | 24.95 | 1.5 | 1.49 | 1.51 | 1.42 | 1.58
C7200020820300018 | A720002082030 | 卡压中小三通04202-18*12-M(试制） | 卡压中小三通18*12-M | M | 80.1 | 84.105 | 140.4 | 170 | 133.0671 | 137.1825 | 137.8685 | 04202-18*12-M | 直管 | TP2 | H80 | 20.5*1.5 | [9 empty] | 20.5 | / | / | 20.5 | 20.65 | 1.5 | 1.49 | 1.51 | 1.42 | 1.58
C7200020820310018 | A720002082031 | 卡压中小三通04202-18*15-M(试制） | 卡压中小三通18*15-M | M | 86.5 | 90.825 | 143.3 | 170 | 133.0671 | 137.1825 | 137.8685 | 04202-18*15-M | 直管 | TP2 | H80 | 20.5*1.5 | [9 empty] | 20.5 | / | / | 20.5 | 20.65 | 1.5 | 1.49 | 1.51 | 1.42 | 1.58
C7200020860200018 | A720002086020 | 边小三通04204-18*15*18-M(试制） | 边小三通18*15*18-M | M | 100 | 105 | 160.5 | 192 | 150.1868 | 154.8318 | 155.6059 | 04204-18*15*18-M | 直管 | TP2 | H80 | 20.5*1.5 | [9 empty] | 20.5 | / | / | 20.5 | 20.65 | 1.5 | 1.49 | 1.51 | 1.42 | 1.58
C7200020880110018 | A720002088011 | 卡压异径三通04205-15*12*12-M（试制） | 卡压异径三通15*12*12-M | M | 70 | 73.5 | 130 | 183 | 120.5754 | 124.3045 | 124.9261 | 04205-15*12*12-M | 直管 | TP2 | H80 | 17.5*1.5 | [9 empty] | 17.5 | / | / | 17.48 | 17.53 | 1.5 | 1.49 | 1.51 | 1.42 | 1.58
C7200020880120018 | A720002088012 | 卡压异径三通04205-18*15*15-M（试制） | 卡压异径三通18*15*15-M | M | 90 | 94.5 | 154.2 | 185 | 144.7396 | 149.2161 | 149.9622 | 04205-18*15*15-M | 直管 | TP2 | H80 | 20.5*1.5 | [9 empty] | 20.5 | / | / | 20.5 | 20.65 | 1.5 | 1.49 | 1.51 | 1.42 | 1.58
C7200000860170018 | A720000086017 | 边小三通04204-22*15*22-AK-01（试制） | 边小三通22*15*22-AK-01（试制） | AK | 50 | 51.5 | 74.8 | 101 | 69.54218 | 71.69297 | 72.05144 | 04204-22*15*22-AK-01 | 直管 | TP2 | H80 | 23.8*1.1 | [9 empty] | 23.8 |  |  | 23.78 | 23.83 | 1.1 | 1.08 | 1.1 | 1.01 | 1.17
C7200000820680018 | A720000082068 | 中小三通35*28-GFB试样 | 中小三通35*28-GFB | GFB | 220 | 226.6 | 286 | 140 | 266.75 | 275 | 276.375 | 04202-35*28-GFB | 直管 | TP2 | H80 | 38.2*1.9 | [9 empty] | 38.2 |  |  | 38.18 | 38.22 | 1.9 | 1.88 | 1.9 | 1.74 | 2.05
C7200000820690018 | A720000082069 | 中小三通42*35-GFB试样 | 中小三通42*35-GFB | GFB | 441 | 454.23 | 590 | 170 | 548.05 | 565 | 567.825 | 04202-42*35-GFB | 直管 | TP2 | H80 | 46.5*2.67 | [9 empty] | 46.5 |  |  | 46.48 | 46.52 | 2.67 | 2.65 | 2.67 | 2.45 | 2.88
C7200000750110018 | A720000075011 | 承插口半过桥弯03222-18-AK-02（试制） | 承插口半过桥弯18-AK-02 | AK | 52 | 53.56 | 64.7 | 129 | 60.3423 | 62.20856 | 62.5196 | 03222-18-AK-02 | 直管 | TP2 | H80 | 18*1 | [9 empty] | 18 |  |  | 17.95 | 18 | 1 | 0.98 | 1 | 0.96 | 1.04
C7200000750100018 | A720000075010 | 承插口半过桥弯03222-15-AK-02（试制） | 承插口半过桥弯15-AK-02 | AK | 36 | 37.08 | 43.6 | 119 | 41.57885 | 42.86479 | 43.07912 | 03222-15-AK-02 | 直管 | TP2 | H80 | 15*0.9 | [9 empty] | 15 |  |  | 14.95 | 15 | 0.9 | 0.88 | 0.9 | 0.84 | 0.96
C7200000800600018 | A720000080060 | 正三通04201-42-AK（试制） | 正三通42-AK（试制） | AK | 269 | 277.07 | 324 | 174 | 296.8838 | 306.0658 | 307.5961 | 04201-42-AK | 直管 | TP2 | H80 | 44.3*1.45 | [9 empty] | 44.3 |  |  | 44.28 | 44.32 | 1.45 | 1.43 | 1.45 | 1.33 | 1.56
C7200000800610018 | A720000080061 | 正三通04201-54-AK（试制） | 正三通54-AK | AK | 441 | 454.23 | 510 | 213 | 466.4109 | 480.836 | 483.2402 | 04201-54-AK | 直管 | TP2 | O50 | 56.5*1.45 | [9 empty] | 56.5 |  |  | 56.48 | 56.52 | 1.45 | 1.43 | 1.45 | 1.33 | 1.56
C7200000200650018 | A720000020065 | 90°双承口弯头03291-42-AK-02（试制） | 90°双承口弯头42-AK-02（试制） | AK | 140 | 144.2 | 178.2 | 114 | 163.0829 | 168.1267 | 168.9674 | 03291-42-AK-02 | 直管 | TP2 | H80 | 42.8*1.25 | [9 empty] | 42.8 |  |  | 42.7 | 42.8 | 1.25 | 1.2 | 1.25 | 1.195 | 1.275
C7200000860180018 | A720000086018 | 边小三通04204-28*15*28-AK（试制） | 边小三通28*15*28-AK | AK | 95.5 | 98.365 | 110.3 | 130 | 103.7287 | 106.9368 | 107.4715 | 04204-28*15*28-AK | 直管 | TP2 | H80 | 30*1 | [9 empty] | 30 |  |  | 29.95 | 30.08 | 1 | 0.96 | 1 | 0.9 | 1.06
C7200000860190018 | A720000086019 | 边小三通04204-28*22*28-AK（试制） | 边小三通28*22*28-AK | AK | 98 | 100.94 | 113.4 | 134 | 106.896 | 110.202 | 110.7531 | 04204-28*22*28-AK | 直管 | TP2 | H80 | 30*1 | [9 empty] | 30 |  |  | 29.95 | 30.08 | 1 | 0.96 | 1 | 0.9 | 1.06
C7200000880340018 | A720000088034 | 异径三通04205-28*22*22-AK（试制） | 异径三通28*22*22-AK | AK | 94 | 96.82 | 111.5 | 112 | 102.3651 | 105.531 | 106.0586 | 04205-28*22*22-AK | 直管 | TP2 | H80 | 30*1.15 | [9 empty] | 30 |  |  | 29.95 | 30.08 | 1.15 | 1.13 | 1.15 | 1.05 | 1.23
C7200000820710018 | A720000082071 | 中小三通04202-28*15-AK-02（试制） | 中小三通28*15-AK-02（试制） | AK | 64 | 65.92 | 71.9 | 86 | 67.93834 | 70.03952 | 70.38972 | 04202-28*15-AK-02 | 直管 | TP2 | H80 | 29.6*1 | [9 empty] | 29.6 |  |  |  |  | 1
C7200000820700018 | A720000082070 | 中小三通04202-28*15-AK-01（试制） | 中小三通-28*15-AK-01（试制） | AK | 57 | 58.71 | 64.9 | 86 | 61.35829 | 63.25597 | 63.57225 | 04202-28*15-AK-01 | 直管 | TP2 | H80 | 29.6*0.9 | [9 empty] | 29.6 |  |  | 29.58 | 29.63 | 0.9 | 0.88 | 0.9 | 0.8008 | 0.981
C7200000200630018 | A720000020063 |  | 90°双承口弯头22-AK-02 | AK | 32.5 | 33.475 | 43.5 | 53/76.5 | 38.84638 | 40.04781 | 40.24805 | 03291-22-AK-02 | 直管 | TP2 | O50 | 23.5*0.96 | [9 empty] | 23.5 |  |  |  |  | 0.96
C7200000200640018 | A720000020064 |  | 90°双承口弯头28-AK-02 | AK | 51.5 | 53.045 | 59.5 | 58/90 | 56.30347 | 58.04481 | 58.33503 | 03291-28-AK-02 | 直管 | TP2 | H80 | 29.6*0.96 | [9 empty] | 29.6 |  |  | 29.55 | 29.6 | 0.96 | 0.94 | 0.96 | 0.92 | 1
C7200000300250018 | A720000030025 | 90°大弯双承口弯头03295-28-AK-02（试制） | 90°大弯双承口弯头28-AK-02 | AK | 62.5 | 64.375 | 79 | 89/119 | 74.05311 | 76.34342 | 76.72513 | 03295-28-AK-02 | 直管 | TP2 | H80 | 29.6*0.9 | [9 empty] | 29.6 |  |  | 29.58 | 29.63 | 0.9 | 0.88 | 0.9 | 0.8008 | 0.981
C7200000300260018 | A720000030026 | 90°大弯双承口弯头03295-28-AK-02（试制） | 90°大弯双承口弯头32-AK-02 | AK | 104.5 | 107.635 | 125.4 | 122 | 119.694 | 123.3959 | 124.0129 | 03295-32-AK-02 | 直管 | TP2 | H80 | 33.5*1.1 | [9 empty] | 33.5 |  |  | 33.45 | 33.5 | 1.1 | 1.08 | 1.1 | 1.06 | 1.14
C7200000700140018 | A720000070014 | 双承口过桥弯03221-22-AK-02（试制） | 双承口过桥弯22-AK-02 | AK | 105 | 108.15 | 119.8 | 175 | 110.4794 | 113.8963 | 114.4658 | 03221-22-AK-02 | 直管 | TP2 | H80 | 22*1.1 | [9 empty] | 22 |  |  | 21.95 | 22 | 1.1 | 1.08 | 1.1 | 1.06 | 1.14
C7200000750120018 | A720000075012 | 承插口半过桥弯03222-22-AK-02（试制） | 承插口半过桥弯22-AK-02 | AK | 78 | 80.34 | 89.8 | 135 | 85.37044 | 88.01076 | 88.45081 | 03222-22-AK-02 | 直管 | TP2 | H80 | 22*1.1 | [9 empty] | 22 |  |  | 21.95 | 22 | 1.1 | 1.08 | 1.1 | 1.06 | 1.14
C7200000101300018 | A720000010130 | 双承口大小头15*1/2-AK（试制） | 双承口大小头15*1/2-AK（试制） | AK | 7.7 | 7.931 | 7.9 | 23 | 7.591728 | 7.826524 | 7.865656 | 02201-15*1/2-AK | 直管 | TP2 | H80 | 16.6*0.73 | [9 empty] | 16.6 | 15.11 | 15.15 |  |  | 0.73 | 0.72 | 0.74 | 0.7 | 0.76 | 要求按EN1254通规通止规止
C7200000101310018 | A720000010131 | 双承口大小头22*3/4-AK（试制） | 双承口大小头22*3/4-AK（试制） | AK | 24 | 24.72 | 24.4 | 38.5 | 23.33737 | 24.05914 | 24.17944 | 02201-22*3/4-AK | 直管 | TP2 | H80 | 23.5*0.96 | [9 empty] | 23.5 |  |  |  |  | 0.96
C7200000101320018 | A720000010132 | 双承口大小头28*22-AK（试制） | 双承口大小头28*22-AK（试制） | AK | 31 | 31.93 | 31.1 | 36.5 | 29.87763 | 30.80168 | 30.95569 | 02201-28*22-AK | 直管 | TP2 | H80 | 30.18*1 | [9 empty] | 30.18 | 28.16 | 28.2 |  |  | 1 | 0.97 | 1 | 0.905 | 1.065
C7200000060210018 | A720000006021 | 打点直接54-AK(试制） | 打点直接54-AK(试制） | AK | 141 | 145.23 | 144.2 | 68 | 137.0496 | 141.2882 | 141.9947 | 01202-54-AK | 直管 | TP2 | H80 | 56.84*1.31 | [9 empty] | 56.84 | 54.2 | 54.24 |  |  | 1.31 | 1.29 | 1.31 | 1.21 | 1.41 |  |  | 要求按EN1254通规通止规止
C7200000060200018 | A720000006020 | 打点直接42-AK(试制） | 打点直接42-AK(试制） | AK | 83 | 85.49 | 84.8 | 57 | 81.10159 | 83.60988 | 84.02793 | 01202-42-AK | 直管 | TP2 | H80 | 44.58*1.18 | [9 empty] | 44.58 | 42.2 | 42.24 |  |  | 1.18 | 1.16 | 1.18 | 1.1 | 1.28 |  |  | 要求按EN1254通规通止规止
A720000084015 | A720000084015 | 中大三通42*42*54-GFB（试制） | 中大三通42*42*54-GFB | GFB | 595 | 612.85 | 751 | 230 | 707.0585 | 728.9263 | 732.5709 | 04203-42*42*54-GFB | 直管 | TP2 | H80 | 52.5*2.23 | [9 empty] | 52.5 |  |  | 52.48 | 52.52 | 2.23 | 2.21 | 2.23 | 2.05 | 2.4 | [6 empty] | 2023.6.13
C7200000316180018 | A720000031618 | 90°大弯承插口弯头42-AK-02（试制） | 90°大弯承插口弯头42-AK-02 | AK | 210 | 216.3 | 259 | 154 | 240.5556 | 247.9954 | 249.2354 | 03296-42-AK-02 | 直管 | TP2 | O50 | 42*1.4 | [9 empty] | 42 |  |  | 41.9 | 42.1 | 1.4 | 1.4 | 1.42 | 1.33 | 1.49
C7200020280020018 | A720002028002 | 卡压45°双插口弯头42-M（试制） | 卡压45°双插口弯头42-M（试制） | M | 353 | 370.65 | 371.7 | 210 | 349.9922 | 360.8167 | 362.6208 | 03243-42-M | 直管 | TP2 | H80 | 42*1.5 | [9 empty] | 42 |  |  | 41.9 | 42.1 | 1.5 | 1.5 | 1.52 | 1.43 | 1.59
C7200020280010018 | A720002028001 | 卡压45°双插口弯头35-M（试制） | 卡压45°双插口弯头35-M（试制） | M | 245 | 257.25 | 272 | 187 | 257.9429 | 265.9205 | 267.2501 | 03243-35-M | 直管 | TP2 | H80 | 35*1.5 | [9 empty] | 35 |  |  | 34.95 | 35 | 1.5 | 1.49 | 1.51 | 1.41 | 1.58
C7200020280000018 | A720002028000 | 卡压45°双插口弯头28-M（试制） | 卡压45°双插口弯头28-M（试制） | M | 134 | 140.7 | 151.4 | 160 | 141.3746 | 145.7471 | 146.4758 | 03243-28-M | 直管 | TP2 | H80 | 28*1.2 | [9 empty] | 28 |  |  |  |  | 1.2
C7200023760000018 | A720002376000 |  | 30°双插口弯头42-M（试制） | M | 336 | 352.8 | 388.6 | 215 | 358.2858 | 369.3669 | 371.2137 | 03244-42-M | 直管 | TP2 | H80 | 42*1.5 | [9 empty] | 42 |  |  | 41.9 | 42.1 | 1.5 | 1.5 | 1.52 | 1.43 | 1.59
C7200023760010018 | A720002376001 |  | 30°双插口弯头28-M（试制） | M | 155 | 162.75 | 181 | 190 | 167.7177 | 172.9049 | 173.7694 | 03244-28-M | 直管 | TP2 | H80 | 28*1.2 | [9 empty] | 28 |  |  |  |  | 1.2
C7200023760020018 | A720002376002 |  | 30°双插口弯头35-M（试制） | M | 238 | 249.9 | 282 | 188 | 259.3149 | 267.335 | 268.6716 | 03244-35-M | 直管 | TP2 | H80 | 35*1.5 | [9 empty] | 35 |  |  | 34.95 | 35 | 1.5 | 1.49 | 1.51 | 1.41 | 1.58
C7200023760030018 | A720002376003 |  | 30°双插口弯头54-M（试制） | M | 485 | 509.25 | 554.2 | 240 | 518.1998 | 534.2266 | 536.8977 | 03244-54-M | 直管 | TP2 | H80 | 54*1.5 | [9 empty] | 54 |  |  | 53.9 | 54.1 | 1.5 | 1.5 | 1.52 | 1.41 | 1.61
C7200020280030018 | A720002028003 |  | 45°双插口弯头54-M（试制） | M | 505 | 530.25 | 583 | 245 | 528.9508 | 545.3101 | 548.0367 | 03243-54-M | 直管 | TP2 | H80 | 54*1.5 | [9 empty] | 54 |  |  | 53.9 | 54.1 | 1.5 | 1.5 | 1.52 | 1.41 | 1.61
C7200020150290018 | A720002015029 |  | 燃气卡压承插口大小头28*15-M-GAS | M-GAS | 54.1 | 56.805 | 61 | 60.5 | 56.08558 | 57.82018 | 58.10928 | 02202-28*15-M-GAS | 直管 | TP2 | 1/2H | 27.97*1.25 | [9 empty] | 27.97 |  |  | 27.92 | 28 | 1.25 | 1.23 | 1.25 | 1.17 | 1.31 |  |  | 要求按EN1254-1：1998环规通规通止规止，晶粒度及0.02mm以下，HV5硬度105±10
C7200000800630018 | A720000080063 |  | 正三通42-BF | BF | 217 | 223.51 | 253.7 | 169 | 234.2307 | 241.475 | 242.6823 | 04201-42-BF | 直管 | TP2 | O50 | 44.3*1.17 | [9 empty] | 44.3 |  |  | 44.25 | 44.38 | 1.17 | 1.13 | 1.17 | 1.0283 | 1.2753
C7200020150300018 | A720002015030 |  | 卡压承插口大小头54*28-M（试制） | M | 150 | 157.5 | 182 | 83 | 168.7689 | 173.9885 | 174.8584 | 02202-54*28-M | 直管 | TP2 | H80 | 53.96*1.4 | [9 empty] | 53.96 |  |  | 53.91 | 54.04 | 1.4 | 1.38 | 1.4 | 1.3 | 1.48
C7200020820350018 | A720002082035 |  | 卡压中小三通28*18-M | M | 145 | 152.25 | 255 | 210 | 239.1469 | 246.5432 | 247.7759 | 04202-28*18-M | 直管 | TP2 | H80 | 31.05*1.4 | [9 empty] | 31.05 |  |  | 31.05 | 31.15 | 1.4 | 1.39 | 1.41 | 1.32 | 1.48
C7200020300190018 | A720002030019 |  | 卡压90°大弯双承口弯头12-MFB-01 | MFB | 31.2 | 32.136 | 34.9 | 79 | 32.37187 | 33.37306 | 33.53993 | 03295-12-MFB-01 | 直管 | TP2 | H80 | 12.7*1.3 | [9 empty] | 12.7 | / | / | 12.6 | 12.8 | 1.3 | 1.3 | 1.32 | 1.26 | 1.36
C7200020300200018 | A720002030020 |  | 卡压90°大弯双承口弯头12-MFB-02 | MFB | 31.2 | 32.136 | 34.9 | 79 | 32.37187 | 33.37306 | 33.53993 | 03295-12-MFB-02 | 直管 | TP2 | H80 | 12.7*1.3 | [9 empty] | 12.7 | / | / | 12.6 | 12.8 | 1.3 | 1.3 | 1.32 | 1.26 | 1.36
C7200020150310018 | A720002015031 |  | 卡压承插大小头28*18-M | M | 55 | 57.75 | 61 | 61 | 56.54156 | 58.29027 | 58.58172 | 02202-28*18-M | 直管 | TP2 | H80 | 27.97*1.25 | [9 empty] | 27.97 |  |  | 27.92 | 28 | 1.25 | 1.23 | 1.25 | 1.17 | 1.31
C7200020820360018 | A720002082036 |  | 燃气卡压中小三通54*22-M-GAS | M-GAS | 390 | 409.5 | 589 | 235 | 539.3455 | 556.0263 | 558.8064 | 04202-54*22-M-GAS | 直管 | TP2 | H80 | 57.3*1.5 | [9 empty] | 57.3 |  |  | 57.25 | 57.4 | 1.5 | 1.48 | 1.52 | 1.41 | 1.59
CA7200000151220018 | A720000015122 |  | 承插口大小头54*18-AK | AK | 103 | 106.09 | 122.6 | 62 | 116.8754 | 120.4901 | 121.0926 | 02202-54*18-AK | 直管 | TP2 | H80 | 53.96*1.29 | [9 empty] | 53.96 |  |  | 53.94 | 53.98 | 1.29 | 1.27 | 1.29 | 1.2 | 1.36
C7201000500220018 | A720100050022 |  | 等径U型弯头2 5/8*7 7/8-AB | AB | 1367 | 1408.01 | 1572.8 | 425 | 1429.872 | 1474.095 | 1481.465 | 03111-2 5/8*7 7/8-AB | 直管 | TP2 | H80 | 66.6*1.9 | [9 empty] | 66.6 |  |  | 66.52 | 66.68 | 1.9 | 1.84 | 1.9 | 1.6744 | 2.071
C7200020100170018 | A720002010017 |  | 卡压双承口大小头42*22-M | M | 122 | 128.1 | 157 | 77 | 145.5 | 150 | 150.75 | 02201-42*22-M | 直管 | TP2 | H80 | 45.4*1.55 | [9 empty] | 45.4 | 42.25 | 42.35 |  |  | 1.55 | 1.53 | 1.57 | 1.47 | 1.63
C7201000101080018 | A720100010108 |  | 双承口大小头7/8*5/8-EPC（试制） | EPC | 21 | 21.63 | 22.4 | 37 | 21.75763 | 22.43055 | 22.5427 | 02101-7/8*5/8-EPC | 直管 | TP2 | H80 | 21.97*1 | [9 empty] | 21.97 |  |  | 21.95 | 21.99 | 1 | 0.97 | 1 | 0.905 | 1.065
C7200000151240018 | A720000015124 |  | 承插口大小头22*15-CB-NF-TS | CB-NF-TS | 11 | 11.33 | 12.9 | 30.5 | 11.91902 | 12.28765 | 12.34909 | 02202-22*15-CB-NF-TS | 直管 | TP2 | H80 | 21.97*0.65 | [9 empty] | 21.97 |  |  | 21.95 | 21.99 | 0.65 | 0.63 | 0.65 | 0.59 | 0.69 |  |  | 要求按EN1254-1：1998环规通规通止规止
C7201030060000018 | A720103006000 |  | 卡压打点直接5/8-V(试制） | V | 35.3 | 36.359 | 40.1 | 54 | 38.121 | 39.3 | 39.4965 | 01102-5/8-V | 直管 | TP2 | H80 | 19.1*1.45 | [9 empty] | 19.1 |  |  | 19 | 19.1 | 1.45 | 1.44 | 1.46 | 1.38 | 1.52
C7201030060010018 | A720103006001 |  | 卡压打点直接7/8-V(试制） | V | 56 | 57.68 | 63.8 | 62 | 59.558 | 61.4 | 61.707 | 01102-7/8-V | 直管 | TP2 | H80 | 25.5*1.45 | [9 empty] | 25.5 |  |  | 25.4 | 25.5 | 1.45 | 1.44 | 1.46 | 1.38 | 1.52
C7200000500040018 | A720000050004 |  | 等径U型弯头15*45-AB | AB | 28.5 | 29.355 | 34.5 | 106 | 32.99132 | 34.01167 | 34.18172 | 03211-15*45-AB | 直管 | TP2 | O50 | 16*0.74 | [9 empty] | 16 |  |  | 15.96 | 16.04 | 0.74 | 0.72 | 0.74 | 0.65 | 0.81
C7200000101400018 | A720000010140 |  | 双承口大小头40*32-SJ | SJ | 71 | 73.13 | 80.1 | 56 | 75.29495 | 77.62366 | 78.01178 | 02201-40*32-SJ | 直管 | TP2 | H80 | 42.52*1.17 | [9 empty] | 42.52 | 40.18 | 40.22 |  |  | 1.17 | 1.16 | 1.18 | 1.1 | 1.24 |  |  | 要求按EN1254通规通止规止
C7201030060020018 | A720103006002 |  | 卡压打点直接1 1/8-V（试制） | V | 75 | 77.25 | 87.2 | 64 | 80.704 | 83.2 | 83.616 | 01102-1 1/8-V | 直管 | TP2 | H80 | 32.05*1.5 | [9 empty] | 32.05 |  |  | 31.95 | 32.05 | 1.5 | 1.49 | 1.51 | 1.43 | 1.57
C7201082500000018 | A720108250000 |  | PEX弯头1/2-PEX（试制） | PEX | 16.1 | 16.583 | 21.5 | 80 | 20.30286 | 20.93079 | 21.03544 | 13625-1/2-PEX | 直管 | TP2 | H80 | 11.1*0.9 | [9 empty] | 11.1 |  |  | 11 | 11.1 | 0.9 | 0.89 | 0.91 | 0.83 | 0.97
C7201084300000018 | A720108430000 |  | PEX三通1/2-PEX（试制） | PEX | 23 | 23.69 | 25.6 |  | #VALUE! | #VALUE! | #VALUE! | 13627-1/2-PEX
|  |  | PEX三通3/4-PEX（试制） | PEX | 35 | 36.05 | 38.9 |  | #VALUE! | #VALUE! | #VALUE! | 13627-3/4-PEX
C7201082400000018 | A720108240000 |  | PEX直接1/2-PEX（试制） | PEX | 10.3 | 10.609 | 13.6 | 50 | 12.78329 | 13.17864 | 13.24454 | 13624-1/2-PEX | 直管 | TP2 | H80 | 11.1*0.9 | [9 empty] | 11.1 |  |  | 11 | 11.1 | 0.9 | 0.89 | 0.91 | 0.83 | 0.97
C7201082400010018 | A720108240001 |  | PEX直接3/4-PEX（试制） | PEX | 13.7 | 14.111 | 23.1 | 52 | 21.85156 | 22.52738 | 22.64002 | 13624-3/4-PEX | 直管 | TP2 | H80 | 16.1*1 | [9 empty] | 16.1 |  |  | 16 | 16.1 | 1 | 0.99 | 1.01 | 0.95 | 1.05
C7201082500010018 | A720108250001 |  | PEX弯头3/4-PEX（试制） | PEX | 28 | 28.84 | 36 | 80 | 33.39578 | 34.42864 | 34.60078 | 13625-3/4-PEX | 直管 | TP2 | H80 | 16.1*1 | [9 empty] | 16.1 |  |  | 16 | 16.1 | 1 | 0.99 | 1.01 | 0.95 | 1.05
C7201000300270018 | A720100030027 |  | 90°大弯双承口弯头7/8-AB-01 | AB | 46.5 | 47.895 | 53.2 | 87/110.5 | 49.46048 | 50.99019 | 51.24514 | 03195-7/8-AB-01 | 直管 | TP2 | H80 | 23.5*0.8 | [9 empty] | 23.5 |  |  | 23.43 | 23.5 | 0.8 | 0.78 | 0.8 | 0.74 | 0.84
C7201000316170018 | A720100031617 |  | 90°大弯承插口弯头7/8-AB-01 | AB | 47 | 48.41 | 55.5 | 90/113.5 | 50.94802 | 52.52373 | 52.78635 | 03196-7/8-AB-01 | 直管 | TP2 | H80 | 23.5*0.8 | [9 empty] | 23.5 |  |  | 23.43 | 23.5 | 0.8 | 0.78 | 0.8 | 0.74 | 0.84
C7200020030000018 | A720002003000 |  | 卡压滚槽直接108-M | M | 1230 | 1291.5 | 1356 | 220 | 1279.257 | 1318.821 | 1325.416 | 01203-108-M | 直管 | TP2 | H80 | 108*2 | [9 empty] | 108 |  |  | 107.7 | 108.3 | 2 | 1.95 | 2.05 | 1.8 | 2.2
C7201000200480018 | A720100020048 |  | 90°双承口弯头5/8-DCA（推弯工艺） | DCA | 11.7 | 12.051 | 15.4 | 42/57.5 | 13.71762 | 14.14188 | 14.21259 | 03191-5/8-DCA | 盘管 | TP2 | O50 | 15.88*0.65 | [9 empty] | 15.88 |  |  | 15.53 | 15.88 | 0.65 | 0.63 | 0.65 | 0.6 | 0.68
C7200000840160018 | A720000084016 |  | 中大三通18*18*28-AB | AB | 97 | 99.91 | 123.7 | 145 | 115.606 | 119.1815 | 119.7774 | 04203-18*18*28-AB | 直管 | TP2 | H80 | 30*1 | [9 empty] | 30 |  |  | 29.95 | 30.08 | 1 | 0.96 | 1 | 0.9 | 1.06
C7200000151250018 | A720000015125 |  | 承插口大小头15*14-BF | BF | 7.1 | 7.313 | 7.3 | 25.1 | 7.123548 | 7.343864 | 7.380584 | 02202-15*14-BF | 直管 | TP2 | H80 | 14.98*0.7 | [9 empty] | 14.98 |  |  | 14.96 | 15 | 0.7 | 0.68 | 0.7 | 0.64 | 0.74
C7200000151260018 | A720000015126 |  | 承插口大小头15*12-BF | BF | 6.1 | 6.283 | 8.1 | 24.5 | 6.959789 | 7.17504 | 7.210915 | 02202-15*12-BF | 直管 | TP2 | H80 | 14.98*0.7 | [9 empty] | 14.98 |  |  | 14.96 | 15 | 0.7 | 0.68 | 0.7 | 0.64 | 0.74
C7200000248390018 | A720000024839 |  | 45°承插口弯头42-AK-02 | AK | 125 | 128.75 | 152.3 | 99 | 141.8112 | 146.1972 | 146.9281 | 03242-42-AK-02 | 直管 | TP2 | H80 | 42.8*1.25 | [9 empty] | 42.8 |  |  | 42.7 | 42.8 | 1.25 | 1.2 | 1.25 | 1.195 | 1.275
C7200000248400018 | A720000024840 |  | 45°承插口弯头15-AK（试制） | AK | 14.1 | 14.523 | 15.7 | 40/48 | 14.82291 | 15.28135 | 15.35776 | 03242-15-AK | 盘管 | TP2 | O50 | 15.88*0.8 | [9 empty] | 15.88 |  |  | 15.83 | 15.88 | 0.8 | 0.79 | 0.81 | 0.75 | 0.85
C7201030300000018 | A720103030000 |  | 卡压90°大弯双承口弯头5/8-V | V | 54.6 | 56.238 | 64.6 | 100 | 59.48413 | 61.32385 | 61.63047 | 03195-5/8-V | 直管 | TP2 | H80 | 15.88*1.5 | [9 empty] | 15.88 |  |  | 15.78 | 15.88 | 1.5 | 1.49 | 1.51 | 1.43 | 1.57
C7200000101410018 | A720000010141 |  | 双承口大小头15*10-AK | AK | 7.5 | 7.725 | 8.6 | 23 | 8.137266 | 8.388934 | 8.430879 | 02201-15*10-AK | 直管 | TP2 | H80 | 16.7*0.78 | [9 empty] | 16.7 | 15.12 | 15.16 |  |  | 0.78 | 0.76 | 0.78 | 0.74 | 0.82 | 要求按EN1254通规通止规止
C7200000264230018 | A720000026423 |  | 45°承插口弯头15-AK-02 | AK | 12 | 12.36 | 15.8 | 44.5 | 14.6323 | 15.08484 | 15.16027 | 03242-15-AK-02 | 直管 | TP2 | H80 | 15.88*0.78 | [9 empty] | 15.88 |  |  | 15.83 | 15.88 | 0.78 | 0.75 | 0.78 | 0.705 | 0.825
C7200000820810018 | A720000082081 |  | 中小三通15*10-AK-02 | AK | 19 | 19.57 | 21 | 68 | 19.40981 | 20.01012 | 20.11017 | 04202-15*10-AK-02 | 盘管 | TP2 | O50 | 16.5*0.65 | [9 empty] | 16.5 |  |  | 16.49 | 16.53 | 0.65 | 0.63 | 0.65 | 0.6 | 0.68
C7201030316000018 | A720103031600 |  | 卡压90°大弯承插口弯头5/8-V | V | 50.2 | 51.706 | 56.2 | 88 | 52.41671 | 54.03785 | 54.30804 | 03196-5/8-V | 直管 | TP2 | H80 | 15.88*1.5 | [9 empty] | 15.88 |  |  | 15.78 | 15.88 | 1.5 | 1.49 | 1.51 | 1.43 | 1.57
C7200000101420018 | A720000010142 |  | 双承口大小头28*22-AK-02 | AK | 32 | 32.96 | 37.1 | 40 | 34.52789 | 35.59577 | 35.77375 | 02201-28*22-AK-02 | 直管 | TP2 | H80 | 27.97*1.15 | [9 empty] | 27.97 |  |  | 27.95 | 27.99 | 1.15 | 1.12 | 1.15 | 1.08 | 1.19
C7201030300010018 | A720103030001 |  | 卡压90°大弯双承口弯头7/8-V | V | 85.5 | 88.065 | 97.3 | 105 | 89.99659 | 92.77999 | 93.24389 | 03195-7/8-V | 直管 | TP2 | H80 | 22.23*1.5 | [9 empty] | 22.23 |  |  | 22.13 | 22.23 | 1.5 | 1.48 | 1.5 | 1.42 | 1.58
C7200000820820018 | A720000082082 |  | 中小三通35*28-AK-02 | AK | 133.5 | 137.505 | 148.9 | 134 | 140.4259 | 144.769 | 145.4928 | 04202-35*28-AK-02 | 直管 | TP2 | O50 | 37*1.06 | [9 empty] | 37 |  |  | 36.95 | 37.08 | 1.06 | 1.04 | 1.06 | 0.9464 | 1.1554
C7200000820830018 | A720000082083 |  | 中小三通35*22-AK-02 | AK | 114 | 117.42 | 130.8 | 116 | 121.7025 | 125.4665 | 126.0938 | 04202-35*22-AK-02 | 直管 | TP2 | O50 | 37*1.06 | [9 empty] | 37 |  |  | 36.95 | 37.08 | 1.06 | 1.04 | 1.06 | 0.9464 | 1.1554
C7201030316010018 | A720103031601 |  | 卡压90°大弯承插口弯头7/8-V | V | 81.6 | 84.048 | 93.2 | 100 | 85.75147 | 88.40357 | 88.84559 | 03196-7/8-V | 直管 | TP2 | H80 | 22.23*1.5 | [9 empty] | 22.23 |  |  | 22.13 | 22.23 | 1.5 | 1.48 | 1.5 | 1.42 | 1.58
C7200000840170018 | A720000084017 |  | 中大三通35*35*42-GFB-01（试制） | GFB | 323 | 332.69 | 475.3 | 225 | 437.6297 | 451.1646 | 453.4205 | 04203-35*35*42-GFB-01 | 直管 | TP2 | H80 | 41.2*1.8 | [9 empty] | 41.2 |  |  | 41.1 | 41.3 | 1.8 | 1.79 | 1.81 | 1.65 | 1.94
C7200000151280018 | A720000015128 |  | 承插口大小头28*22-AK-TS | AK-TS | 28.7 | 29.561 | 30.4 | 39 | 29.45578 | 30.36679 | 30.51862 | 02202-28*22-AK-TS | 直管 | TP2 | H80 | 27.97*1 | [9 empty] | 27.97 |  |  | 27.95 | 27.99 | 1 | 0.97 | 1 | 0.905 | 1.065 |  |  | 要求按EN1254-1：1998环规通规通止规止
| A720002030021 |  | 卡压90°大弯双承口弯头108-M | M | 2500 | 2625 | 3315.3 | 525 | 3044.747 | 3138.915 | 3154.609 | 03295-108-M | 直管 | TP2 | H80 | 108*2 | [9 empty] | 108 |  |  | 107.7 | 108.3 | 2 | 1.95 | 2.05 | 1.8 | 2.2
C7201030300020018 | A720103030002 |  | 卡压90°大弯双承口弯头1 1/8-V | V | 131.1 | 135.033 | 136.5 | 115 | 125.8997 | 129.7935 | 130.4425 | 03195-1 1/8-V | 直管 | TP2 | H80 | 28*1.5 | [9 empty] | 28 |  |  | 27.9 | 28 | 1.5 | 1.48 | 1.5 | 1.42 | 1.58
C7201030316020018 | A720103031602 |  | 卡压90°大弯承插口弯头1 1/8-V | V | 125 | 128.75 | 143.5 | 121 | 132.4118 | 136.507 | 137.1895 | 03196-1 1/8-V | 直管 | TP2 | H80 | 28*1.5 | [9 empty] | 28 |  |  | 27.9 | 28 | 1.5 | 1.48 | 1.5 | 1.42 | 1.58
| A720002031617 |  | 卡压90°大弯承插口弯头108-M（试制） | M | 2560 | 2688 | 3315.3 | 525 | 3044.747 | 3138.915 | 3154.609 | 03296-108-M | 直管 | TP2 | H80 | 108*2 | [9 empty] | 108 |  |  | 107.7 | 108.3 | 2 | 1.95 | 2.05 | 1.8 | 2.2
C7200000216370018 | A720000021637 |  | 90°承插口弯头（加长）22-AL-AB-(M28) | AL-AB-(M28) | 42 | 43.26 | 49 | 79 | 46.37347 | 47.8077 | 48.04674 | 03292-22-AL-AB-(M28) | 盘管 | TP2 | O50 | 22.23*1 | [9 empty] | 22.23 |  |  |  |  | 1
C7200000248410018 | A720000024841 |  | 45°双承口弯头35-AB-01 | AB | 74 | 76.22 | 93.5 | 89 | 86.49974 | 89.17499 | 89.62086 | 03241-35-AB-01 | 直管 | TP2 | H80 | 36.2*1 | [9 empty] | 36.2 |  |  | 36.1 | 36.3 | 1 | 0.98 | 1.02 | 0.89 | 1.09
C7201030060030018 | A720103006003 |  | 卡压打点直接1 1/8-V-01（试制） | V | 77.8 | 80.134 | 84.8 | 74 | 81.40068 | 83.91822 | 84.33781 | 01102-1 1/8-V-01 | 直管 | TP2 | H80 | 28*1.5 | [9 empty] | 28 |  |  | 27.9 | 28 | 1.5 | 1.48 | 1.5 | 1.42 | 1.58
C7200000264260018 | A720000026426 |  | 45°承插口弯头35-AB-01 | AB | 75 | 77.25 | 97.1 | 92 | 89.38306 | 92.14749 | 92.60822 | 03242-35-AB-01 | 直管 | TP2 | H80 | 36.2*1 | [9 empty] | 36.2 |  |  | 36.1 | 36.3 | 1 | 0.98 | 1.02 | 0.89 | 1.09
| A720002026416 |  | 卡压45°承插口弯头108-M（试制） | M | 1930 | 2026.5 | 2486 | 400 | 2321.186 | 2392.975 | 2404.94 | 03242-108-M | 直管 | TP2 | H80 | 108*2 | [9 empty] | 108 |  |  | 107.7 | 108.3 | 2 | 1.95 | 2.05 | 1.8 | 2.2
| A720002024816 |  | 卡压45°双承口弯头108-M | M | 1930 | 2026.5 | 2486 | 400 | 2321.186 | 2392.975 | 2404.94 | 03241-108-M | 直管 | TP2 | H80 | 108*2 | [9 empty] | 108 |  |  | 107.7 | 108.3 | 2 | 1.95 | 2.05 | 1.8 | 2.2
C7201030264000018 | A720103026400 |  | 卡压45°承插口弯头5/8-V | V | 41 | 42.23 | 51.5 | 80 | 47.7051 | 49.18051 | 49.42641 | 03142-5/8-V | 直管 | TP2 | H80 | 15.88*1.5 | [9 empty] | 15.88 |  |  | 15.78 | 15.88 | 1.5 | 1.49 | 1.51 | 1.43 | 1.57
C7200000800650018 | A720000080065 | 正三通12-AK（试制） | 正三通12-AK（试制） | AK | 14 | 14.42 | 15.5 | 68 | 14.75636 | 15.21274 | 15.2888 | 04201-12-AK | 直管 | TP2 | H80 | 12.7*0.65 | 12.7 |  |  |  |  | 0.65 |  |  |  | 12.7 |  |  | 12.68 | 12.73 | 0.65 | 0.63 | 0.65 | 0.59 | 0.69
C7200000800660018 | A720000080066 |  | 正三通10-AK-02 | AK | 11 | 11.33 | 12.1 | 59 | 11.2738 | 11.62247 | 11.68059 | 04201-10-AK-02 | 直管 | TP2 | H80 | 10.8*0.68 | [9 empty] | 10.8 |  |  | 10.78 | 10.83 | 0.68 | 0.66 | 0.68 | 0.62 | 0.72
C7200000800670018 | A720000080067 |  | 正三通12-AK-02 | AK | 14 | 14.42 | 16 | 68 | 14.75636 | 15.21274 | 15.2888 | 04201-12-AK-02 | 直管 | TP2 | H80 | 12.7*0.65 | [9 empty] | 12.7 |  |  | 12.68 | 12.73 | 0.65 | 0.63 | 0.65 | 0.59 | 0.69
C7201000248370018 | A720100024837 |  | 45°双承口弯头1 3/8-AB-01 | AB | 82.5 | 84.975 | 106.3 | 90 | 97.62221 | 100.6414 | 101.1447 | 03141-1 3/8-AB-01 | 直管 | TP2 | H80 | 36.2*1.12 | [9 empty] | 36.2 |  |  | 36.1 | 36.3 | 1.12 | 1.1 | 1.14 | 1 | 1.22
C7201000248380018 | A720100024838 |  | 45°双承口弯头1 3/8-ZL-01 | ZL | 77.5 | 79.825 | 100.5 | 85 | 92.25835 | 95.1117 | 95.58726 | 03141-1 3/8-ZL-01 | 直管 | TP2 | H80 | 36.2*1.12 | [9 empty] | 36.2 |  |  | 36.1 | 36.3 | 1.12 | 1.1 | 1.14 | 1 | 1.22
C7201000264120018 | A720100026412 |  | 45°承插口弯头1 3/8-AB-01 | AB | 87 | 89.61 | 112.9 | 95 | 102.9861 | 106.1712 | 106.7021 | 03142-1 3/8-AB-01 | 直管 | TP2 | H80 | 36.2*1.12 | [9 empty] | 36.2 |  |  | 36.1 | 36.3 | 1.12 | 1.1 | 1.14 | 1 | 1.22
C7200000248420018 | A720000024842 |  | 45°双承口弯头35-AK-02 | AK | 84 | 86.52 | 104.3 | 89 | 96.54943 | 99.5355 | 100.0332 | 03241-35-AK-02 | 直管 | TP2 | H80 | 36.2*1.12 | [9 empty] | 36.2 |  |  | 36.1 | 36.3 | 1.12 | 1.1 | 1.14 | 1 | 1.22
C7200000264270018 | A720000026427 |  | 45°承插口弯头35-AK-02 | AK | 89 | 91.67 | 108.4 | 92 | 99.76775 | 102.8533 | 103.3676 | 03242-35-AK-02 | 直管 | TP2 | H80 | 36.2*1.12 | [9 empty] | 36.2 |  |  | 36.1 | 36.3 | 1.12 | 1.1 | 1.14 | 1 | 1.22
C7201030248000018 | A720103024800 |  | 卡压45°双承口弯头7/8-V | V | 71.3 | 73.439 | 84.2 | 92 | 78.95927 | 81.40131 | 81.80832 | 03141-7/8-V | 直管 | TP2 | H80 | 22.23*1.5 | [9 empty] | 22.23 |  |  | 22.13 | 22.23 | 1.5 | 1.48 | 1.5 | 1.42 | 1.58
C7201030264010018 | A720103026401 |  | 卡压45°承插口弯头7/8-V（试制） | V | 65 | 66.95 | 78.1 | 85 | 73.0161 | 75.27433 | 75.6507 | 03142-7/8-V | 直管 | TP2 | H80 | 22.23*1.5 | [9 empty] | 22.23 |  |  | 22.13 | 22.23 | 1.5 | 1.48 | 1.5 | 1.42 | 1.58
C7201030248010018 | A720103024801 |  | 卡压45°双承口弯头1 1/8-V | V | 102 | 105.06 | 119 | 100 | 109.6196 | 113.0099 | 113.5749 | 03141-1 1/8-V | 直管 | TP2 | H80 | 28*1.5 | [9 empty] | 28 |  |  | 27.9 | 28 | 1.5 | 1.48 | 1.5 | 1.42 | 1.58
C7201030264020018 | A720103026402 |  | 卡压45°承插口弯头1 1/8-V | V | 96.8 | 99.704 | 111.9 | 95 | 104.1929 | 107.4153 | 107.9524 | 03142-1 1/8-V | 直管 | TP2 | H80 | 28*1.5 | [9 empty] | 28 |  |  | 27.9 | 28 | 1.5 | 1.48 | 1.5 | 1.42 | 1.58
C7201000248390018 | A720100024839 |  | 45°双承口弯头5/8-DCA | DCA | 11.8 | 12.154 | 15.5 | 52 | 14.3258 | 14.76886 | 14.84271 | 03141-5/8-DCA | 直管 | TP2 | H80 | 15.88*0.65 | [9 empty] | 15.88 |  |  | 15.53 | 15.88 | 0.65 | 0.63 | 0.65 | 0.6 | 0.68
C7201000000330018 | A720100000033 |  | 直通直接5/8-DCA | DCA | 8.6 | 8.858 | 9.2 | 25.5 | 8.47363 | 8.735701 | 8.779379 | 01101-5/8-DCA | 直管 | TP2 | H80 | 17.43*0.7 | [9 empty] | 17.43 | 16 | 16.04 |  |  | 0.7 | 0.68 | 0.7 | 0.63 | 0.75 |  |  | 1、要求按ASME B16.22-2013通规通止规止 2、产品原料要求长度6米长，减少料头料尾的报废
C7201000030510018 | A720100003051 |  | 滚槽直接5/8-DCA | DCA | 8.3 | 8.549 | 8.9 | 21.5 | 8.251878 | 8.507091 | 8.549627 | 01103-5/8-DCA | 直管 | TP2 | H80 | 17.59*0.8 | [9 empty] | 17.59 | 15.98 | 16.03 |  |  | 0.8 | 0.78 | 0.8 | 0.73 | 0.85 |  |  | 1、要求按ASME B16.22-2013通规通止规止 2、产品原料要求长度6米长，减少料头料尾的报废
C7201000030520018 | A720100003052 |  | 滚槽直接7/8-DCA | DCA | 19.4 | 19.982 | 20.2 | 45.5 | 18.9812 | 19.56825 | 19.66609 | 01103-7/8-DCA | 直管 | TP2 | H80 | 23.65*0.65 | [9 empty] | 23.65 | 22.34 | 22.38 |  |  | 0.65 | 0.63 | 0.65 | 0.59 | 0.69 |  |  | 1、要求按ASME B16.22-2013通规通止规止 2、产品原料要求长度6米长，减少料头料尾的报废
C7201082500020018 | A720108250002 |  | PEX弯头1-PEX（试制） | PEX | 47 | 48.41 | 60.9 | 92 | 57.08962 | 58.85528 | 59.14956 | 13625-1-PEX | 直管 | TP2 | H80 | 20.7*1.15 | [9 empty] | 20.7 |  |  | 20.6 | 20.7 | 1.15 | 1.14 | 1.16 | 1.1 | 1.2
C7200000316200018 | A720000031620 |  | 90°大弯承插口弯头15-AK-02 | AK | 18 | 18.54 | 21.3 | 56/72 | 19.88385 | 20.49882 | 20.60131 | 03296-15-AK-02 | 直管 | TP2 | H80 | 15.88*0.74 | [9 empty] | 15.88 |  |  | 15.83 | 15.88 | 0.74 | 0.72 | 0.74 | 0.68 | 0.78
C7201030248020018 | A720103024802 |  | 卡压45°双承口弯头5/8-V | V | 43.9 | 45.217 | 54.2 | 85 | 50.64986 | 52.21635 | 52.47743 | 03141-5/8-V | 直管 | TP2 | H80 | 15.88*1.5 | [9 empty] | 15.88 |  |  | 15.78 | 15.88 | 1.5 | 1.49 | 1.51 | 1.43 | 1.57
C7200000316210018 | A720000031621 |  | 90°大弯承插口弯头22-AK | AK | 45 | 46.35 | 55 | 79/102.5 | 50.95498 | 52.53091 | 52.79356 | 03296-22-AK | 直管 | TP2 | H80 | 23.5*0.9 | [9 empty] | 23.5 |  |  | 23.43 | 23.5 | 0.9 | 0.88 | 0.9 | 0.84 | 0.94
C7200000880360018 | A720000088036 |  | 异径三通35*28*28-AK | AK | 140 | 144.2 | 167.5 | 151 | 158.1092 | 162.9992 | 163.8142 | 04205-35*28*28-AK | 直管 | TP2 | O50 | 37*1.06 | [9 empty] | 37 |  |  | 36.95 | 37.08 | 1.06 | 1.04 | 1.06 | 0.9464 | 1.1554
C7201084300010018 | A720108430001 |  | PEX三通1-PEX（试制） | PEX | 76 | 78.28 | 96 | 140 | 86.55523 | 89.2322 | 89.67836 | 13627-1-PEX | 直管 | TP2 | H80 | 20.7*1.15 | [9 empty] | 20.7 |  |  | 20.6 | 20.7 | 1.15 | 1.14 | 1.16 | 1.1 | 1.2
C7201084450000018 | A720108445000 |  | PEX承插口大小头5/8*1/2-PEX（试制） | PEX | 12 | 12.36 | 13.7 | 50 | 12.78329 | 13.17864 | 13.24454 | 13629-5/8*1/2-PEX | 直管 | TP2 | H80 | 11.1*0.9 | [9 empty] | 11.1 |  |  | 11 | 11.1 | 0.9 | 0.89 | 0.91 | 0.83 | 0.97
C7201084400000018 | A720108440000 |  | PEX双承口大小头5/8*1/2-PEX（试制） | PEX | 12 | 12.36 | 13.7 | 50 | 12.78329 | 13.17864 | 13.24454 | 13628-5/8*1/2-PEX | 直管 | TP2 | H80 | 11.1*0.9 | [9 empty] | 11.1 |  |  | 11 | 11.1 | 0.9 | 0.89 | 0.91 | 0.83 | 0.97
C7200000880370018 | A720000088037 |  | 异径三通28*22*15-AK | AK | 60 | 61.8 | 75.6 | 88 | 70.47217 | 72.65172 | 73.01498 | 04205-28*22*15-AK | 直管 | TP2 | H80 | 30*1 | [9 empty] | 30 |  |  | 29.95 | 30.08 | 1 | 0.96 | 1 | 0.9 | 1.06
C7200000820840018 | A720000082084 |  | 中小三通54*22-AK | AK | 256 | 263.68 | 276.1 | 144 | 219.7306 | 226.5264 | 227.6591 | 04202-54*22-AK | 直管 | TP2 | O50 | 56.5*1 | [9 empty] | 56.5 |  |  | 56.42 | 56.58 | 1 | 0.94 | 1 | 0.8554 | 1.09
C7201084400010018 | A720108440001 |  | PEX双承口大小头1 1/8*1-PEX（试制） | PEX | 46 | 47.38 | 64 | 65 | 59.17123 | 61.00126 | 61.30627 | 13628-1 1/8*1-PEX | 直管 | TP2 | H80 | 30.95*1.1 | [9 empty] | 30.95 | 28.73 | 28.76 |  |  | 1.1 | 1.08 | 1.1 | 1.02 | 1.16
C7201084450010018 | A720108445001 |  | PEX承插口大小头1 1/8*1-PEX-01（试制） | PEX | 45.8 | 47.174 | 56.1 | 75 | 52.06476 | 53.67501 | 53.94339 | 13629-1 1/8*1-PEX-01 | 直管 | TP2 | H80 | 20.6*1.3 | [9 empty] | 20.6 |  |  | 20.5 | 20.6 | 1.3 | 1.29 | 1.31 | 1.23 | 1.37
C7201084450020018 | A720108445002 |  | PEX承插口大小头1 1/8*1-PEX（试制） | PEX | 40.5 | 41.715 | 50.2 | 75 | 46.65388 | 48.09679 | 48.33727 | 13629-1 1/8*1-PEX | 直管 | TP2 | H80 | 20.7*1.15 | [9 empty] | 20.7 |  |  | 20.6 | 20.7 | 1.15 | 1.14 | 1.16 | 1.1 | 1.2
| A720002003002 |  | 卡压滚槽直接88.9-M | M | 820 | 861 | 906 | 175 | 835.203 | 861.034 | 865.3392 | 01203-88.9-M | 直管 | TP2 | H80 | 88.9*2 | [9 empty] | 88.9 |  |  | 88.8 | 89 | 2 | 1.95 | 2.05 | 1.8 | 2.2
| A720002003001 |  | 卡压滚槽直接76.1-M | M | 625 | 656.25 | 718 | 165 | 670.8098 | 691.5565 | 695.0143 | 01203-76.1-M | 直管 | TP2 | H80 | 76*2 | [9 empty] | 76 |  |  | 75.9 | 76.1 | 2 | 1.95 | 2.05 | 1.8 | 2.2
C7200000800690018 | A720000080069 |  | 正三通（二工位一体机）8-AK | AK | 6.5 | 6.695 | 7.5 | 47.5 | 6.912607 | 7.126399 | 7.162031 | 04201-8-AK | 直管 | TP2 | H80 | 9.3*0.6 | [9 empty] | 9.3 |  |  |  |  | 0.6
C7200000800700018 | A720000080070 |  | 正三通67-AK | AK | 650 | 669.5 | 793.63 | 234 | 723.6356 | 746.0161 | 749.7462 | 04201-67-AK | 直管 | TP2 | H80 | 70*1.65 | [9 empty] | 70 | 66.95 | 67.03 |  |  | 1.65 | 1.6 | 1.65 | 1.525 | 1.725
C7200000840180018 | A720000084018 |  | 中大三通22*22*28-AK | AK | 94 | 96.82 | 112.1 | 145 | 104.753 | 107.9928 | 108.5328 | 04203-22*22*28-AK | 直管 | TP2 | H80 | 24*1.15 | [9 empty] | 24 |  |  | 23.98 | 24.03 | 1.15 | 1.13 | 1.15 | 1.03 | 1.24
C7200000151300018 | A720000015130 |  | 承插口大小头28*22-AB-TS | AB-TS | 26.7 | 27.501 | 29.6 | 39.5 | 26.94111 | 27.77434 | 27.91321 | 02202-28*22-AB-TS | 直管 | TP2 | H80 | 27.97*0.9 | [9 empty] | 27.97 |  |  | 27.95 | 27.99 | 0.9 | 0.88 | 0.9 | 0.84 | 0.94 |  |  | 要求按EN1254-1：1998环规通规通止规止
C7200000860200018 | A720000086020 |  | 边小三通42*28*42-AK | AK | 254 | 261.62 | 313.9 | 180 | 286.5531 | 295.4156 | 296.8927 | 04204-42*28*42-AK | 直管 | TP2 | O50 | 44.3*1.35 | [9 empty] | 44.3 |  |  | 44.24 | 44.38 | 1.35 | 1.32 | 1.35 | 1.235 | 1.435
C7200000860210018 | A720000086021 |  | 边小三通42*35*42-AK | AK | 262 | 269.86 | 313.9 | 185 | 294.4689 | 303.5762 | 305.0941 | 04204-42*35*42-AK | 直管 | TP2 | O50 | 44.3*1.35 | [9 empty] | 44.3 |  |  | 44.24 | 44.38 | 1.35 | 1.32 | 1.35 | 1.235 | 1.435
C7200000860220018 | A720000086022 |  | 边小三通35*22*35-AK | AK | 169 | 174.07 | 202 | 170 | 187.6274 | 193.4303 | 194.3974 | 04204-35*22*35-AK | 直管 | TP2 | O50 | 37*1.12 | [9 empty] | 37 |  |  | 36.95 | 37.08 | 1.12 | 1.1 | 1.12 | 1.001 | 1.2208
C7200000860230018 | A720000086023 |  | 边小三通35*28*35-AK | AK | 170 | 175.1 | 202 | 170 | 187.6274 | 193.4303 | 194.3974 | 04204-35*28*35-AK | 直管 | TP2 | O50 | 37*1.12 | [9 empty] | 37 |  |  | 36.95 | 37.08 | 1.12 | 1.1 | 1.12 | 1.001 | 1.2208
C7201030800000018 | A720103080000 |  | 卡压正三通1 1/8-V（试制） | V | 210 | 216.3 | 330 | 220 | 310.3103 | 319.9075 | 321.5071 | 04101-1 1/8-V | 直管 | TP2 | 1/2H | 31.95*1.7 | [9 empty] | 31.95 |  |  | 31.85 | 31.95 | 1.7 | 1.69 | 1.71 | 1.62 | 1.78 |  |  | 晶粒度0.02mm以下，HV5硬度90±10
C720103800010018 | A720103080001 |  | 卡压正三通7/8-V（试制） | V | 143.7 | 148.011 | 236.3 | 195 | 223.1 | 230 | 231.15 | 04101-7/8-V | 直管 | TP2 | 1/2H | 25.4*1.7 | [9 empty] | 25.4 |  |  |  |  | 1.7
C7201030150000018 | A720103015000 |  | 卡压承插口大小头7/8*5/8-V（试制） | V | 40.9 | 42.127 | 48 | 68 | 44.31146 | 45.68191 | 45.91032 | 02102-7/8*5/8-V | 直管 | TP2 | H80 | 18.2*1.4 | [9 empty] | 18.2 |  |  | 18.1 | 18.2 | 1.4 | 1.39 | 1.41 | 1.33 | 1.47
C7200000820850018 | A720000082085 |  | 中小三通15*8-AK | V | 20 | 20.6 | 21.6 | 64 | 19.629 | 20.23608 | 20.33726 | 04202-15*8-AK | 直管 | TP2 | O50 | 16.5*0.7 | [9 empty] | 16.5 |  |  | 16.49 | 16.53 | 0.7 | 0.68 | 0.7 | 0.64 | 0.74
C7201030800020018 | A720103080002 |  | 卡压正三通5/8-V(试制） | V | 88.5 | 91.155 | 163.3 | 200 | 152.79 | 157.5155 | 158.303 | 04101-5/8-V | 直管 | TP2 | H80 | 19*1.6 | [9 empty] | 19 |  |  | 18.9 | 19 | 1.6 | 1.59 | 1.61 | 1.52 | 1.68
C7200000216380018 | A720000021638 |  | 90°承插口弯头15-AL-CB(试制） | V | 17.5 | 18.025 | 19.6 | 62/78 | 18.08228 | 18.64153 | 18.73473 | 03292-15-AL-CB | 直管 | TP2 | H80 | 15*0.65 | [9 empty] | 15 |  |  | 14.95 | 15 | 0.65 | 0.63 | 0.65 | 0.61 | 0.69
C7200000300280018 | A720000030028 |  | 90°大弯双承口弯头22-YG | YG | 40.7 | 41.921 | 48.2 | 76/99.5 | 44.0062 | 45.36721 | 45.59405 | 03295-22-YG | 直管 | TP2 | H80 | 23.5*0.8 | [9 empty] | 23.5 |  |  | 23.43 | 23.5 | 0.8 | 0.78 | 0.8 | 0.74 | 0.84
C7200000316220018 | A720000031622 |  | 90°大弯承插口弯头22-YG | YG | 42.7 | 43.981 | 49.1 | 79/102.5 | 45.49373 | 46.90075 | 47.13526 | 03296-22-YG | 直管 | TP2 | H80 | 23.5*0.8 | [9 empty] | 23.5 |  |  | 23.43 | 23.5 | 0.8 | 0.78 | 0.8 | 0.74 | 0.84
C7200000300290018 | A720000030029 |  | 90°大弯双承口弯头35-AK | AK | 132 | 135.96 | 153.6 | 118/148 | 143.7514 | 148.1973 | 148.9383 | 03295-35-AK | 直管 | TP2 | H80 | 36.2*1.12 | [9 empty] | 36.2 |  |  | 36.1 | 36.3 | 1.12 | 1.1 | 1.14 | 1 | 1.22
C7200000101430018 | A720000010143 |  | 双承口大小头22*15-CB-NF-TS | CB-NF-TS | 11.4 | 11.742 | 13.85 | 33 | 12.86498 | 13.26287 | 13.32918 | 02201-22*15-CB-NF-TS | 直管 | TP2 | H80 | 21.97*0.65 | [9 empty] | 21.97 |  |  | 21.95 | 21.99 | 0.65 | 0.63 | 0.65 | 0.59 | 0.69 |  |  | 要求按EN1254-1：1998环规通规通止规止
C7201030150010018 | A720103015001 |  | 卡压承插口大小头1 1/8*7/8-V（试制) | V | 61.3 | 63.139 | 71.7 | 64 | 66.91074 | 68.98015 | 69.32505 | 02102-1 1/8*7/8-V | 直管 | TP2 | H80 | 27.97*1.42 | [9 empty] | 27.97 |  |  | 27.92 | 28 | 1.42 | 1.4 | 1.44 | 1.36 | 1.5
C7201030100000018 | A720103010000 |  | 卡压双承口大小头7/8*5/8-V（试制） | V | 52.6 | 54.178 | 60.4 | 60 | 55.72953 | 57.45312 | 57.74039 | 02101-7/8*5/8-V | 直管 | TP2 | H80 | 25.3*1.4 | [9 empty] | 25.3 |  |  | 25.2 | 25.3 | 1.4 | 1.39 | 1.41 | 1.33 | 1.47
C7200000101450018 | A720000010145 |  | 双承口大小头28*22-CB-TS | TS | 24.5 | 25.235 | 27.8 | 40 | 25.80608 | 26.60421 | 26.73723 | 02201-28*22-CB-TS | 直管 | TP2 | H80 | 27.97*0.85 | [9 empty] | 27.97 |  |  | 27.95 | 27.99 | 0.85 | 0.83 | 0.85 | 0.77 | 0.91 |  |  | 要求按EN1254-1：1998环规通规通止规止
C7200000101440018 | A720000010144 |  | 双承口大小头28*22-YG-TS | TS | 26.3 | 27.089 | 29.7 | 40.5 | 27.60632 | 28.46012 | 28.60242 | 02201-28*22-YG-TS | 直管 | TP2 | H80 | 27.97*0.9 | [9 empty] | 27.97 |  |  | 27.95 | 27.99 | 0.9 | 0.88 | 0.9 | 0.84 | 0.94 |  |  | 要求按EN1254-1：1998环规通规通止规止
C7201000150510018 | A720100015051 |  | 承插口大小头7/8*5/8-MG-TS | TS | 18 | 18.54 | 20 | 37 | 18.62628 | 19.20235 | 19.29836 | 02102-7/8*5/8-MG-TS | 直管 | TP2 | H80 | 21.97*0.85 | [9 empty] | 21.97 |  |  | 21.95 | 21.99 | 0.85 | 0.83 | 0.85 | 0.77 | 0.91 |  |  | 要求按照EN1254-1：1998环规通止规止
C7201000150520018 | A720100015052 |  | 承插口大小头7/8*5/8-AS-TS（试制） | TS | 18 | 18.54 | 21.2 | 37 | 19.67525 | 20.28376 | 20.38518 | 02102-7/8*5/8-AS-TS | 直管 | TP2 | H80 | 21.97*0.9 | [9 empty] | 21.97 |  |  | 21.95 | 21.99 | 0.9 | 0.88 | 0.9 | 0.82 | 0.96 |  |  | 要求按照EN1254-1：1998环规通止规止
C7201000150530018 | A720100015053 |  | 承插口大小头7/8*5/8-AB-TS（试制） | TS | 18.4 | 18.952 | 21.2 | 37 | 19.67525 | 20.28376 | 20.38518 | 02102-7/8*5/8-AB-TS | 直管 | TP2 | H80 | 21.97*0.9 | [9 empty] | 21.97 |  |  | 21.95 | 21.99 | 0.9 | 0.88 | 0.9 | 0.82 | 0.96 |  |  | 要求按照EN1254-1：1998环规通止规止
C7201000101120018 | A720100010112 |  | 双承口大小头7/8*5/8*AB-TS | TS | 19.8 | 20.394 | 22.3 | 40 | 21.22856 | 21.88511 | 21.99454 | 02101-7/8*5/8-AB-TS | 直管 | TP2 | H80 | 21.97*0.9 | [9 empty] | 21.97 |  |  | 21.95 | 21.99 | 0.9 | 0.88 | 0.9 | 0.82 | 0.96 |  |  | 要求按照EN1254-1：1998环规通止规止
C7201000101130018 | A720100010113 |  | 双承口大小头7/8*5/8-MG-TS | TS | 18.3 | 18.849 | 21.1 | 40 | 20.09677 | 20.71832 | 20.82191 | 02101-7/8*5/8-MG-TS | 直管 | TP2 | H80 | 21.97*0.85 | [9 empty] | 21.97 |  |  | 21.95 | 21.99 | 0.85 | 0.83 | 0.85 | 0.77 | 0.91 |  |  | 要求按照EN1254-1：1998环规通止规止
C7201000101140018 | A720100010114 |  | 双承口大小头7/8*5/8-ZL-TS | TS | 18.2 | 18.746 | 21 | 38 | 20.19302 | 20.81755 | 20.92163 | 02101-7/8*5/8-ZL-TS | 直管 | TP2 | H80 | 21.97*0.9 | [9 empty] | 21.97 |  |  | 21.95 | 21.99 | 0.9 | 0.88 | 0.9 | 0.82 | 0.96 |  |  | 要求按照EN1254-1：1998环规通止规止
C7201000101150018 | A720100010115 |  | 双承口大小头1 1/8*7/8-AB-TS（试制） | TS | 38.4 | 39.552 | 41.2 | 48 | 39.5445 | 40.76752 | 40.97136 | 02101-1 1/8*7/8-AB-TS | 直管 | TP2 | H80 | 27.97*1.1 | [9 empty] | 27.97 |  |  | 27.95 | 27.99 | 1.1 | 1.09 | 1.11 | 1.02 | 1.18 |  |  | 要求按照EN1254-1：1998环规通止规止
C7201000101160018 | A720100010116 |  | 双承口大小头1 1/8*7/8-DB-TS（试制） | TS | 31.5 | 32.445 | 40.7 | 48 | 37.81726 | 38.98687 | 39.1818 | 02101-1 1/8*7/8-DB-TS | 直管 | TP2 | H80 | 27.97*1.05 | [9 empty] | 27.97 |  |  | 27.95 | 27.99 | 1.05 | 1.04 | 1.06 | 0.97 | 1.13 |  |  | 要求按照EN1254-1：1998环规通止规止
C7201000101170018 | A720100010117 |  | 双承口大小头1 1/8*7/8-MG-TS（试制） | TS | 36 | 37.08 | 40.7 | 48 | 37.81726 | 38.98687 | 39.1818 | 02101-1 1/8*7/8-MG-TS | 直管 | TP2 | H80 | 27.97*1.05 | [9 empty] | 27.97 |  |  | 27.95 | 27.99 | 1.05 | 1.04 | 1.06 | 0.97 | 1.13 |  |  | 要求按照EN1254-1：1998环规通止规止
C7201000150540018 | A720100015054 |  | 承插口大小头1 1/8*7/8-AB-TS | TS | 36.1 | 37.183 | 40 | 45.5 | 37.52692 | 38.68755 | 38.88098 | 02102-1 1/8*7/8-AB-TS | 直管 | TP2 | H80 | 27.97*1.1 | [9 empty] | 27.97 |  |  | 27.95 | 27.99 | 1.1 | 1.09 | 1.11 | 1.02 | 1.18 |  |  | 要求按照EN1254-1：1998环规通止规止
C7201000150550018 | A720100015055 |  | 承插口大小头1 1/8*7/8-MG-TS | TS | 33 | 33.99 | 35.8 | 45 | 33.87415 | 34.9218 | 35.09641 | 02102-1 1/8*7/8-MG-TS | 直管 | TP2 | H80 | 27.97*1 | [9 empty] | 27.97 |  |  | 27.95 | 27.99 | 1 | 0.97 | 1 | 0.905 | 1.065 |  |  | 要求按EN1254-1：1998环规通规通止规止
C7200004500000018 | A720000450000 |  | 插口中小三通47*35-AB | AB | 250 | 257.5 | 266.7 | 155 | 250.2857 | 258.0265 | 259.3166 | 04206-47*35-AB | 直管 | TP2 | H80 | 46.5*1.3 | [9 empty] | 46.5 |  |  | 46.4 | 46.6 | 1.3 | 1.3 | 1.35 | 1.2 | 1.45
C7200000820860018 | A720000082086 |  | 中小三通54*42-AK | AK | 370 | 381.1 | 401 | 190 | 371.4244 | 382.9118 | 384.8263 | 04202-54*42-AK | 直管 | TP2 | O50 | 56.5*1.29 | [9 empty] | 56.5 |  |  | 56.42 | 56.58 | 1.29 | 1.23 | 1.29 | 1.1193 | 1.4061
C7200000820870018 | A720000082087 |  | 中小三通54*35-AK | AK | 326 | 335.78 | 358 | 170 | 332.5318 | 342.8163 | 344.5304 | 04202-54*35-AK | 直管 | TP2 | O50 | 56.5*1.29 | [9 empty] | 56.5 |  |  | 56.42 | 56.58 | 1.29 | 1.23 | 1.29 | 1.1193 | 1.4061
C7201030100010018 | A720103010001 |  | 卡压双承口大小头1 1/8*7/8-V（试制） | V | 71.8 | 73.954 | 82.2 | 63 | 76.52169 | 78.88834 | 79.28278 | 02101-1 1/8*7/8-V | 直管 | TP2 | H80 | 31.65*1.45 | [9 empty] | 31.65 | 28.72 | 28.76 |  |  | 1.45 | 1.43 | 1.47 | 1.36 | 1.54
C7200000800710018 | A720000080071 |  | 正三通15-AB-TK | TK | 18 | 18.54 | 23.2 | 71 | 21.74289 | 22.41535 | 22.52743 | 04201-15-AB-TK | 盘管 | TP2 | O50 | 16.5*0.7 | [9 empty] | 16.5 |  |  | 16.49 | 16.53 | 0.7 | 0.68 | 0.7 | 0.64 | 0.74
C7200000800570018 | A720000080057 |  | 正三通15-AK-TK | TK | 20.4 | 21.012 | 26.4 | 70 | 24.3488 | 25.10186 | 25.22737 | 04201-15-AK-TK | 盘管 | TP2 | O50 | 16.5*0.8 | [9 empty] | 16.5 |  |  | 16.49 | 16.53 | 0.8 | 0.78 | 0.8 | 0.74 | 0.84
C7200000800720018 | A720000080072 |  | 正三通15-CB-TK | TK | 13.6 | 14.008 | 18.7 | 73 | 17.44712 | 17.98672 | 18.07665 | 04201-15-CB-TK | 盘管 | TP2 | O50 | 16.25*0.55 | [9 empty] | 16.25 | 15.12 | 15.16 |  |  | 0.55 | 0.53 | 0.55 | 0.5 | 0.58
C7200000800580018 | A720000080058 |  | 正三通22-AK-TK | TK | 55 | 56.65 | 74.3 | 116.5 | 69.42128 | 71.56833 | 71.92617 | 04201-22-AK-TK | 直管 | TP2 | H80 | 23.5*0.96 | [9 empty] | 23.5 |  |  |  |  | 0.96
C7200000800730018 | A720000080073 |  | 正三通22-CB-TK | TK | 33 | 33.99 | 45.5 | 98 | 41.94589 | 43.24318 | 43.4594 | 04201-22-CB-TK | 盘管 | TP2 | O50 | 23.5*0.68 | [9 empty] | 23.5 |  |  |  |  | 0.68
C7201030150020018 | A720103015002 |  | 卡压承插口大小头1 1/8*5/8-V（试制） | V | 57 | 58.71 | 70.3 | 70 | 64.86552 | 66.87167 | 67.20603 | 02102-1 1/8*5/8-V | 直管 | TP2 | H80 | 25.3*1.4 | [9 empty] | 25.3 |  |  | 25.2 | 25.3 | 1.4 | 1.39 | 1.41 | 1.33 | 1.47
C7201030100020018 | A720103010002 |  | 卡压双承口大小头1 1/8*5/8-V（试制） | V | 69 | 71.07 | 79.7 | 75 | 74.08178 | 76.37297 | 76.75484 | 02101-1 1/8*5/8-V | 直管 | TP2 | H80 | 25.3*1.5 | [9 empty] | 25.3 |  |  | 25.2 | 25.3 | 1.5 | 1.49 | 1.51 | 1.42 | 1.58
C7200000151310018 | A720000015131 |  | 承插口大小头28*16-BF | BF | 24.1 | 24.823 | 26 | 35.5 | 24.28026 | 25.03119 | 25.15635 | 02202-28*16-BF | 直管 | TP2 | H80 | 27.97*0.9 | [9 empty] | 27.97 |  |  | 27.95 | 27.99 | 0.9 | 0.88 | 0.9 | 0.84 | 0.94
C7200000101460018 | A720000010146 |  | 双承口大小头28*22-AB-TS（试制） | TS | 26.4 | 27.192 | 29.9 | 41 | 27.93892 | 28.80301 | 28.94703 | 02201-28*22-AB-TS | 直管 | TP2 | H80 | 27.97*0.9 | [9 empty] | 27.97 |  |  | 27.95 | 27.99 | 0.9 | 0.88 | 0.9 | 0.84 | 0.94 |  |  | 要求按EN1254-1：1998环规通规通止规止
C7200000151320018 | A720000015132 |  | 承插口大小头28*22-YG-TS | TS | 25 | 25.75 | 29.6 | 39.5 | 26.94111 | 27.77434 | 27.91321 | 02202-28*22-YG-TS | 直管 | TP2 | H80 | 27.97*0.9 | [9 empty] | 27.97 |  |  | 27.95 | 27.99 | 0.9 | 0.88 | 0.9 | 0.84 | 0.94 |  |  | 要求按EN1254-1：1998环规通规通止规止
C7200000400070018 | A720000040007 |  | 变径弯头22*15-AK(试制） | AK | 33 | 33.99 | 41.4 | 67/91 | 38.5317 | 39.7234 | 39.92202 | 03201-22*15-AK | 直管 | TP2 | H80 | 20.5*0.9 | [9 empty] | 20.5 |  |  | 20.46 | 20.54 | 0.9 | 0.88 | 0.9 | 0.82 | 0.96
C7201082400020018 | A720108240002 |  | PEX直接1-PEX（试制） | PEX | 28 | 28.84 | 39.1 | 58 | 36.21815 | 37.3383 | 37.52499 | 13624-1-PEX | 直管 | TP2 | H80 | 20.7*1.15 | [9 empty] | 20.7 |  |  | 20.6 | 20.7 | 1.15 | 1.14 | 1.16 | 1.1 | 1.2
C7200000151330018 | A720000015133 |  | 承插口大小头32*22-SJ | SJ | 43 | 44.29 | 50.1 | 51 | 46.50475 | 47.94304 | 48.18276 | 02202-32*22-SJ | 直管 | TP2 | H80 | 31.96*1.06 | [9 empty] | 31.96 |  |  | 31.94 | 31.98 | 1.06 | 1.03 | 1.06 | 1 | 1.09
C7200000316230018 | A720000031623 |  | 90°大弯承插口弯头35-AK | AK | 132 | 135.96 | 162.6 | 123/153 | 149.1152 | 153.727 | 154.4957 | 03296-35-AK | 直管 | TP2 | H80 | 36.2*1.12 | [9 empty] | 36.2 |  |  | 36.1 | 36.3 | 1.12 | 1.1 | 1.14 | 1 | 1.22
C7200000151360018 | A720000015136 |  | 承插口大小头15*12-AK | AK | 7.5 | 7.725 | 9 | 26 | 8.362952 | 8.6216 | 8.664708 | 02202-15*12-AK | 直管 | TP2 | H80 | 14.98*0.8 | [9 empty] | 14.98 |  |  | 14.96 | 15 | 0.8 | 0.77 | 0.8 | 0.725 | 0.845
C7200000151370018 | A720000015137 |  | 承插口大小头15*10-AK | AK | 7.3 | 7.519 | 9 | 26 | 8.362952 | 8.6216 | 8.664708 | 02202-15*10-AK | 直管 | TP2 | H80 | 14.98*0.8 | [9 empty] | 14.98 |  |  | 14.96 | 15 | 0.8 | 0.77 | 0.8 | 0.725 | 0.845
C7200000101470018 | A720000010147 |  | 双承口大小头22*15-AB-TS | AB-TS | 16.6 | 17.098 | 19.1 | 33.3 | 17.7595 | 18.30876 | 18.40031 | 02201-22*15-AB-TS | 直管 | TP2 | H80 | 21.97*0.9 | [9 empty] | 21.97 |  |  | 21.95 | 21.99 | 0.9 | 0.88 | 0.9 | 0.82 | 0.96 |  |  | 要求按照EN1254-1：1998环规通止规止
C7200000151380018 | A720000015138 |  | 承插口大小头22*15-AK-TS | AK-TS | 16.6 | 17.098 | 19 | 30 | 17.74965 | 18.29861 | 18.3901 | 02202-22*15-AK-TS | 直管 | TP2 | H80 | 21.97*1 | [9 empty] | 21.97 |  |  | 21.95 | 21.99 | 1 | 0.97 | 1 | 0.905 | 1.065 |  |  | 要求按照EN1254-1：1998环规通止规止
C7201082400030018 | A720108240003 |  | PEX直接3/8-PEX（试制） | PEX | 6 | 6.18 | 9.4 | 52 | 8.671885 | 8.940088 | 8.984788 | 13624-3/8-PEX | 直管 | TP2 | H80 | 7.9*0.85 | [9 empty] | 7.9 |  |  |  |  | 0.85
C7201084450030018 | A720108445003 |  | PEX承插口大小头7/8*3/4-PEX（试制） | PEX | 25 | 25.75 | 29.1 | 65 | 27.21138 | 28.05296 | 28.19323 | 13629-7/8*3/4-PEX | 直管 | TP2 | H80 | 16.1*1 | [9 empty] | 16.1 |  |  | 16 | 16.1 | 1 | 0.99 | 1.01 | 0.95 | 1.05
C7201084400020018 | A720108440002 |  | PEX双承口大小头7/8*3/4-PEX（试制） | PEX | 25 | 25.75 | 29.1 | 65 | 27.21138 | 28.05296 | 28.19323 | 13628-7/8*3/4-PEX | 直管 | TP2 | H80 | 16.1*1 | [9 empty] | 16.1 |  |  | 16 | 16.1 | 1 | 0.99 | 1.01 | 0.95 | 1.05
C720140960180018 | A720104096018 |  | 本色铜环1/2-TH-02 | TH-02 | 5.8 | 5.974 | 6.4 | 8 | 4.435569 | 4.572751 | 4.595615 | 11101-1/2-TH-02 | 直管 | TP2 | H80 | 19.05*1 | [9 empty] | 19.05 |  |  |  |  | 1
C720140960180019 | A720104096019 |  | 本色铜环3/4-TH-02 | TH-02 | 7.8 | 8.034 | 8.7 | 8 | 8.201232 | 8.454878 | 8.497153 | 11101-3/4-TH-02 | 直管 | TP2 | H80 | 25.4*1.39 | [9 empty] | 25.4 |  |  | 25.38 | 25.46 | 1.39 | 1.38 | 1.4 | 1.33 | 1.45
| B720109360021Z000 |  | PEX检测接头1/2*1/2-1960-FS（试制） | PEX | 107 | 110.21 | 88 | 213 | 80.41977 | 82.90698 | 83.32151 | S006-1/2*1/2-1960-FS | 直管 | TP2 | H80 | 15.88*0.92 | [9 empty] | 15.88 |  |  | 15.83 | 15.88 | 0.92 | 0.9 | 0.92 | 0.874 | 0.966
| B720109360020Z000 |  | PEX检测接头3/4*3/4-FD（试制） | PEX | 214 | 220.42 | 208.6 | 305 | 185.8088 | 191.5555 | 192.5132 | S006-3/4*3/4-FD | 直管 | TP2 | H80 | 22.23*1.05 | [9 empty] | 22.23 |  |  | 22.23 | 22.18 | 1.05 | 1.05 | 1.03 | 1.1 | 1
| B720109360019Z000 |  | PEX检测接头1/2*1/2-1960-F（试制） | PEX | 126.5 | 130.295 | 107.6 | 264 | 99.58523 | 102.6652 | 103.1785 | S006-1/2*1/2-1960-F | 直管 | TP2 | H80 | 15.88*0.92 | [9 empty] | 15.88 |  |  | 15.83 | 15.88 | 0.92 | 0.9 | 0.92 | 0.874 | 0.966
| B720109360018Z000 |  | PEX检测接头1/2*1/2-1960-FSD（试制） | PEX | 132 | 135.96 | 88 | 213 | 80.41977 | 82.90698 | 83.32151 | S006-1/2*1/2-1960-FSD | 直管 | TP2 | H80 | 15.88*0.92 | [9 empty] | 15.88 |  |  | 15.83 | 15.88 | 0.92 | 0.9 | 0.92 | 0.874 | 0.966
| B720109360022Z000 |  | PEX检测接头1/2*1/2-FSD（试制） | PEX | 115 | 118.45 | 96.8 | 236 | 89.06301 | 91.81754 | 92.27663 | S006-1/2*1/2-FSD | 直管 | TP2 | H80 | 15.88*0.92 | [9 empty] | 15.88 |  |  | 15.83 | 15.88 | 0.92 | 0.9 | 0.92 | 0.874 | 0.966
C7200020800190018 | A720002080019 |  | 正三通22-M-01(试制） | M | 117 | 122.85 | 184.3 | 200 | 172.4079 | 177.7401 | 178.6288 | 04201-22-M-01 | 直管 | TP2 | H80 | 24.95*1.33 | [9 empty] | 24.95 |  |  |  |  | 1.33
C7200020300160018 | A720002030016 |  | 燃气卡压90°大弯双承口弯头54-M-GAS | M | 398 | 417.9 | 461.8 | 201 | 434.3417 | 447.775 | 450.0138 | 03295-54-M-GAS | 直管 | TP2 | H80 | 54*1.5 | [9 empty] | 54 |  |  | 53.9 | 54.1 | 1.5 | 1.5 | 1.52 | 1.41 | 1.61
C7200020300150018 | A720002030015 |  | 燃气卡压90°大弯双承口弯头42-M-GAS | M | 251 | 263.55 | 308 | 169 | 281.9842 | 290.7054 | 292.1589 | 03295-42-M-GAS | 直管 | TP2 | H80 | 42*1.5 | [9 empty] | 42 |  |  | 41.9 | 42.1 | 1.5 | 1.5 | 1.52 | 1.43 | 1.59
C7200020300140018 | A720002030014 |  | 燃气卡压90°大弯双承口弯头35-M-GAS | M | 161.5 | 169.575 | 190.7 | 146 | 186.2189 | 191.9782 | 192.9381 | 03295-35-M-GAS | 直管 | TP2 | H80 | 35*1.38 | [9 empty] | 35 |  |  | 34.9 | 35.1 | 1.38 | 1.38 | 1.4 | 1.3 | 1.48
C7200020300130018 | A720002030013 |  | 燃气卡压90°大弯双承口弯头28-M-GAS | M | 111.5 | 117.075 | 127.4 | 123 | 124.3765 | 128.2232 | 128.8643 | 03295-28-M-GAS | 直管 | TP2 | H80 | 28*1.38 | [9 empty] | 28 |  |  | 28 | 28.1 | 1.38 | 1.38 | 1.4 | 1.3 | 1.48
C7200020300120018 | A720002030012 |  | 燃气卡压90°大弯双承口弯头22-M-GAS | M | 78.7 | 82.635 | 92.4 | 115 | 85.23173 | 87.86776 | 88.3071 | 03295-22-M-GAS | 直管 | TP2 | H80 | 22*1.3 | [9 empty] | 22 |  |  | 22 | 22.1 | 1.3 | 1.3 | 1.32 | 1.24 | 1.39
C7200020300230018 | A720002030023 |  | 燃气卡压90°大弯双承口弯头18-M-GAS | M | 56 | 58.8 | 63.7 | 98 | 58.7 | 60.5 | 60.8 | 03295-18-M-GAS | 直管 | TP2 | H80 | 18*1.3 | [9 empty] | 18 |  |  | 18 | 18.1 | 1.3 | 1.3 | 1.32 | 1.26 | 1.36
C7200020300110018 | A720002030011 |  | 燃气卡压90°大弯双承口弯头15-M-GAS | M | 43 | 45.15 | 48.2 | 91 | 44.73849 | 46.12216 | 46.35277 | 03295-15-M-GAS | 直管 | TP2 | H80 | 15*1.3 | [9 empty] | 15 |  |  | 15 | 15.1 | 1.3 | 1.3 | 1.32 | 1.24 | 1.39
C7200020300220018 | A720002030022 |  | 燃气卡压90°大弯双承口弯头12-M-GAS | M | 31.2 | 32.76 | 34.2 | 82 | 33.58582 | 34.62455 | 34.79768 | 03295-12-M-GAS | 直管 | TP2 | H80 | 12.7*1.3 | [9 empty] | 12.7 |  |  | 12.6 | 12.8 | 1.3 | 1.3 | 1.32 | 1.26 | 1.36
C7200020800200018 | A720002080020 |  | 燃气卡压正三通22-MFB-GAS | MFB | 126 | 129.78 | 205.4 | 197 | 189.3533 | 195.2096 | 196.1857 | 04201-22-MFB-GAS | 直管 | TP2 | H80 | 24.85*1.5 | [9 empty] | 24.85 | / | / | 24.85 | 24.95 | 1.5 | 1.49 | 1.51 | 1.42 | 1.58
C7200020060150018 | A720002006015 |  | 燃气卡压打点直接54-M-GAS | M | 206.5 | 216.825 | 237.5 | 98 | 218.9052 | 225.6754 | 226.8038 | 01202-54-M-GAS | 直管 | TP2 | H80 | 57.3*1.45 | [9 empty] | 57.3 | 54.35 | 54.45 |  |  | 1.45 | 1.45 | 1.47 | 1.37 | 1.54
C7200020264090018 | A720002026409 |  | 燃气卡压45°承插口弯头28-M-GAS | M | 90 | 94.5 | 108.9 | 99 | 100.3037 | 103.4058 | 103.9229 | 03242-28-M-GAS | 直管 | TP2 | H80 | 28*1.38 | [9 empty] | 28 |  |  | 28 | 28.1 | 1.38 | 1.38 | 1.4 | 1.3 | 1.48
C7200020316130018 | A720002031613 |  | 燃气卡压90°大弯承插口弯头54-M-GAS | M | 408.5 | 428.925 | 461.8 | 201 | 434.3417 | 447.775 | 450.0138 | 03296-54-M-GAS | 直管 | TP2 | H80 | 54*1.5 | [9 empty] | 54 |  |  | 53.9 | 54.1 | 1.5 | 1.5 | 1.52 | 1.41 | 1.61
C7200020316120018 | A720002031612 |  | 燃气卡压90°大弯承插口弯头42-M-GAS | M | 268 | 281.4 | 316.7 | 174.5 | 291.1072 | 300.1106 | 301.6111 | 03296-42-M-GAS | 直管 | TP2 | H80 | 42*1.5 | [9 empty] | 42 |  |  | 41.9 | 42.1 | 1.5 | 1.5 | 1.52 | 1.43 | 1.59
C7200020316110018 | A720002031611 |  | 燃气卡压90°大弯承插口弯头35-M-GAS | M | 170 | 178.5 | 204.1 | 148 | 188.7525 | 194.5902 | 195.5631 | 03296-35-M-GAS | 直管 | TP2 | H80 | 35*1.38 | [9 empty] | 35 |  |  | 34.9 | 35.1 | 1.38 | 1.38 | 1.4 | 1.3 | 1.48
C7200020316100018 | A720002031610 |  | 燃气卡压90°大弯承插口弯头28-M-GAS | M | 116.5 | 122.325 | 136.1 | 125 | 126.3826 | 130.2913 | 130.9428 | 03296-28-M-GAS | 直管 | TP2 | H80 | 28*1.38 | [9 empty] | 28 |  |  | 28 | 28.1 | 1.38 | 1.38 | 1.4 | 1.3 | 1.48
C7200020316090018 | A720002031609 |  | 燃气卡压90°大弯承插口弯头22-M-GAS | M | 79 | 82.95 | 84.3 | 111 | 82.2927 | 84.83784 | 85.26203 | 03296-22-M-GAS | 直管 | TP2 | H80 | 22*1.3 | [9 empty] | 22 |  |  | 22 | 22.1 | 1.3 | 1.3 | 1.32 | 1.24 | 1.39
C7200020316080018 | A720002031608 |  | 燃气卡压90°大弯承插口弯头15-M-GAS | M | 42 | 44.1 | 45.8 | 87 | 42.79334 | 44.11685 | 44.33743 | 03296-15-M-GAS | 直管 | TP2 | H80 | 15*1.3 | [9 empty] | 15 |  |  | 15 | 15.1 | 1.3 | 1.3 | 1.32 | 1.24 | 1.39
C7200020060140018 | A720002006014 |  | 燃气卡压打点直接42-M-GAS | M | 143.4 | 150.57 | 171.6 | 87 | 158.2224 | 163.1159 | 163.9315 | 01202-42-M-GAS | 直管 | TP2 | H80 | 45.4*1.5 | [9 empty] | 45.4 | 42.35 | 42.45 |  |  | 1.4 | 1.5 | 1.52 | 1.43 | 1.59
C7200020060130018 | A720002006013 |  | 燃气卡压打点直接35-M-GAS | M | 90 | 94.5 | 113.3 | 74 | 103.9115 | 107.1253 | 107.6609 | 01202-35-M-GAS | 直管 | TP2 | 1/2H | 38.15*1.38 | [9 empty] | 38.15 | 35.35 | 35.45 |  |  | 1.38 | 1.38 | 1.4 | 1.3 | 1.48 |  |  | 晶粒度0.02mm及以下，HV5硬度90±10
C7200020060120018 | A720002006012 |  | 燃气卡压打点直接28-M-GAS | M | 67.5 | 70.875 | 77.3 | 63 | 71.0549 | 73.25248 | 73.61874 | 01202-28-M-GAS | 直管 | TP2 | H80 | 31.05*1.37 | [9 empty] | 31.05 | 28.25 | 28.35 |  |  | 1.37 | 1.35 | 1.37 | 1.29 | 1.43
C7200020060110018 | A720002006011 |  | 燃气卡压打点直接22-M-GAS | M | 47.4 | 49.77 | 53.9 | 58.5 | 49.373 | 50.9 | 51.1545 | 01202-22-M-GAS | 直管 | TP2 | H80 | 24.85*1.3 | [9 empty] | 24.85 | 22.3 | 22.37 |  |  | 1.3 | 1.29 | 1.31 | 1.23 | 1.37
C7200020060100018 | A720002006010 |  | 燃气卡压打点直接15-M-GAS | M | 31.2 | 32.76 | 35.1 | 56 | 32.19678 | 33.19256 | 33.35852 | 01202-15-M-GAS | 直管 | TP2 | H80 | 17.8*1.25 | [9 empty] | 17.8 | 15.25 | 15.35 |  |  | 1.25 | 1.25 | 1.27 | 1.2 | 1.32
C7200020264120018 | A720002026412 |  | 燃气卡压45°承插口弯头54-M-GAS | M | 288.5 | 302.925 | 332.5 | 141 | 305.3293 | 314.7725 | 316.3464 | 03242-54-M-GAS | 直管 | TP2 | H80 | 54*1.5 | [9 empty] | 54 |  |  | 53.9 | 54.1 | 1.5 | 1.5 | 1.52 | 1.41 | 1.61
C7200020264110018 | A720002026411 |  | 燃气卡压45°承插口弯头42-M-GAS | M | 192 | 201.6 | 218.3 | 119 | 199.0477 | 205.2038 | 206.2298 | 03242-42-M-GAS | 直管 | TP2 | H80 | 42*1.5 | [9 empty] | 42 |  |  | 41.9 | 42.1 | 1.5 | 1.5 | 1.52 | 1.43 | 1.59
C7200020264100018 | A720002026410 |  | 燃气卡压45°承插口弯头35-M-GAS | M | 131 | 137.55 | 153.7 | 110 | 140.6143 | 144.9632 | 145.688 | 03242-35-M-GAS | 直管 | TP2 | H80 | 35*1.38 | [9 empty] | 35 |  |  | 34.9 | 35.1 | 1.38 | 1.38 | 1.4 | 1.3 | 1.48
C7200020264070018 | A720002026407 |  | 燃气卡压45°承插口弯头15-M-GAS | M | 36 | 37.8 | 40.7 | 77 | 37.93046 | 39.10357 | 39.29909 | 03242-15-M-GAS | 直管 | TP2 | H80 | 15*1.3 | [9 empty] | 15 |  |  | 15 | 15.1 | 1.3 | 1.3 | 1.32 | 1.24 | 1.39
C7200020248130018 | A720002024813 |  | 燃气卡压45°双承口弯头54-M-GAS | M | 277 | 290.85 | 332.5 | 141 | 305.3293 | 314.7725 | 316.3464 | 03241-54-M-GAS | 直管 | TP2 | H80 | 54*1.5 | [9 empty] | 54 |  |  | 53.9 | 54.1 | 1.5 | 1.5 | 1.52 | 1.41 | 1.61
C7200020248120018 | A720002024812 |  | 燃气卡压45°双承口弯头42-M-GAS | M | 187.5 | 196.875 | 218.4 | 119 | 199.0477 | 205.2038 | 206.2298 | 03241-42-M-GAS | 直管 | TP2 | H80 | 42*1.5 | [9 empty] | 42 |  |  | 41.9 | 42.1 | 1.5 | 1.5 | 1.52 | 1.43 | 1.59
C7200020248110018 | A720002024811 |  | 燃气卡压45°双承口弯头35-M-GAS | M | 125 | 131.25 | 153.7 | 110 | 140.6143 | 144.9632 | 145.688 | 03241-35-M-GAS | 直管 | TP2 | H80 | 35*1.38 | [9 empty] | 35 |  |  | 34.9 | 35.1 | 1.38 | 1.38 | 1.4 | 1.3 | 1.48
C7200020248100018 | A720002024810 |  | 燃气卡压45°双承口弯头28-M-GAS | M | 86.5 | 90.825 | 100.7 | 97 | 98.29758 | 101.3377 | 101.8444 | 03241-28-M-GAS | 直管 | TP2 | H80 | 28*1.38 | [9 empty] | 28 |  |  | 28 | 28.1 | 1.38 | 1.38 | 1.4 | 1.3 | 1.48
C7200020248090018 | A720002024809 |  | 燃气卡压45°双承口弯头22-M-GAS | M | 61.5 | 64.575 | 92.8 | 91 | 67.59758 | 69.68823 | 70.03667 | 03241-22-M-GAS | 直管 | TP2 | H80 | 22*1.3 | [9 empty] | 22 |  |  | 22 | 22.1 | 1.3 | 1.3 | 1.32 | 1.24 | 1.39
C7200020248080018 | A720002024808 |  | 燃气卡压45°双承口弯头15-M-GAS | M | 38 | 39.9 | 44 | 82.5 | 40.60505 | 41.86087 | 42.07018 | 03241-15-M-GAS | 直管 | TP2 | H80 | 15*1.3 | [9 empty] | 15 |  |  | 15 | 15.1 | 1.3 | 1.3 | 1.32 | 1.24 | 1.39
C7200020100160018 | A720002010016 |  | 燃气卡压双承口大小头54*42-M-GAS | M | 198 | 207.9 | 227.9 | 93 | 207.8493 | 214.2777 | 215.3491 | 02201-54*42-M-GAS | 直管 | TP2 | H80 | 57.3*1.45 | [9 empty] | 57.3 | 54.35 | 54.45 |  |  | 1.45 | 1.45 | 1.47 | 1.37 | 1.54
C7200020100150018 | A720002010015 |  | 燃气卡压双承口大小头42*35-M-GAS | M | 133.8 | 140.49 | 156.7 | 78.5 | 142.9396 | 147.3604 | 148.0972 | 02201-42*35-M-GAS | 直管 | TP2 | H80 | 45.4*1.5 | [9 empty] | 45.4 | 42.35 | 42.45 |  |  | 1.5 | 1.5 | 1.52 | 1.43 | 1.59
C7200020100140018 | A720002010014 |  | 燃气卡压双承口大小头35*28-M-GAS | M | 95.4 | 100.17 | 112.2 | 70 | 103.5842 | 106.7878 | 107.3218 | 02201-35*28-M-GAS | 直管 | TP2 | H80 | 38.3*1.45 | [9 empty] | 38.3 | 35.35 | 35.45 |  |  | 1.45 | 1.45 | 1.47 | 1.39 | 1.53
C7200020100130018 | A720002010013 |  | 燃气卡压双承口大小头28*22-M-GAS | M | 64.7 | 67.935 | 76.3 | 62 | 69.94467 | 72.10791 | 72.46845 | 02201-28*22-M-GAS | 直管 | TP2 | H80 | 31.05*1.37 | [9 empty] | 31.05 | 28.25 | 28.35 |  |  | 1.37 | 1.35 | 1.37 | 1.29 | 1.43
C7200020100120018 | A720002010012 |  | 燃气卡压双承口大小头22*15-M-GAS | M | 44.5 | 46.725 | 51.9 | 58 | 47.52298 | 48.99276 | 49.23772 | 02201-22*15-M-GAS | 直管 | TP2 | H80 | 24.85*1.25 | [9 empty] | 24.85 | 22.3 | 22.37 |  |  | 1.25 | 1.25 | 1.27 | 1.2 | 1.32
C7200020150250018 | A720002015025 |  | 燃气卡压承插口大小头54*42-M-GAS | M | 167.7 | 176.085 | 197.3 | 88.5 | 179.8192 | 185.3806 | 186.3075 | 02202-54*42-M-GAS | 直管 | TP2 | H80 | 53.96*1.4 | [9 empty] | 53.96 |  |  | 53.91 | 54.04 | 1.4 | 1.38 | 1.4 | 1.3 | 1.48
C7200020150240018 | A720002015024 |  | 燃气卡压承插口大小头42*35-M-GAS | M | 113.3 | 118.965 | 133.2 | 77 | 120.9345 | 124.6747 | 125.2981 | 02202-42*35-M-GAS | 直管 | TP2 | H80 | 41.96*1.4 | [9 empty] | 41.96 |  |  | 41.91 | 42.04 | 1.4 | 1.38 | 1.4 | 1.3 | 1.48
C7200020150230018 | A720002015023 |  | 燃气卡压承插口大小头35*28-M-GAS | M | 79.4 | 83.37 | 91.2 | 68.5 | 86.10269 | 88.76566 | 89.20948 | 02202-35*28-M-GAS | 直管 | TP2 | H80 | 34.96*1.35 | [9 empty] | 34.96 |  |  | 34.91 | 35.04 | 1.35 | 1.33 | 1.35 | 1.28 | 1.4
C7200020150220018 | A720002015022 |  | 燃气卡压承插口大小头28*22-M-GAS | M | 53.9 | 56.595 | 60 | 61 | 56.54156 | 58.29027 | 58.58172 | 02202-28*22-M-GAS | 直管 | TP2 | H80 | 27.97*1.25 | [9 empty] | 27.97 |  |  | 27.92 | 28 | 1.25 | 1.23 | 1.25 | 1.17 | 1.31
C7200020150210018 | A720002015021 |  | 燃气卡压承插口大小头22*15-M-GAS | M | 37.3 | 39.165 | 42.1 | 55 | 38.315 | 39.5 | 39.6975 | 02202-22*15-M-GAS | 直管 | TP2 | H80 | 21.97*1.2 | [9 empty] | 21.97 |  |  | 21.92 | 22 | 1.2 | 1.18 | 1.2 | 1.12 | 1.26
C7200000880380018 | A720000088038 |  | 异径三通28*18*22-AB（试制） | AB | 82 | 84.46 | 99.6 | 116 | 92.64318 | 95.50844 | 95.98598 | 04205-28*18*22-AB | 直管 | TP2 | H80 | 30*1 | [9 empty] | 30 |  |  | 29.95 | 30.08 | 1 | 0.96 | 1 | 0.9 | 1.06
C7201030030000018 | A720103003000 |  | 卡压滚槽直接5/8-V | V | 35.3 | 36.359 | 36.5 | 50 | 34.31156 | 35.37274 | 35.54961 | 01103-5/8-V | 直管 | TP2 | H80 | 19*1.4 | [9 empty] | 19 |  |  | 18.9 | 19 | 1.4 | 1.39 | 1.41 | 1.33 | 1.47
C7201030030010018 | A720103003001 |  | 卡压滚槽直接7/8-V | V | 55.6 | 57.268 | 57.4 | 58 | 53.90233 | 55.56942 | 55.84726 | 01103-7/8-V | 直管 | TP2 | H80 | 25.3*1.4 | [9 empty] | 25.3 |  |  | 25.2 | 25.3 | 1.4 | 1.39 | 1.41 | 1.33 | 1.47
C7201030000000018 | A720103000000 |  | 卡压直通直接1 1/8-V | V | 75 | 77.25 | 78.4 | 58 | 73.58007 | 75.85574 | 76.23502 | 01101-1 1/8-V | 直管 | TP2 | H80 | 31.95*1.5 | [9 empty] | 31.95 |  |  | 31.85 | 31.95 | 1.5 | 1.49 | 1.51 | 1.42 | 1.57
C7200020332000018 | A720002033200 |  | 90°大弯双插口弯头15-M（试制） | M | 85 | 89.25 | 92.8 | 175 | 85.58668 | 88.2337 | 88.67486 | 03297-15-M | 直管 | TP2 | H80 | 15*1.3 | [9 empty] | 15 |  |  | 15 | 15.1 | 1.3 | 1.3 | 1.32 | 1.24 | 1.39
C7201030100030018 | A720103010003 |  | 卡压双承口大小头1 3/8*1 1/8-AP-V（试制） | V | 99.3 | 102.279 | 129.8 | 73 | 121.1852 | 124.9332 | 125.5579 | 02101-1 3/8*1 1/8-AP-V | 直管 | TP2 | 1/2H | 38*1.65 | [9 empty] | 38 |  |  | 37.9 | 38 | 1.65 | 1.64 | 1.66 | 1.57 | 1.73 |  |  | 晶粒度0.02mm及以下，HV5硬度90±10
C7200000750130018 | A720000075013 |  | 承插口半过桥弯头12-AB | AB | 20 | 20.6 | 22.5 | 85 | 21.03953 | 21.69024 | 21.79869 | 03222-12-AB | 直管 | TP2 | H80 | 12*0.8 | [9 empty] | 12 |  |  | 11.96 | 12.04 | 0.8 | 0.78 | 0.8 | 0.72 | 0.86
C7200000101480018 | A720000010148 |  | 双承口大小头28*1-MF | MF | 31.1 | 32.033 | 31.8 | 40 | 29.29884 | 30.20499 | 30.35601 | 02201-28*1-MF | 直管 | TP2 | H80 | 29.98*0.9 | [9 empty] | 29.98 | 28.16 | 28.2 |  |  | 0.9 | 0.88 | 0.9 | 0.82 | 0.96 |  |  | 要求按EN1254通规通止规止
C7200030332000018 | A720003033200 |  | 90°大弯双插口弯头22-V | V | 80.4 | 82.812 | 90.2 | 105 | 83.47006 | 86.05161 | 86.48187 | 03297-22-V | 直管 | TP2 | H80 | 22*1.4 | [9 empty] | 22 |  |  | 22 | 22.1 | 1.4 | 1.4 | 1.42 | 1.36 | 1.46
C7200020100180018 | A720002010018 |  | 卡压双承口大小头15*12-M（试制） | M | 28.5 | 29.925 | 35.5 | 66 | 32.34348 | 33.34379 | 33.51051 | 02201-15*12-M | 直管 | TP2 | H80 | 14.9*1.3 | [9 empty] | 14.9 | 12.25 | 12.35 |  |  | 1.3 | 1.28 | 1.3 | 1.22 | 1.36
C7200000300270018 | A720000030027 |  | 90°大弯双承口弯头42-AK-02 | AK | 208 | 214.24 | 250 | 147 | 229.6918 | 236.7956 | 237.9796 | 03295-42-AK-02 | 直管 | TP2 | O50 | 42*1.4 | [9 empty] | 42 |  |  | 41.9 | 42.1 | 1.4 | 1.4 | 1.42 | 1.33 | 1.49
| A720103090001 |  | 卡压管帽（旋槽工艺）5/8-V-01（试制） | V | 20.2 | 20.806 | 34.2 |  | #VALUE! | #VALUE! | #VALUE! | 08101-5/8-V-01
| A720103090002 |  | 卡压管帽（挤压工艺）5/8-V-02（试制） | V | 20.2 | 20.806 | 34.2 |  | #VALUE! | #VALUE! | #VALUE! | 08101-5/8-V-02
| A720103090000 |  | 卡压管帽7/8-AP-V（试制） | V | 33.9 | 34.917 | 54.3 |  | 2.641682 | 2.723384 | 2.737001 | 08101-7/8-AP-V | 板带 | T2 | 3/4H | 66*1.5 | [9 empty] | 66 |  |  | 65.5 | 66.5 | 1.5 |  |  | 1.49 | 1.51 |  |  | 材料T2、组织晶粒度0.025mm以下、半硬态、硬度HV5：80~100
| A720100015056 |  | 承插口大小头3 1/8*1 3/8-AB | AB | 330 | 339.9 | 375.1 | 82 | 350.3622 | 361.1981 | 363.0041 | 02102-3 1/8*1 3/8-AB | 直管 | TP2 | H80 | 79.3*2 | [9 empty] | 79.3 |  |  | 79.3 | 79.43 | 2 | 1.94 | 2 | 1.81 | 2.13 |  |  | 要求按ASME B16.22-2013环规通规通止规止
| A720002031618 |  | 卡压90°大弯承插口弯头66.7-M | M | 830 | 871.5 | 1055 | 300 | 986.0021 | 1016.497 | 1021.579 | 03296-66.7-M | 直管 | TP2 | H80 | 66.7*1.85 | [9 empty] | 66.7 |  |  | 66.6 | 66.8 | 1.85 | 1.81 | 1.89 | 1.73 | 1.97
| A720002030024 |  | 卡压90°大弯双承口弯头66.7-M | M | 800 | 840 | 1055.3 | 300 | 986.0021 | 1016.497 | 1021.579 | 03295-66.7-M | 直管 | TP2 | H80 | 66.7*1.85 | [9 empty] | 66.7 |  |  | 66.6 | 66.8 | 1.85 | 1.81 | 1.89 | 1.73 | 1.97
| A720002024817 |  | 卡压45°双承口弯头66.7-M（试制） | M | 665 | 698.25 | 888 | 250 | 822.2143 | 847.6436 | 851.8819 | 03241-66.7-M | 直管 | TP2 | H80 | 66.7*1.85 | [9 empty] | 66.7 |  |  | 66.6 | 66.8 | 1.85 | 1.81 | 1.89 | 1.73 | 1.97
| A720002026417 |  | 卡压45°承插口弯头66.7-M（试制） | M | 680 | 714 | 888 | 250 | 822.2143 | 847.6436 | 851.8819 | 03242-66.7-M | 直管 | TP2 | H80 | 66.7*1.85 | [9 empty] | 66.7 |  |  | 66.6 | 66.8 | 1.85 | 1.81 | 1.89 | 1.73 | 1.97
C7201084400030018 | A720108440003 |  | PEX双承口大小头7/8*1/2-PEX（试制） | PEX | 19 | 19.57 | 38.2 | 45 | 35.49438 | 36.59215 | 36.77511 | 13628-7/8*1/2-PEX | 直管 | TP2 | H80 | 24.75*1.2 | [9 empty] | 24.75 | 22.34 | 22.39 |  |  | 1.2 | 1.19 | 1.21 | 1.14 | 1.26
C7200000216390018 | A720000021639 |  | 90°承插口弯头15-AL-NB | AL-NB | 21.5 | 22.145 | 25.3 | 63 | 23.32435 | 24.04572 | 24.16595 | 03292-15-AL-NB | 盘管 | TP2 | O50 | 15*0.95 | [9 empty] | 15 |  |  | 14.95 | 15 | 0.95 | 0.96 | 0.95 | 0.91 | 1
| A720103090003 |  | 卡压管帽1 1/8-AP-V | V | 47.1 | 48.513 | 68.3 |  | 2.969333 | 3.061168 | 3.076474 | 08101-1 1/8-AP-V | 板带 | T2 | 3/4H | 74*1.5 | [9 empty] | 74 |  |  | 73.5 | 74.5 | 1.5 |  |  | 1.48 | 1.52 |  |  | 材料T2、组织晶粒度0.025mm以下、半硬态、硬度HV5：80~100
C7200000101490018 | A720000010149 |  | 双承口大小头22*15-AK-TS | AK-TS | 16.9 | 17.407 | 20.6 | 33 | 19.46736 | 20.06944 | 20.16979 | 02201-22*15-AK-TS | 直管 | TP2 | H80 | 21.97*1 | [9 empty] | 21.97 |  |  | 21.95 | 21.99 | 1 | 0.97 | 1 | 0.905 | 1.065 |  |  | 要求按照EN1254-1：1998环规通止规止
C7200020700060018 | A720002070006 |  | 卡压双承口过桥弯12-M | M | 55 | 57.75 | 57.6 | 140 | 53.932 | 55.6 | 55.878 | 03221-12-M | 直管 | TP2 | H80 | 12*1.3 | [9 empty] | 12 |  |  | 11.9 | 12.1 | 1.3 | 1.3 | 1.32 | 1.26 | 1.36
C7200000800750018 | A720000080075 |  | 正三通6-AK | AK | 5.7 | 5.871 | 6.1 | 50 | 5.622974 | 5.796881 | 5.825865 | 04201-6-AK | 直管 | TP2 | H80 | 7.33*0.6 | [9 empty] | 7.33 | 6.1 | 6.15 |  |  | 0.6 | 0.58 | 0.6 | 0.55 | 0.63
| A720002000008 |  | 卡压直通直接66.7-M（加长） | M | 769 | 807.45 | 902 | 235 | 826.7226 | 852.2913 | 856.5528 | 01201-66.7-M | 直管 | TP2 | H80 | 71.2*1.85 | [9 empty] | 71.2 | 67.4 | 67.6 |  |  | 1.85 | 1.81 | 1.89 | 1.73 | 1.97
C7206060200170018 | A720606020017 |  | 90°扁弯头L021-7/8-ZDJ-AB | AB | 28 | 28.84 | 32.6 | 73 | 30.44022 | 31.38167 | 31.53858 | L021-7/8-ZDJ-AB | 盘管 | TP2 | O50 | 18*0.88 | [9 empty] | 18 |  |  | 17.95 | 18 | 0.88 | 0.86 | 0.88 | 0.8 | 0.94
C7206060500020018 | A720606050002 |  | U型扁弯L022-24*12-ZDJ-AB | AB | 30.5 | 31.415 | 38.6 | 98 | 36.30826 | 37.4312 | 37.61836 | L022-24*12-ZDJ-AB | 直管 | TP2 | H80 | 17.59*0.8 | [9 empty] | 17.59 | 15.98 | 16.03 |  |  | 0.8 | 0.78 | 0.8 | 0.73 | 0.85
C7200020820380018 | A720002082038 |  | 燃气卡压中小三通22*15-M-GAS | M-GAS | 96.2 | 101.01 | 171 | 175 | 157.7659 | 162.6453 | 163.4585 | 04202-22*15-M-GAS | 直管 | TP2 | H80 | 24.85*1.4 | [9 empty] | 24.85 |  |  | 24.85 | 24.95 | 1.4 | 1.39 | 1.41 | 1.32 | 1.48
| A720000082093 |  | 中小三通76*28-AB | AB | 600 | 618 | 619.7 | 160 | 580.6647 | 598.6234 | 601.6165 | 04202-76*28-AB | 直管 | TP2 | H80 | 79.4*1.7 | [9 empty] | 79.4 |  |  | 79.2 | 79.6 | 1.7 | 1.64 | 1.7 | 1.53 | 1.81
| A720000082094 |  | 中小三通76*35-AB | AB | 640 | 659.2 | 664 | 170 | 616.7308 | 635.805 | 638.984 | 04202-76*35-AB | 直管 | TP2 | H80 | 79.4*1.7 | [9 empty] | 79.4 |  |  | 79.2 | 79.6 | 1.7 | 1.64 | 1.7 | 1.53 | 1.81
| A720000082095 |  | 中小三通76*42-AB | AB | 720 | 741.6 | 775 | 195 | 706.8962 | 728.7589 | 732.4027 | 04202-76*42-AB | 直管 | TP2 | H80 | 79.4*1.7 | [9 empty] | 79.4 |  |  | 79.2 | 79.6 | 1.7 | 1.64 | 1.7 | 1.53 | 1.81
| A720000082096 |  | 中小三通76*54-AB | AB | 770 | 793.1 | 845 | 213 | 771.8152 | 795.6858 | 799.6642 | 04202-76*54-AB | 直管 | TP2 | H80 | 79.4*1.7 | [9 empty] | 79.4 |  |  | 79.2 | 79.6 | 1.7 | 1.64 | 1.7 | 1.53 | 1.81
C7200000248460018 | A720000024846 |  | 45°双承口弯头35-AB-BF | AB-BF | 74 | 76.22 | 93.5 | 89 | 86.49974 | 89.17499 | 89.62086 | 03241-35-AB-BF | 直管 | TP2 | H80 | 36.2*1 | [9 empty] | 36.2 |  |  | 36.1 | 36.3 | 1 | 0.98 | 1.02 | 0.89 | 1.09
C7200000264280018 | A720000026428 |  | 45°承插口弯头35-AB-BF | AB-BF | 75 | 77.25 | 97.1 | 92 | 89.38306 | 92.14749 | 92.60822 | 03242-35-AB-BF | 直管 | TP2 | H80 | 36.2*1 | [9 empty] | 36.2 |  |  | 36.1 | 36.3 | 1 | 0.98 | 1.02 | 0.89 | 1.09
C7200030332010018 | A720003033201 |  | 90°大弯双插口弯头15-V（试制） | V | 47.4 | 48.822 | 55.2 | 100 | 50.81798 | 52.38967 | 52.65162 | 03297-15-V | 直管 | TP2 | H80 | 15*1.35 | [9 empty] | 15 |  |  | 14.9 | 15.1 | 1.35 | 1.34 | 1.36 | 1.28 | 1.42
C7200030332020018 | A720003003202 |  | 90°大弯双插口弯头28-V（试制） | V | 127.7 | 131.531 | 142.6 | 124 | 131.393 | 135.4567 | 136.134 | 03297-28-V | 直管 | TP2 | H80 | 28*1.45 | [9 empty] | 28 |  |  | 27.9 | 28.1 | 1.45 | 1.44 | 1.46 | 1.37 | 1.53
| A720002090022 |  | 卡压管帽108-M-00(试制） | M | 790 | 829.5 |  |  | #VALUE! | #VALUE! | #VALUE! | 08201-108-M-00 | 板带 | TP2
| A720002090023 |  | 卡压管帽108-M-01(试制） | M | 1200 | 1260 | 1356 | 220 | 1279.257 | 1318.821 | 1325.416 | 08201-108-M-01 | 直管 | TP2 | H80 | 108*2 | [9 empty] | 108 |  |  |  |  | 2
| A720002090024 |  | 卡压管帽108-M-02(试制） | M | 230 | 241.5 | 369 |  | #VALUE! | #VALUE! | #VALUE! | 08201-108-M-02 | 板带
| A720002090019 |  | 卡压管帽76.1-M-00(试制） | M | 426 | 447.3 |  |  | #VALUE! | #VALUE! | #VALUE! | 08201-76.1-M-00 | 板带 | TP2
| A720002090020 |  | 卡压管帽76.1-M-01(试制） | M | 600 | 630 | 718 |  | #VALUE! | #VALUE! | #VALUE! | 08201-76.1-M-01
| A720002090021 |  | 卡压管帽76.1-M-02(试制） | M | 126 | 132.3 | 230 |  | #VALUE! | #VALUE! | #VALUE! | 08201-76.1-M-02
| A720002090016 |  | 卡压管帽66.7-M-00(试制） | M | 335 | 351.75 |  |  | #VALUE! | #VALUE! | #VALUE! | 08201-66.7-M-00 | 板带 | TP2
| A720002090017 |  | 卡压管帽66.7-M-01(试制） | M | 480 | 504 | 718 | 160 | 527.3964 | 543.7077 | 546.4262 | 08201-66.7-M-01 | 直管 | TP2 | H80 | 66.7*1.85 | [9 empty] | 66.7 |  |  |  |  | 1.85
| A720002090018 |  | 卡压管帽66.7-M-02(试制） | M | 95 | 99.75 | 158 |  | #VALUE! | #VALUE! | #VALUE! | 08201-66.7-M-02 | 板带 | TP2
C7200030332040018 | A720003033204 |  | 90°大弯双插口弯头（加长款）22-V-L | V | 90.6 | 93.318 | 99 | 117 | 92.9195 | 95.7933 | 96.27227 | 03297-22-V-L | 直管 | TP2 | H80 | 22*1.4 | [9 empty] | 22 |  |  | 22 | 22.1 | 1.4 | 1.4 | 1.42 | 1.36 | 1.46
C7200030332030018 | A720003033203 |  | 90°大弯双插口弯头35-V | V | 194 | 199.82 | 255 | 165 | 227.95 | 235 | 236.175 | 03297-35-V | 直管 | TP2 | H80 | 35*1.5 | [9 empty] | 35 |  |  | 35 | 35.1 | 1.5 | 1.49 | 1.51 | 1.41 | 1.58
C7201000820430018 | A720100082043 |  | 中小三通5/8*3/8-AB | AB | 20 | 20.6 | 21.8 | 62 | 20.22914 | 20.85479 | 20.95906 | 04102-5/8*3/8-AB | 直管 | TP2 | H80 | 17.5*0.7 | [9 empty] | 17.5 |  |  | 17.48 | 17.53 | 0.7 | 0.68 | 0.7 | 0.63 | 0.75
| A720103090004 |  | 卡压管帽5/8-AP-V | V | 20.5 | 21.115 |  |  | 1.972456 | 2.03346 | 2.043627 | 08101-5/8-AP-V | 板带 | T2 | 3/4H | 53*1.4 | [9 empty] | 53 |  |  |  |  | 1.4
| A720100082044 |  | 中小三通108*76-AB（试制） | AB | 1860 | 1915.8 | 2324.2 | 320 | 2171.092 | 2238.239 | 2249.43 | 04202-108*76-AB | 直管 | TP2 | H80 | 110*2.3 | [9 empty] | 110 |  |  | 110.29 | 110.61 | 2.3 | 2.22 | 2.3 | 2.09 | 2.45
| A720000030030 |  | 90°大弯双承口弯头76-AB | AB | 870 | 896.1 | 1174.9 | 290 | 1066.03 | 1099 | 1104.495 | 03295-76-AB | 直管 | TP2 | H80 | 76*1.8 | [9 empty] | 76 |  |  | 75.8 | 76 | 1.8 | 1.79 | 1.85 | 1.77 | 1.9
C7200000300310018 | A720000030031 |  | 90°大弯双承口弯头64-AB | AB | 566 | 582.98 | 739.6 | 250 | 684.82 | 706 | 709.53 | 03295-64-AB | 直管 | TP2 | H80 | 64*1.6 | [9 empty] | 64 |  |  | 63.8 | 64 | 1.6 | 1.59 | 1.65 | 1.57 | 1.7
| A720002030025 |  | 卡压90°大弯双承口弯头76.1-M（试制） | M | 1190 | 1249.5 | 1487 | 325 | 1317.374 | 1358.117 | 1364.908 | 03295-76.1-M | 直管 | TP2 | H80 | 76*2 | [9 empty] | 76 |  |  | 75.9 | 76.1 | 2 | 1.95 | 2.05 | 1.8 | 2.2
| A720002031619 |  | 卡压90°大弯承插口弯头76.1-M（试制） | M | 1270 | 1333.5 | 1602 | 350 | 1418.399 | 1462.267 | 1469.578 | 03296-76.1-M | 直管 | TP2 | H80 | 76*2 | [9 empty] | 76 |  |  | 75.9 | 76.1 | 2 | 1.95 | 2.05 | 1.8 | 2.2
| A720002026418 |  | 卡压45°承插口弯头76.1-M（试制） | M | 960 | 1008 | 1225.3 | 285 | 1155.733 | 1191.477 | 1197.434 | 03242-76.1-M | 直管 | TP2 | H80 | 76*2 | [9 empty] | 76 |  |  | 75.9 | 76.1 | 2 | 1.95 | 2.05 | 1.8 | 2.2
| A720002024818 |  | 卡压45°双承口弯头76.1-M（试制） | M | 905 | 950.25 | 1225.3 | 275 | 1115.322 | 1149.817 | 1155.566 | 03241-76.1-M | 直管 | TP2 | H80 | 76*2 | [9 empty] | 76 |  |  | 75.9 | 76.1 | 2 | 1.95 | 2.05 | 1.8 | 2.2
| A720002015034 |  | 卡压承插口大小头66.7*35-M（试制） | M | 399 | 418.95 | [5 empty] | 02202-66.7*35-M
| A720002015032 |  | 卡压承插口大小头66.7*35-M-01（试制） | M | 112 | 117.6 | 130.6 | 95 | 121.6123 | 125.3735 | 126.0004 | 02202-66.7*35-M-01 | 直管 | TP2 | 1/2H | 35*1.38 | [9 empty] | 35 |  |  | 34.9 | 35.1 | 1.38 | 1.38 | 1.4 | 1.3 | 1.48 |  |  | 晶粒度0.02mm以下，HV5硬度105±10
| A720002015033 |  | 卡压承插口大小头66.7*35-M-02（试制） | M | 343 | 360.15 | 390.2 | 115 | 360.0019 | 371.136 | 372.9917 | 02202-66.7*35-M-02 | 直管 | TP2 | 1/2H | 66.7*1.75 | [9 empty] | 66.7 |  |  | 66.62 | 66.77 | 1.75 | 1.72 | 1.78 | 1.63 | 1.87 |  |  | 晶粒度0.02mm以下，HV5硬度105±10
| A720103090005 |  | 卡压管帽1 3/8-AP-V | V | 79 | 81.37 |  |  | 4.039931 | 4.164877 | 4.185702 | 08101-1 3/8-AP-V | 板带 | T2 | 3/4H | 84*1.8 | [9 empty] | 84 |  |  | 83.5 | 84.5 | 1.8 |  |  | 1.79 | 1.81 |  |  | 材料T2、组织晶粒度0.01mm以下、半硬态、硬度HV5：80~100
C7200020150350018 | A720002015035 |  | 卡压承插口大小头66.7*42-M（试制) | M | 406.5 | 426.825 |  |  | #VALUE! | #VALUE! | #VALUE! | 02202-66.7*42-M | 直管 | TP2 | 1/2H
C7100020150360018 | A720002015036 |  | 卡压承插口大小头66.7*42-M-01（试制) | M | 159 | 166.95 | 203.6 | 113 | 189.0953 | 194.9436 | 195.9183 | 02202-66.7*42-M-01 | 直管 | TP2 | 1/2H | 42*1.5 | [9 empty] | 42 |  |  | 41.9 | 42.1 | 1.5 | 1.5 | 1.52 | 1.43 | 1.59 |  |  | 晶粒度0.02mm以下，HV5硬度105±10
C7100020150370018 | A720002015037 |  | 卡压承插口大小头66.7*42-M-02（试制) | M | 327 | 343.35 | 372 | 110 | 344.4846 | 355.1388 | 356.9144 | 02202-66.7*42-M-02 | 直管 | TP2 | 1/2H | 66.7*1.75 | [9 empty] | 66.7 |  |  | 66.62 | 66.77 | 1.75 | 1.72 | 1.78 | 1.63 | 1.87 |  |  | 晶粒度0.02mm以下，HV5硬度105±10
C7200020150380018 | A720002015038 |  | 卡压承插口大小头66.7*54-M（试制) | M | 404 | 424.2 |  |  | #VALUE! | #VALUE! | #VALUE! | 02202-66.7*54-M | 直管 | TP2 | 1/2H
C7100020150390018 | A720002015039 |  | 卡压承插口大小头66.7*54-M-01（试制) | M | 206 | 216.3 | 284 | 120 | 260.175 | 268.2216 | 269.5627 | 02202-66.7*54-M-01 | 直管 | TP2 | 1/2H | 54*1.5 | [9 empty] | 54 |  |  | 53.9 | 54.1 | 1.5 | 1.5 | 1.52 | 1.41 | 1.61 |  |  | 晶粒度0.02mm以下，HV5硬度105±10
C7100020150400018 | A720002015040 |  | 卡压承插口大小头66.7*54-M-02（试制) | M | 301 | 316.05 | 340.4 | 100 | 313.4499 | 323.1443 | 324.76 | 02202-66.7*54-M-02 | 直管 | TP2 | 1/2H | 66.7*1.75 | [9 empty] | 66.7 |  |  | 66.62 | 66.77 | 1.75 | 1.72 | 1.78 | 1.63 | 1.87 |  |  | 晶粒度0.02mm以下，HV5硬度105±10
C7200020150410018 | A720002015041 |  | 卡压承插口大小头66.7*28-M（试制） | M | 365 | 383.25 |  |  | #VALUE! | #VALUE! | #VALUE! | 02202-66.7*28-M | 直管 | TP2 | 1/2H
C7100020150420018 | A720002015042 |  | 卡压承插口大小头66.7*28-M-01（试制） | M | 80 | 84 | 99.4 | 90 | 91.27633 | 94.0993 | 94.5698 | 02202-66.7*28-M-01 | 直管 | TP2 | 1/2H | 28*1.38 | [9 empty] | 28 |  |  | 28 | 28.1 | 1.38 | 1.38 | 1.4 | 1.3 | 1.48
C7100020150430018 | A720002015043 |  | 卡压承插口大小头66.7*28-M-02（试制） | M | 325 | 341.25 | 390 | 115 | 360.0019 | 371.136 | 372.9917 | 02202-66.7*28-M-02 | 直管 | TP2 | 1/2H | 66.7*1.75 | [9 empty] | 66.7 |  |  | 66.62 | 66.77 | 1.75 | 1.72 | 1.78 | 1.63 | 1.87 |  |  | 晶粒度0.02mm以下，HV5硬度105±10
| A720002000009 |  | 卡压直通直接（加长）76.1-M（试制） | M | 950 | 997.5 | 1111.9 | 235 | 1018.119 | 1049.608 | 1054.856 | 01201-76.1-M | 直管 | TP2 | H80 | 81*2 | [9 empty] | 81 | 76.9 | 77.1 |  |  | 2 | 1.95 | 2.05 | 1.8 | 2.2
C7200020100190018 | A720002010019 |  | 卡压双承大小头28*15-M-01（试制） | M | 62 | 65.1 | 76.3 | 62 | 69.94467 | 72.10791 | 72.46845 | 02201-28*15-M-01 | 直管 | TP2 | 1/2H | 31.05*1.37 | [9 empty] | 31.05 | 28.25 | 28.35 |  |  | 1.37 | 1.35 | 1.37 | 1.29 | 1.43
| A720002090025 |  | 管帽15-IBP-M（试制） | M | 20.8 | 21.84 | 34.5 |  | 24.25 | 25 | 25.125 | 08201-15-IBP-M | 板带 | T2 | 1/2H | 50*1.55 | [9 empty] | 50 |  |  | 49.5 | 50.5 | 1.55 |  |  | 1.53 | 1.57 |  |  | 材料T2、半硬态、硬度HV：80~100
| A720002090026 |  | 管帽22-IBP-M（试制） | M | 35.5 | 37.275 | 54.5 |  | 2.7 | 40 | 2.8 | 08201-22-IBP-M | 板带 | T2 | 1/2H | 60*1.7 | 60 |  |  |  |  | 1.7 |  |  |  | 60 |  |  | 59.5 | 60.5 | 1.7 |  |  | 1.68 | 1.72 |  |  | 材料T2、半硬态、硬度HV：80~100
| A720103090006 |  | 卡压管帽1 5/8-AP-V（试制） | V | 143 | 147.29 | 209 |  | 6.559563 | 6.762437 | 6.796249 | 08101-1 5/8-AP-V | 板带 | T2 | 1/2H | 95*2.6 | [9 empty] | 95 |  |  | 94.5 | 95.5 | 2.6 |  |  | 2.59 | 2.61 |  |  | 材料T2、组织晶粒度0.01mm以下、半硬态、硬度HV5：80~100
C7201000300320018 | A720100030032 |  | 90°大弯双承口弯头1 3/8-IBP | IBP | 168.3 | 173.349 | 200.6 | 124.5/163 | 185.9451 | 191.696 | 192.6545 | 03195-1 3/8-IBP | 直管 | TP2 | H80 | 36.2*1.35 | [9 empty] | 36.2 |  |  |  |  | 1.35
C7201000300330018 | A720100030033 |  | 90°大弯双承口弯头1 5/8-IBP | IBP | 262.3 | 270.169 | 318.5 | 170 | 295.8291 | 304.9785 | 306.5033 | 03195-1 5/8-IBP | 直管 | TP2 | H80 | 41.2*1.6 | [9 empty] | 41.2 |  |  | 41.1 | 41.3 | 1.6 | 1.58 | 1.62 | 1.49 | 1.71
C7200020316200018 | A720002031620 |  | 卡压90°大弯承插口弯头12-M | M | 29.5 | 30.975 | 33.2 | 80 | 30.76393 | 31.71539 | 31.87397 | 03296-12-M | 直管 | TP2 | H80 | 12*1.3 | [9 empty] | 12 |  |  | 11.9 | 12.1 | 1.3 | 1.3 | 1.32 | 1.26 | 1.36
| A720103090010 |  | 卡压管帽2 1/8-AP-V（试制） | V | 197 | 202.91 | 280 |  | 7.203124 | 7.425901 | 7.46303 | 08101-2 1/8-AP-V | 板带 | T2 | 1/2H | 117*2.3 | [9 empty] | 117 |  |  | 116.5 | 117.5 | 2.3 |  |  | 2.29 | 2.31 |  |  | 材料T2、组织晶粒度0.01mm以下、半硬态、硬度HV5：80~100
C7201084400040018 | A720108440004 |  | PEX双承口大小头13628-1 1/8*1-PEX-01（试制） | PEX | 50 | 51.5 | 69.3 | 65 | 64.76668 | 66.76977 | 67.10362 | 13628-1 1/8*1-PEX-01 | 直管 | TP2 | H80 | 31.15*1.2 | [9 empty] | 31.15 | 28.73 | 28.76 |  |  | 1.2 | 1.18 | 1.22 | 1.12 | 1.27 |  |  | 1、晶粒度0.02mm以下，HV5硬度105±10 2、要求按ASME B16.22-2013通规通止规止
| A720103090007 |  | 管帽08101-3/4-IBP-V(试制） | V | 23.2 | 23.896 | 39 |  | 2.120104 | 2.185674 | 2.196602 | 08101-3/4-IBP-V | 板带 | T2 | 1/2H | 55*1.45 | [9 empty] | 55 |  |  | 54.5 | 55.5 | 1.45 |  |  | 1.43 | 1.47 |  |  | 材料T2、半硬态、硬度HV：80~100
| A720103090008 |  | 管帽08101-2 1/8-IBP-V（试制） | V | 153.5 | 158.105 | 224 |  | 5.867402 | 6.048868 | 6.079112 | 08101-2 1/8-IBP-V | 板带 | T2 | 1/2H | 115*1.9 | [9 empty] | 115 |  |  | 114.5 | 115.5 | 1.9 |  |  | 1.88 | 1.92 |  |  | 材料T2、半硬态、硬度HV：80~100
| A720103090009 |  | 管帽08101-1/2-IBP-V（试制） | V | 12.4 | 12.772 | 20.7 |  | 1.526237 | 1.57344 | 1.581307 | 08101-1/2-IBP-V | 板带 | T2 | 1/2H | 40*1.45 | [9 empty] | 40 |  |  | 39.5 | 40.5 | 1.45 |  |  | 1.43 | 1.47 |  |  | 材料T2、半硬态、硬度HV：80~100
C7200020880130018 | A720002088013 |  | 燃气卡压异径三通22*15*15-M-GAS | M-GAS | 99 | 103.95 | 177.7 | 183 | 164.9371 | 170.0382 | 170.8884 | 04205-22*15*15-M-GAS | 直管 | TP2 | H80 | 24.85*1.4 | [9 empty] | 24.85 |  |  | 24.85 | 24.95 | 1.4 | 1.39 | 1.41 | 1.32 | 1.48
C7200020860220018 | A720002086022 |  | 燃气卡压边小三通22*15*22-M-GAS | M-GAS | 125 | 131.25 | 214.3 | 207 | 198.9166 | 205.0687 | 206.094 | 04204-22*15*22-M-GAS | 直管 | TP2 | H80 | 24.85*1.5 | [9 empty] | 24.85 | / | / | 24.85 | 24.95 | 1.5 | 1.49 | 1.51 | 1.42 | 1.58
C7200020820420018 | A720002082042 |  | 燃气卡压中小三通42*28-M-GAS | M-GAS | 270 | 283.5 | 483.8 | 225 | 445.4511 | 459.228 | 461.5241 | 04202-42*28-M-GAS | 直管 | TP2 | H80 | 45.4*1.65 | [9 empty] | 45.4 |  |  | 45.4 | 45.5 | 1.65 | 1.63 | 1.67 | 1.52 | 1.78
C7200020800210018 | A720002080021 |  | 燃气正三通42-M-GAS | M-GAS | 375 | 393.75 | 597.3 | 268 | 561.0534 | 578.4056 | 581.2976 | 04201-42-M-GAS | 直管 | TP2 | H80 | 45.4*1.75 | [9 empty] | 45.4 |  |  | 45.4 | 45.5 | 1.75 | 1.73 | 1.77 | 1.66 | 1.84
C7200020820440018 | A720002082044 |  | 燃气卡压中小三通54*42-M-GAS | M-GAS | 540 | 567 | 782.5 | 280 | 725.2031 | 747.6321 | 751.3702 | 04202-54*42-M-GAS | 直管 | TP2 | H80 | 57.3*1.7 | [9 empty] | 57.3 |  |  | 57.25 | 57.4 | 1.7 | 1.68 | 1.72 | 1.61 | 1.79
C7200020820430018 | A720002082043 |  | 燃气卡压中小三通54*28-M-GAS | M-GAS | 367 | 385.35 | 782.5 | 225 | 583.2594 | 601.2984 | 604.3049 | 04202-54*28-M-GAS | 直管 | TP2 | H80 | 57.3*1.7 | [9 empty] | 57.3 |  |  | 57.25 | 57.4 | 1.7 | 1.68 | 1.72 | 1.61 | 1.79
C7200020820410018 | A720002082041 |  | 燃气卡压中小三通42*22-M-GAS | M-GAS | 242 | 254.1 | 415.9 | 210 | 391.5736 | 403.6841 | 405.7025 | 04202-42*22-M-GAS | 直管 | TP2 | H80 | 45.4*1.55 | [9 empty] | 45.4 | 42.25 | 42.35 |  |  | 1.55 | 1.53 | 1.57 | 1.47 | 1.63
C7200020800220018 | A720002080022 |  | 燃气正三通54-M-GAS | M-GAS | 618 | 648.9 | 782.5 | 280 | 725.2031 | 747.6321 | 751.3702 | 04201-54-M-GAS | 直管 | TP2 | 1/2H | 57.3*1.7 | [9 empty] | 57.3 |  |  | 57.25 | 57.4 | 1.7 | 1.68 | 1.72 | 1.61 | 1.79 |  |  | 晶粒度0.02mm及以下，HV5硬度90±10
C7200020820400018 | A720002082040 |  | 燃气卡压中小三通28*22-M-GAS | M-GAS | 169 | 177.45 | 243.4 | 200 | 227.8129 | 234.8587 | 236.033 | 04202-28*22-M-GAS | 直管 | TP2 | H80 | 31.05*1.4 | [9 empty] | 31.05 |  |  | 31.05 | 31.15 | 1.4 | 1.39 | 1.41 | 1.32 | 1.48
C7200020820390018 | A720002082039 |  | 燃气卡压中小三通28*15-M-GAS | M-GAS | 130 | 136.5 | 254 | 208 | 236.8801 | 244.2063 | 245.4274 | 04202-28*15-M-GAS | 直管 | TP2 | H80 | 31.05*1.4 | [9 empty] | 31.05 |  |  | 31.05 | 31.15 | 1.4 | 1.39 | 1.41 | 1.32 | 1.48
C7200020150440018 | A720002015044 |  | 燃气卡压承插大小头35*22-M-GAS | M-GAS | 80.8 | 84.84 | 87.5 | 64.5 | 81.14714 | 83.65684 | 84.07513 | 02202-35*22-M-GAS | 直管 | TP2 | H80 | 34.96*1.35 | [9 empty] | 34.96 |  |  | 34.91 | 35.04 | 1.35 | 1.33 | 1.35 | 1.28 | 1.4
C7200020150470018 | A720002015047 |  | 燃气卡压承插大小头54*28-M-GAS（试制） | M-GAS | 150 | 157.5 | 181.7 | 83 | 168.7689 | 173.9885 | 174.8584 | 02202-54*28-M-GAS | 直管 | TP2 | H80 | 53.96*1.4 | [9 empty] | 53.96 |  |  | 53.91 | 54.04 | 1.4 | 1.38 | 1.4 | 1.3 | 1.48
C7200020150450018 | A720002015045 |  | 燃气卡压承插大小头42*22-M-GAS | M-GAS | 118.8 | 124.74 | 134.9 | 80 | 125.0506 | 128.9182 | 129.5627 | 02202-42*22-M-GAS | 直管 | TP2 | H80 | 34.96*1.7 | [9 empty] | 34.96 |  |  | 34.91 | 35.04 | 1.7 | 1.68 | 1.72 | 1.6 | 1.8
C7200020150460018 | A720002015046 |  | 燃气卡压承插大小头42*28-M-GAS | M-GAS | 112.5 | 118.125 | 123 | 73 | 114.7327 | 118.2812 | 118.8726 | 02202-42*28-M-GAS | 直管 | TP2 | H80 | 41.96*1.4 | [9 empty] | 41.96 |  |  | 41.91 | 42.04 | 1.4 | 1.38 | 1.4 | 1.3 | 1.48
C7200020000150018 | A720002000015 |  | 燃气卡压直通直接（加长）54-M-GAS | M-GAS | 350 | 367.5 | 393 | 165 | 367.0531 | 378.4052 | 380.2973 | 01201-54-M-GAS | 直管 | TP2 | H80 | 57.3*1.45 | [9 empty] | 57.3 | 54.35 | 54.45 |  |  | 1.45 | 1.45 | 1.47 | 1.37 | 1.54
C7200020000140018 | A720002000014 |  | 燃气卡压直通直接（加长）42-M-GAS | M-GAS | 247.2 | 259.56 | 319.6 | 140 | 253.5155 | 261.3562 | 262.663 | 01201-42-M-GAS | 直管 | TP2 | H80 | 45.4*1.5 | [9 empty] | 45.4 | 42.35 | 42.45 |  |  | 1.5 | 1.5 | 1.52 | 1.43 | 1.59
C7200020000130018 | A720002000013 |  | 燃气卡压直通直接（加长）35-M-GAS | M-GAS | 160 | 168 | 183.1 | 122 | 170.4149 | 175.6854 | 176.5638 | 01201-35-M-GAS | 直管 | T2 | 1/2H | 38.15*1.38 | [9 empty] | 38.15 | 35.35 | 35.45 |  |  | 1.38 | 1.38 | 1.4 | 1.3 | 1.48 |  |  | 晶粒度0.02mm及以下，HV5硬度90±10
C7200020000120018 | A720002000012 |  | 燃气卡压直通直接（加长）28-M-GAS | M-GAS | 117.9 | 123.795 | 127.2 | 106 | 118.7949 | 122.469 | 123.0813 | 01201-28-M-GAS | 直管 | TP2 | H80 | 31.05*1.37 | [9 empty] | 31.05 | 28.25 | 28.35 |  |  | 1.37 | 1.35 | 1.37 | 1.29 | 1.43
C7200020000110018 | A720002000011 |  | 燃气卡压直通直接（加长）22-M-GAS | M-GAS | 81.4 | 85.47 | 86.2 | 96 | 81.08408 | 83.59184 | 84.0098 | 01201-22-M-GAS | 直管 | TP2 | H80 | 24.85*1.3 | [9 empty] | 24.85 | 22.3 | 22.37 |  |  | 1.3 | 1.29 | 1.31 | 1.23 | 1.37
C7200020000100018 | A720002000010 |  | 燃气卡压直通直接（加长）15-M-GAS | M-GAS | 53.5 | 56.175 | 57.1 | 94 | 53.66131 | 55.32093 | 55.59754 | 01201-15-M-GAS | 直管 | TP2 | H80 | 17.8*1.25 | [9 empty] | 17.8 | 15.25 | 15.35 |  |  | 1.25 | 1.25 | 1.27 | 1.2 | 1.32
C7200105100000018 | A720010510000 |  | U型热泵扁弯（自动机）24*12 |  | 30.5 | 31.415 | 38.6 | 98 | 36.30826 | 37.4312 | 37.61836 | 03298-24*12 | 直管 | TP2 | H80 | 17.59*0.8 | [9 empty] | 17.59 | 15.98 | 16.03 |  |  | 0.8 | 0.78 | 0.8 | 0.73 | 0.85
C7200105200000018 | A720010520000 |  | 90°热泵扁弯头（自动机）7/8*24*12 |  | 28 | 28.84 | 32.6 | 73 | 30.44022 | 31.38167 | 31.53858 | 03192-7/8*24*12 | 盘管 | TP2 | O50 | 18*0.88 | [9 empty] | 18 |  |  | 17.95 | 18 | 0.88 | 0.86 | 0.88 | 0.8 | 0.94
C7201000300340018 | A720100030034 |  | 90°大弯双承口弯头2 1/8-IBP | IBP | 461.7 | 475.551 | 580 | 200 | 543.2716 | 560.0738 | 562.8742 | 03195-2 1/8-IBP | 直管 | TP2 | H80 | 54*1.9 | [9 empty] | 54 |  |  | 53.9 | 54.1 | 1.9 | 1.87 | 1.93 | 1.77 | 2.03
C7200000880390018 | A720000088039 |  | 异径三通42*28*28-AB（试制） | AB | 164 | 168.92 | 179 | 138 | 163.1973 | 168.2446 | 169.0858 | 04205-42*28*28-AB | 直管 | TP2 | H80 | 44*1 | [9 empty] | 44 | 0 | 0 | 43.95 | 44.08 | 1 | 0.96 | 1 | 0.8736 | 1.09
C7200020820450018 | A720002082045 |  | 燃气卡压中小三通54*35-M-GAS | M-GAS | 395 | 414.75 | 739 | 260 | 673.5872 | 694.4198 | 697.8919 | 04202-54*35-M-GAS | 直管 | TP2 | 1/2H | 57.3*1.7 | [9 empty] | 57.3 |  |  | 57.25 | 57.4 | 1.7 | 1.68 | 1.72 | 1.61 | 1.79
C7200020840040018 | A720002084004 |  | 卡压中大三通15*15*22-M | M | 131 | 137.55 | 224.1 | 215 | 206.5673 | 212.9559 | 214.0207 | 04203-15*15*22-M | 直管 | TP2 | 1/2H | 24.85*1.5 | [9 empty] | 24.85 | / | / | 24.85 | 24.95 | 1.5 | 1.49 | 1.51 | 1.42 | 1.58
| A720606530001 |  | 铜圈TQ-38*0.5*8.9（试制） |  | 5.6 | 5.768 | 9.4 |  | 0.8125733 | 0.8377044 | 0.8418929 | TQ-38*0.5*8.9 | 直管 | T2 | H80 | 38*0.8 | [9 empty] | 38 |  |  |  |  | 0.8
| A720606530000 |  | 铜圈TQ-38*0.8*8.9（试制） |  | 6.5 | 6.695 | 9.4 |  | 0.8125733 | 0.8377044 | 0.8418929 | TQ-38*0.8*8.9 | 直管 | T2 | H80 | 38*0.8 | [9 empty] | 38 |  |  |  |  | 0.8
| A720606530003 |  | 铜圈TQ-30*0.5*8.9（试制） |  | 4 | 4.12 | 7.4 |  | 0.8125733 | 0.8377044 | 0.8418929 | TQ-30*0.5*8.9 | 直管 | T2 | H80 | 38*0.8 | [9 empty] | 38 |  |  |  |  | 0.8
| A720606530002 |  | 铜圈TQ-30*0.8*8.9（试制） |  | 5 | 5.15 | 7.4 |  | 0.8125733 | 0.8377044 | 0.8418929 | TQ-30*0.8*8.9 | 直管 | T2 | H80 | 38*0.8 | [9 empty] | 38 |  |  |  |  | 0.8
| A720606530004 |  | 铜圈TQ-38*1.08*8.9（试制） |  | 9.5 | 9.785 | 12.6 |  | 1.088717 | 1.122389 | 1.128001 | TQ-38*1.08*8.9 | 直管 | T2 | H80 | 38*1.08 | [9 empty] | 38 |  |  |  |  | 1.08
| A720606530005 |  | 铜圈TQ-30*1.08*8.9（试制） |  | 7.8 | 8.034 | 9.9 |  | 0.9285507 | 0.9572687 | 0.9620551 | TQ-30*1.08*8.9 | 直管 | T2 | H80 | 30*1.18 | [9 empty] | 30 |  |  |  |  | 1.18
| A720606530006 |  | 铜圈TQ-20*1.05*6(试制） |  | 3.4 | 3.502 | 4.3 | 6.5 | 4.074641 | 4.200661 | 4.221665 | TQ-20*1.05*6 | 直管 | T2 | H80 | 20*1.05 | [9 empty] | 20 | 17.87 | 17.95 | 19.95 | 20.05 | [7 empty] | 材质T2,内外径满足需求
C7200020150480018 | A720002015048 |  | 卡压承插大小头54*22-M（试制） | M | 153 | 160.65 | 173.4 | 88 | 161.6279 | 166.6267 | 167.4598 | 02202-54*22-M | 直管 | TP2 | 1/2H | 41.96*1.65 | [9 empty] | 41.96 |  |  | 41.91 | 42.04 | 1.65 | 1.63 | 1.67 | 1.55 | 1.75 |  |  | 晶粒度0.02mm及以下，HV5硬度105±10
C7201000060210018 | A720100006021 |  | 打点直接1 1/8-AK | AK | 45.5 | 46.865 | 47.6 | 48 | 43.93015 | 45.28882 | 45.51526 | 01102-1 1/8-AK | 直管 | TP2 | H80 | 30.95*1.1 | [9 empty] | 30.95 | 28.73 | 28.76 |  |  | 1.1 | 1.08 | 1.1 | 1.02 | 1.16
C7201030248030018 | A720103024803 |  | 卡压45°双承口弯头2 1/8-AP-V（试制） | V | 450 | 463.5 | 621.1 | 210 | 584.7462 | 602.8311 | 605.8453 | 03141-2 1/8-AP-V | 直管 | TP2 | H80 | 54*1.95 | [9 empty] | 54 |  |  | 53.9 | 54 | 1.95 | 1.92 | 1.95 | 1.86 | 2.04
C7201030264030018 | A720103026403 |  | 卡压45°承插口弯头2 1/8-AP-V（试制） | V | 422.5 | 435.175 | 595.2 | 200 | 557.0331 | 574.2609 | 577.1323 | 03142-2 1/8-AP-V | 直管 | TP2 | H80 | 54*1.95 | [9 empty] | 54 |  |  | 53.9 | 54 | 1.95 | 1.92 | 1.95 | 1.86 | 2.04
C7201030800030018 | A720103080003 |  | 卡压正三通7/8-AP-F-V（试制） | V | 152.5 | 157.075 | 245.5 | 210 | 231.1389 | 238.2875 | 239.4789 | 04101-7/8-AP-F-V | 直管 | TP2 | 1/2H | 25.3*1.7 | [9 empty] | 25.3 |  |  | 25.2 | 25.3 | 1.7 | 1.67 | 1.7 | 1.62 | 1.78 |  |  | 晶粒度0.02mm及以下，HV5硬度90±10
C7201030800040018 | A720103080004 |  | 卡压正三通5/8-AP-F-V（试制） | V | 96 | 98.88 | 170.5 | 200 | 159.5404 | 164.4747 | 165.297 | 04101-5/8-AP-F-V | 直管 | TP2 | 1/2H | 18.8*1.7 | [9 empty] | 18.8 |  |  | 18.7 | 18.8 | 1.7 | 1.67 | 1.7 | 1.62 | 1.78 |  |  | 晶粒度0.02mm及以下，HV5硬度90±10
C7200000151270018 | A720000015127 |  | 承插口大小头35*18-BF | BF | 42.5 | 43.775 | 49.2 | 45 | 45.13288 | 46.52874 | 46.76138 | 02202-35*18-BF | 直管 | TP2 | H80 | 34.96*1.06 | [9 empty] | 34.96 |  |  | 34.94 | 34.98 | 1.06 | 1.05 | 1.07 | 1 | 1.14
C7200020750060018 | A720002075006 |  | 卡压承插口半过桥弯头15-M-GAS | M-GAS | 63.8 | 66.99 | 67.7 | 130 | 63.70373 | 65.67394 | 66.00231 | 03222-15-M-GAS | 直管 | TP2 | H80 | 15*1.3 | [9 empty] | 15 |  |  | 15 | 15.1 | 1.3 | 1.3 | 1.32 | 1.24 | 1.39
C7200020700070018 | A720002070007 |  | 卡压双承口过桥弯22-M-GAS | M-GAS | 144 | 151.2 | 157.8 | 198 | 146.2165 | 150.7387 | 151.4924 | 03221-22-M-GAS | 直管 | TP2 | H80 | 22*1.3 | [9 empty] | 22 |  |  | 22 | 22.1 | 1.3 | 1.3 | 1.32 | 1.24 | 1.39
C7200020700080018 | A720002070008 |  | 卡压双承口过桥弯15-M-GAS | M-GAS | 71.5 | 75.075 | 83.5 | 159 | 77.80608 | 80.21245 | 80.61351 | 03221-15-M-GAS | 直管 | TP2 | H80 | 15*1.3 | [9 empty] | 15 |  |  | 15 | 15.1 | 1.3 | 1.3 | 1.32 | 1.24 | 1.39
C7200020840050018 | A720002084005 |  | 卡压中大三通15*15*2-M-GAS | M-GAS | 131 | 137.55 | 224 | 215 | 206.5673 | 212.9559 | 214.0207 | 04203-15*15*22-M-GAS | 直管 | TP2 | 1/2H | 24.85*1.5 | [9 empty] | 24.85 | / | / | 24.85 | 24.95 | 1.5 | 1.49 | 1.51 | 1.42 | 1.58
C7200020150490018 | A720002015049 |  | 卡压承插大小头54*35-M-GAS | M-GAS | 170 | 178.5 | 188.6 | 89 | 174.5317 | 179.9295 | 180.8292 | 02202-54*35-M-GAS | 直管 | TP2 | 1/2H | 53.96*1.35 | [9 empty] | 53.96 |  |  | 53.91 | 54.04 | 1.35 | 1.33 | 1.35 | 1.28 | 1.4
C7200000800420018 | A720000080042 |  | 正三通15-CCB | CCB | 12.2 | 12.566 | 13.1 | 63 | 12.22792 | 12.6061 | 12.66913 | 04201-15-CCB | 直管 | TP2 | H80 | 16*0.45 | [9 empty] | 16 |  |  | 15.99 | 16.03 | 0.45 | 0.43 | 0.45 | 0.42 | 0.48
C7200020150500018 | A72002015050 |  | 卡压承插大小头54*28-M-GAS-02(试制） | M-GAS | 150 | 157.5 | 181.7 | 83 | 168.7689 | 173.9885 | 174.8584 | 02202-54*28-M-GAS-02 | 直管 | TP2 | 1/2H | 53.96*1.4 | [9 empty] | 53.96 |  |  | 53.91 | 54.04 | 1.4 | 1.38 | 1.4 | 1.3 | 1.48 |  |  | 要求按照EN1254-1:1998环规通规通止规止，晶粒度0.02mm以下，HV5硬度105±10
C7200020000160018 | A720002000016 |  | 卡压直通直接（加长）01201-35-RZM | RZM | 168 | 173.04 | 192.8 | 122 | 179.4487 | 184.9986 | 185.9236 | 01201-35-RZM | 直管 | TP2 | 1/2H | 38.3*1.45 | [9 empty] | 38.3 | 35.35 | 35.45 |  |  | 1.45 | 1.45 | 1.47 | 1.39 | 1.53
C7200020000170018 | A720002000017 |  | 卡压直通直接（加长）01201-35-RZM-GAS | RZM | 168 | 173.04 | 192.8 | 122 | 179.4487 | 184.9986 | 185.9236 | 01201-35-RZM-GAS | 直管 | TP2 | 1/2H | 38.3*1.45 | [9 empty] | 38.3 | 35.35 | 35.45 |  |  | 1.45 | 1.45 | 1.47 | 1.39 | 1.53
C7200020248190018 | A720002024819 |  | 卡压45°双承口弯头35-RZM | RZM | 100 | 103 | 159.2 | 110 | 147.4393 | 151.9992 | 152.7592 | 03241-35-RZM | 直管 | TP2 | 1/2H | 35*1.45 | [9 empty] | 35 |  |  |  |  | 1.45
C7200020060170018 | A720002006017 |  | 卡压打点直接35-RZM | RZM | 94 | 96.82 | 117.5 | 74 | 109.4199 | 112.804 | 113.3681 | 01202-35-RZM | 直管 | TP2 | 1/2H | 38.3*1.45 | [9 empty] | 38.3 | 35.35 | 35.45 |  |  | 1.45 | 1.45 | 1.47 | 1.39 | 1.53
C7200020060180018 | A720002006018 |  | 燃气卡压打点直接35-RZM-GAS | RZM | 94 | 96.82 | 117.5 | 74 | 109.4199 | 112.804 | 113.3681 | 01202-35-RZM-GAS | 直管 | TP2 | 1/2H | 38.3*1.45 | [9 empty] | 38.3 | 35.35 | 35.45 |  |  | 1.45 | 1.45 | 1.47 | 1.39 | 1.53
C7201000820540018 | A720100082054 |  | 中小三通1 3/8*7/8-AK-E（试制） | AK-E | 142.3 | 146.569 | 161.6 | 135 | 149.2241 | 153.8393 | 154.6085 | 04102-1 3/8*7/8-AK-E | 直管 | TP2 | H80 | 37*1.12 | [9 empty] | 37 |  |  | 36.95 | 37.08 | 1.12 | 1.1 | 1.12 | 1.001 | 1.2208
C7201000800380018 | A720100080038 |  | 正三通3 5/8-AK-E（试制） | AK-E | 1950 | 2008.5 | 2315.1 | 305 | 2061.534 | 2125.293 | 2135.92 | 04101-3 5/8-AK-E | 直管 | TP2 | H80 | 97.5*2.6 | [9 empty] | 97.5 |  |  | 97.4 | 97.6 | 2.6 | 2.57 | 2.63 | 2.44 | 2.76
C7201000800390018 | A720100080039 |  | 正三通3 1/8-AK-E（试制） | AK-E | 1395 | 1436.85 | 1501.8 | 295 | 1379.848 | 1422.523 | 1429.636 | 04101-3 1/8-AK-E | 直管 | TP2 | H80 | 83.4*2.1 | [9 empty] | 83.4 |  |  | 83.4 | 83.4 | 2.1 | 2.04 | 2.1 | 1.91 | 2.23
C7201000820550018 | A720100082055 |  | 中小三通2 1/8*1 1/8-AK-E（试制） | AK-E | 320 | 329.6 | 334.1 | 160 | 313.0855 | 322.7686 | 324.3824 | 04102-2 1/8*1 1/8-AK-E | 直管 | TP2 | H80 | 56.5*1.29 | [9 empty] | 56.5 |  |  | 56.42 | 56.58 | 1.29 | 1.23 | 1.29 | 1.1193 | 1.4061
C7201000800400018 | A720100080040 |  | 正三通1 3/8-AK-E（试制） | AK-E | 180.1 | 185.503 | 218.9 | 160 | 205.1603 | 211.5054 | 212.563 | 04101-1 3/8-AK-E | 直管 | TP2 | H80 | 37.2*1.3 | [9 empty] | 37.2 |  |  | 37.18 | 37.23 | 1.3 | 1.29 | 1.31 | 1.22 | 1.38
C7201000820560018 | A720100082056 |  | 中小三通1 5/8*1 1/8-AK-E（试制） | AK-E | 199.3 | 205.279 | 233.2 | 155 | 218.7657 | 225.5316 | 226.6593 | 04102-1 5/8*1 1/8-AK-E | 直管 | TP2 | H80 | 44*1.2 | [9 empty] | 44 |  |  | 43.98 | 44.03 | 1.2 | 1.16 | 1.2 | 1.0556 | 1.308
C7201000820570018 | A720100082057 |  | 中小三通2 1/8*1 5/8-AK-E（试制） | AK-E | 419 | 431.57 | 483.8 | 196 | 443.7617 | 457.4863 | 459.7737 | 04102-2 1/8*1 5/8-AK-E | 直管 | TP2 | H80 | 56.5*1.5 | [9 empty] | 56.5 |  |  | 56.42 | 56.58 | 1.5 | 1.48 | 1.5 | 1.38 | 1.61
C7201000060250018 | A720100006025 |  | 打点直接4 1/8-AK-E（试制） | AK-E | 915 | 942.45 | 955.4 | 114 | 895.2519 | 922.9401 | 927.5548 | 01102-4 1/8-AK-E | 直管 | TP2 | H80 | 110.24*2.65 | [9 empty] | 110.24 | 104.92 | 105.05 |  |  | 2.65 | 2.62 | 2.68 | 2.45 | 2.83 |  |  | 内孔符合ASME B16.22通止规检测合格
C7201000880250018 | A720100088025 |  | 异径三通2 5/8*2 1/8*1 5/8-AK-E（试制） | AK-E | 660 | 679.8 | 924.1 | 250 | 854.9638 | 881.406 | 885.813 | 04105-2 5/8*2 1/8*1 5/8-AK-E | 直管 | TP2 | H80 | 70*1.83 | [9 empty] | 70 |  |  | 69.88 | 70.12 | 1.83 | 1.77 | 1.83 | 1.66 | 1.94
C7201000820580018 | A720100082058 |  | 中小三通1 3/8*1 1/8-AK-E（试制） | AK-E | 149.4 | 153.882 | 178.8 | 142 | 168.6745 | 173.8912 | 174.7607 | 04102-1 3/8*1 1/8-AK-E | 直管 | TP2 | H80 | 37.2*1.2 | [9 empty] | 37.2 |  |  | 37.18 | 37.23 | 1.2 | 1.19 | 1.21 | 1.12 | 1.28
C7201000800410018 | A720100080041 |  | 正三通1 1/8-AK-E（试制） | AK-E | 133 | 136.99 | 151.5 | 144 | 140.6276 | 144.9769 | 145.7018 | 04101-1 1/8-AK-E | 直管 | TP2 | H80 | 30.8*1.2 | [9 empty] | 30.8 |  |  | 30.75 | 30.88 | 1.2 | 1.18 | 1.2 | 1.09 | 1.29
C7201000232000018 | A720100023200 |  | 90°双插口弯头1 3/8-AK-E（试制） | AK-E | 108 | 111.24 | 137.2 | 101/131 | 127.6559 | 131.604 | 132.2621 | 03193-1 3/8-AK-E | 直管 | TP2 | H80 | 34.5*1.2 | [9 empty] | 34.5 |  |  | 34.47 | 34.53 | 1.2 | 1.19 | 1.21 | 1.12 | 1.28
C7201000840100018 | A720100084010 |  | 中大三通2 1/8*2 1/8*2 5/8-AK-E（试制） | AK-E | 1040 | 1071.2 | 1200 | 330 | 1045.752 | 1078.094 | 1083.485 | 04103-2 1/8*2 1/8*2 5/8-AK-E | 直管 | TP2 | H80 | 57.2*2.1 | [9 empty] | 57.2 |  |  |  |  | 2.1
C7201000316180018 | A720100031618 |  | 90°大弯承插口弯头3 5/8-AK-E（试制） | AK-E | 1805 | 1859.15 | 2197 | 290 | 1984.474 | 2045.85 | 2056.079 | 03196-3 5/8-AK-E | 直管 | TP2 | H80 | 92*2.8 | [9 empty] | 92 |  |  | 91.7 | 92 | 2.8 | 2.74 | 2.85 | 2.65 | 2.95
C7200000821000018 | A720000082100 |  | 卡压中小三通35*22-M-GAS | GAS | 180 | 185.4 | 290 | 190 | 269.4123 | 277.7446 | 279.1333 | 04202-35*22-M-GAS | 直管 | TP2 | 1/2H | 38.3*1.4 | [9 empty] | 38.3 |  |  | 38.25 | 38.4 | 1.4 | 1.39 | 1.41 | 1.32 | 1.48
C7200000300340018 | A720000030034 |  | 卡压90°大弯双承口弯头35-RZM | RZM | 176 | 181.28 | 214 | 146 | 195.2574 | 201.2963 | 202.3028 | 03295-35-RZM | 直管 | TP2 | 1/2H | 35*1.45 | [9 empty] | 35 |  |  |  |  | 1.45
C7200000300350018 | A720000030035 |  | 燃气卡压90°大弯双承口弯头35-RZM-GAS | GAS | 176 | 181.28 | 214 | 146 | 195.2574 | 201.2963 | 202.3028 | 03295-35-RZM-GAS | 直管 | TP2 | 1/2H | 35*1.45 | [9 empty] | 35 |  |  |  |  | 1.45
C7200000316260018 | A720000031626 |  | 卡压90°大弯承插口弯头35-RZM | RZM | 184 | 189.52 | 214 | 148 | 197.914 | 204.035 | 205.0552 | 03296-35-RZM | 直管 | TP2 | 1/2H | 35*1.45 | [9 empty] | 35 |  |  |  |  | 1.45
C7200000316270018 | A720000031627 |  | 燃气卡压90°大弯承插口弯头35-RZM-GAS | GAS | 184 | 189.52 | 214 | 148 | 197.914 | 204.035 | 205.0552 | 03296-35-RZM-GAS | 直管 | TP2 | 1/2H | 35*1.45 | [9 empty] | 35 |  |  |  |  | 1.45
C7200000264310018 | A720000026431 |  | 卡压45°承插口弯头35-RZM | GAS | 140 | 144.2 | 159 | 110 | 147.4393 | 151.9992 | 152.7592 | 03242-35-RZM | 直管 | TP2 | 1/2H | 35*1.45 | [9 empty] | 35 |  |  |  |  | 1.45
C7200000264320018 | A720000026432 |  | 卡压45°承插口弯头35-RZM-GAS | GAS | 140 | 144.2 | 159 | 110 | 147.4393 | 151.9992 | 152.7592 | 03242-35-RZM-GAS | 直管 | TP2 | 1/2H | 35*1.45 | [9 empty] | 35 |  |  |  |  | 1.45
C7200000216430018 | A720000021643 |  | 90°承插口弯头14-AB-01（试制） | AB | 9.7 | 9.991 | 13.3 | 39/55 | 11.3236 | 11.67382 | 11.73219 | 03292-14-AB-01 | 直管 | TP2 | H80 | 15*0.6 | [9 empty] | 15 |  |  | 14.95 | 15 | 0.6 | 0.59 | 0.61 | 0.56 | 0.64
C7200020100200018 | A720002010020 |  | 卡压双承大小头28*15-M-02（试制） | M | 62 | 65.1 | 97.7 | 80 | 90.56891 | 93.37001 | 93.83686 | 02201-28*15-M-02 | 直管 | TP2 | 1/2H | 27.97*1.55 | [9 empty] | 27.97 |  |  | 27.92 | 28 | 1.55 | 1.53 | 1.57 | 1.45 | 1.65 |  |  | 晶粒度0.02mm以下，HV5硬度105±10
|  |  | 正三通5/8-AK-E（试制） | AK-E | 33 | 33.99 | 36.2 | 83 | 34.26569 | 35.32546 | 35.50208 | 04101-5/8-AK-E | 直管 | TP2 | H80 | 17.5*0.9 | [9 empty] | 17.5 |  |  | 17.48 | 17.53 | 0.9 | 0.89 | 0.91 | 0.83 | 0.97
|  |  | 卡压90°大弯承插口弯头2 1/8-AP-V（试制） | V | 522.5 | 538.175 | 714.3 | 240 | 667.8855 | 688.5417 | 691.9844 | 03196-2 1/8-AP-V | 直管 | TP2 | H80 | 54*1.95 | [9 empty] | 54 |  |  | 53.9 | 54 | 1.95 | 1.92 | 1.95 | 1.86 | 2.04
|  |  | 卡压90°大弯双承口弯头2 1/8-AP-V（试制） | V | 550 | 566.5 | 751.8 | 250 | 695.5986 | 717.1119 | 720.6975 | 03195-2 1/8-AP-V | 直管 | TP2 | H80 | 54*1.95 | [9 empty] | 54 |  |  | 53.9 | 54 | 1.95 | 1.92 | 1.95 | 1.86 | 2.04
C7200020800230008 | A720002080023 |  | 燃气卡压正三通35-M-GAS | M-GAS | 245 | 257.25 | 424 | 235 | 389.6723 | 401.724 | 403.7326 | 04201-35-M-GAS | 直管 | TP2 | 1/2H | 38.3*1.65 | [9 empty] | 38.3 |  |  | 38.25 | 38.4 | 1.65 | 1.64 | 1.66 | 1.57 | 1.73 |  |  | 晶粒度0.02mm及以下，HV5硬度90±10
[6 empty] | 0 |  |  | #VALUE! | #VALUE! | #VALUE!
[6 empty] | 0 |  |  | #VALUE! | #VALUE! | #VALUE!
[6 empty] | 0 |  |  | #VALUE! | #VALUE! | #VALUE!
[6 empty] | 0 |  |  | #VALUE! | #VALUE! | #VALUE!
[6 empty] | 0 |  |  | #VALUE! | #VALUE! | #VALUE!
[6 empty] | 0 |  |  | #VALUE! | #VALUE! | #VALUE!
[6 empty] | 0 |  |  | #VALUE! | #VALUE! | #VALUE!
[6 empty] | 0 |  |  | #VALUE! | #VALUE! | #VALUE!
[6 empty] | 0 |  |  | #VALUE! | #VALUE! | #VALUE!
[6 empty] | 0 |  |  | #VALUE! | #VALUE! | #VALUE!
[6 empty] | 0 |  |  | #VALUE! | #VALUE! | #VALUE!
[6 empty] | 0 |  |  | #VALUE! | #VALUE! | #VALUE!
[6 empty] | 0 |  |  | #VALUE! | #VALUE! | #VALUE!
[6 empty] | 0 |  |  | #VALUE! | #VALUE! | #VALUE!
[6 empty] | 0 |  |  | #VALUE! | #VALUE! | #VALUE!
[6 empty] | 0 |  |  | #VALUE! | #VALUE! | #VALUE!
[6 empty] | 0 |  |  | #VALUE! | #VALUE! | #VALUE!
[6 empty] | 0 |  |  | #VALUE! | #VALUE! | #VALUE!
[6 empty] | 0 |  |  | #VALUE! | #VALUE! | #VALUE!
[6 empty] | 0 |  |  | #VALUE! | #VALUE! | #VALUE!
[6 empty] | 0 |  |  | #VALUE! | #VALUE! | #VALUE!
[6 empty] | 0 |  |  | #VALUE! | #VALUE! | #VALUE!
[6 empty] | 0 |  |  | #VALUE! | #VALUE! | #VALUE!
[6 empty] | 0 |  |  | #VALUE! | #VALUE! | #VALUE!
Note on AG2: 平均壁厚
Note on AH2: 平均壁厚
Note on AI2: 壁厚极限偏差（下）
Note on AJ2: 壁厚极限偏差（上）